## Коэф. корреляции
[74 empty] | Стойкость гильзы кр-ра 1, т | Стойкость гильзы кр-ра 2, т | Стойкость гильзы кр-ра 3, т | Стойкость гильзы кр-ра 4, т | Стойкость гильзы кр-ра 5, т | Стойкость гильзы кр-ра 6, т
[74 empty] | 1122 | 9004 | 141 | 138 | 135 | 138
Дата | Вес заготовок, т | Вес стали расчет., т | Вес разлитой стали, т | Темп. стали в с/к, °C | Частота качания, кол-во/мин | Ход кр-ра, мм | Скорость разливки, м/мин | Расход воды на кр-р, л/мин | Дельта температуры воды, °C | Кол-во, т | Темп 1, °С | Темп 2, °С | [6 empty] | Дата | Вес заготовок, т | Вес стали расчет., т | Вес разлитой стали, т | Темп. стали в с/к, °C | Частота качания, кол-во/мин | Ход кр-ра, мм | Скорость разливки, м/мин | Расход воды на кр-р, л/мин | Дельта температуры воды, °C | Кол-во, т | Темп 1, °С | Темп 2, °С | Стойкость гильзы кр-ра 1, т | Стойкость гильзы кр-ра 2, т | Стойкость гильзы кр-ра 3, т | Стойкость гильзы кр-ра 4, т | Стойкость гильзы кр-ра 5, т | Стойкость гильзы кр-ра 6, т | дни | [7 empty] | Дата | Вес заготовок, т | Вес стали расчет., т | Вес разлитой стали, т | Темп. стали в с/к, °C | Частота качания, кол-во/мин | Ход кр-ра, мм | Скорость разливки, м/мин | Расход воды на кр-р, л/мин | Дельта температуры воды, °C | Кол-во, т | Темп 1, °С | Темп 2, °С | Стойкость гильзы кр-ра 1, т | Стойкость гильзы кр-ра 2, т | Стойкость гильзы кр-ра 3, т | Стойкость гильзы кр-ра 4, т | Стойкость гильзы кр-ра 5, т | Стойкость гильзы кр-ра 6, т | дни | [8 empty] | 1150 | 9032 | 169 | 166 | 163 | 166
01.07.2020 | 168.96 | 169.36 | 168.96 | 1565 | 200 | 13 | 2 | 2155 | 9 | 0.01 | 1536 | 1533 | 28 | 28 | 28 | 28 | 28 | 28 | 2020-07-01 | 166.4768 | 166.8768 | 166.4768 | 1563.233 | 200 | 11.4 | 2 | 2155 | 9 | 0.01166667 | 1538.7 | 1537.5 | 27 | 27.9 | 27.9 | 27.93333 | 27.4 | 27.83333 | 30 | 7.028348e-05 | 0.003819403 | 0.002022753 | -0.007580216 | -0.001145851 | -0.00538883 | 31.86376 | 2020-07-01 | 175.104 | 175.504 | 175.104 | 1576 | 200 | 13 | 2 | 2155 | 9 | 0.02 | 1550 | 1550 | 31 | 31 | 31 | 49 | 31 | 34 | 30 |  | 3.401197 | 3.433987 | 3.433987 | 3.433987 | 3.89182 | 3.433987 | 3.526361 | 1174 | 9059 | 196 | 193 | 190 | 190
01.07.2020 | 165.888 | 166.288 | 165.888 | 1562 | 200 | 13 | 2 | 2155 | 9 | 0.01 | 1538 | 1538 | 24 | 27 | 27 | 27 | 27 | 24 | 2020-07-02 | 168.11665 | 169.20515 | 168.80515 | 1566.6 | 198.25 | 9.7 | 2 | 2155 | 9 | 0.0125 | 1537.95 | 1536.55 | 128.2 | 529.75 | 154.45 | 30.1 | 30.25 | 29.75 | 20 | 0.0002728989 | 0.002684779 | 0.002926333 | 0.003169811 | 0.0005894422 | 0.002458214 | 0.5367207 | 2020-07-02 | 177.72 | 178.511 | 178.111 | 1577 | 200 | 13 | 2 | 2155 | 9 | 0.06 | 1550 | 1551 | 2104 | 10080 | 1297 | 37 | 37 | 34 | 20 |  | 2.995732 | 7.651596 | 9.218309 | 7.167809 | 3.610918 | 3.610918 | 3.526361 | 1202 | 9087 | 227 | 224 | 218 | 224
01.07.2020 | 165.888 | 166.288 | 165.888 | 1560 | 200 | 13 | 2 | 2155 | 9 | 0.01 | 1539 | 1534 | 28 | 28 | 31 | 31 | 28 | 34 | 2020-07-03 | 168.3751875 | 169.369 | 168.969 | 1557.4375 | 198.75 | 11.6875 | 2 | 2152.96875 | 9 | 0.0164 | 1531.34375 | 1530.53125 | 27.71875 | 28.09375 | 28.5625 | 28.65625 | 27.5 | 28.78125 | 32 | 0.4100457 | 4.521922 | #N/A | #N/A | #N/A | #N/A | #N/A | 2020-07-03 | 178.176 | 181.707 | 181.307 | 1571 | 200 | 13 | 2 | 2155 | 9 | 0.07 | 1538 | 1540 | 31 | 31 | 31 | 34 | 31 | 74 | 32 |  | 3.465736 | 3.433987 | 3.433987 | 3.433987 | 3.526361 | 3.433987 | 4.304065 | 1226 | 9114 | 255 | 252 | 243 | 249
01.07.2020 | 172.032 | 172.432 | 172.032 | 1556 | 200 | 13 | 2 | 2155 | 9 | 0.01 | 1531 | 1527 | 24 | 27 | 28 | 28 | 25 | 25 | 2020-07-04 | 166.9682 | 167.7355 | 167.3355 | 1559.242 | 200 | 8.272727 | 2 | 2155 | 9 | 0.01170833 | 1537.515 | 1536.636 | 28.45455 | 27.51515 | 28.06061 | 27.69697 | 27.51515 | 27.51515 | 33 | 10.07817 | 87 | #N/A | #N/A | #N/A | #N/A | #N/A | 2020-07-04 | 175.104 | 175.889 | 175.489 | 1571 | 200 | 13 | 2 | 2155 | 9 | 0.02 | 1546 | 1545 | 31 | 31 | 50 | 31 | 31 | 31 | 33 |  | 3.496508 | 3.433987 | 3.433987 | 3.912023 | 3.433987 | 3.433987 | 3.433987 | 1254 | 9142 | 282 | 282 | 270 | 279
01.07.2020 | 156.672 | 157.072 | 156.672 | 1556 | 200 | 13 | 2 | 2155 | 9 | 0.01 | 1533 | 1534 | 28 | 28 | 27 | 30 | 27 | 30 | 2020-07-05 | 165.416 | 166.4497 | 166.0497 | 1566.182 | 199.697 | 11.54545 | 2 | 2155 | 9 | 0.01545455 | 1540.061 | 1539.424 | 27.51515 | 27.54545 | 27.90909 | 134.3636 | 132.1818 | 16676.3 | 33 | 1236.458 | 1778.957 | #N/A | #N/A | #N/A | #N/A | #N/A | 2020-07-05 | 178.176 | 178.968 | 178.568 | 1577 | 200 | 13 | 2 | 2155 | 9 | 0.07 | 1545 | 1547 | 31 | 31 | 31 | 3550 | 3485 | 273028 | 33 |  | 3.496508 | 3.433987 | 3.433987 | 3.433987 | 8.174703 | 8.156223 | 12.51733 | 1279 | 9170 | 313 | 313 | 298 | 307
01.07.2020 | 172.032 | 172.432 | 172.032 | 1557 | 200 | 13 | 2 | 2155 | 9 | 0.01 | 1532 | 1529 | 25 | 28 | 31 | 31 | 28 | 28 | 2020-07-06 | 164.8083125 | 165.901625 | 165.501625 | 1566.8125 | 200 | 8.3125 | 2 | 2152.5 | 9 | 0.011875 | 1539.21875 | 1537.90625 | 225.40625 | 155 | 170.4375 | 27.875 | 28.46875 | 28.5625 | 32 | [7 empty] | 2020-07-06 | 175.104 | 175.889 | 175.489 | 1579 | 200 | 13 | 2 | 2155 | 9 | 0.03 | 1547 | 1546 | 2611 | 3347 | 4586 | 40 | 43 | 43 | 32 |  | 3.465736 | 7.867489 | 8.11582 | 8.430763 | 3.688879 | 3.7612 | 3.7612 | 1306 | 9197 | 344 | 341 | 325 | 334
01.07.2020 | 168.96 | 169.36 | 168.96 | 1557 | 200 | 13 | 2 | 2155 | 9 | 0.01 | 1536 | 1531 | 27 | 27 | 31 | 28 | 27 | 27 | 2020-07-07 | 164.909125 | 165.9324 | 165.5324 | 1566.84375 | 200 | 11.59375 | 2 | 2152.96875 | 9 | 0.0128 | 1539.625 | 1538.8125 | 27.59375 | 35.09375 | 28.09375 | 28.1875 | 28.5 | 28.59375 | 32 | [7 empty] | 2020-07-07 | 175.104 | 175.889 | 175.489 | 1577 | 200 | 13 | 2 | 2155 | 9 | 0.03 | 1549 | 1548 | 34 | 225 | 31 | 34 | 34 | 34 | 32 |  | 3.465736 | 3.526361 | 5.4161 | 3.433987 | 3.526361 | 3.526361 | 3.526361 | 1334 | 9228 | 371 | 371 | 353 | 365
01.07.2020 | 168.96 | 169.36 | 168.96 | 1555 | 200 | 13 | 2 | 2155 | 9 | 0.01 | 1533 | 1533 | 28 | 31 | 27 | 30 | 28 | 31 | 2020-07-08 | 166.8168 | 167.9153 | 167.5153 | 1558.065 | 200 | 8.354839 | 2 | 2155 | 9 | 0.01363636 | 1532.133 | 1531.1 | 28.32258 | 28.3871 | 26.41935 | 28 | 41.58065 | 41.87097 | 31 | [7 empty] | 2020-07-08 | 180.403 | 189.3 | 188.9 | 1577 | 200 | 13 | 2 | 2155 | 9 | 0.06 | 1546 | 1545 | 34 | 34 | 33 | 31 | 488 | 449 | 31 |  | 3.433987 | 3.526361 | 3.526361 | 3.496508 | 3.433987 | 6.190315 | 6.107023 | 1358 | 9256 | 399 | 381 | 381 | 393
01.07.2020 | 175.104 | 175.504 | 175.104 | 1555 | 200 | 13 | 2 | 2155 | 9 | 0.01 | 1535 | 1534 | 24 | 28 | 28 | 10 | 28 | 28 | 2020-07-09 | 162.8114 | 163.9562 | 163.5562 | 1572.455 | 200 | 11.09091 | 2 | 2155 | 9 | 0.01590909 | 1543.136 | 1542.227 | 97.95455 | 72.59091 | 120.5909 | 30.09091 | 27.59091 | 27.59091 | 22 | [7 empty] | 2020-07-09 | 168.96 | 169.731 | 169.331 | 1592 | 200 | 13 | 2 | 2155 | 9 | 0.06 | 1550 | 1549 | 1249 | 1017 | 2091 | 97 | 55 | 55 | 22 |  | 3.091042 | 7.130099 | 6.924612 | 7.645398 | 4.574711 | 4.007333 | 4.007333 | 1386 | 9283 | 430 | 430 | 405 | 420
01.07.2020 | 162.816 | 163.216 | 162.816 | 1555 | 200 | 13 | 2 | 2155 | 9 | 0.01 | 1529 | 1528 | 28 | 27 | 31 | 49 | 24 | 27 | 2020-07-10 | 163.6875 | 164.4477 | 164.0477 | 1565.2 | 200 | 8.371429 | 2 | 2152.429 | 9 | 0.01235294 | 1541.714 | 1540.457 | 29.02857 | 29.31429 | 28.2 | 27.91429 | 29.02857 | 29.05714 | 35 | [7 empty] | 2020-07-10 | 172.032 | 172.81 | 172.41 | 1578 | 200 | 13 | 2 | 2155 | 9 | 0.03 | 1548 | 1546 | 56 | 55 | 52 | 53 | 56 | 58 | 35 |  | 3.555348 | 4.025352 | 4.007333 | 3.951244 | 3.970292 | 4.025352 | 4.060443 | 1414 | 9311 | 457 | 457 | 433 | 448
01.07.2020 | 168.96 | 169.36 | 168.96 | 1555 | 200 | 13 | 2 | 2155 | 9 | 0.02 | 1533 | 1532 | 28 | 28 | 27 | 27 | 28 | 28 | 2020-07-11 | 163.4607 | 164.5009 | 164.1009 | 1566.333 | 200 | 11.72727 | 2 | 2155 | 9 | 0.01307692 | 1540.273 | 1539.273 | 27.9697 | 27.9697 | 27.33333 | 32.69697 | 64.15152 | 27.69697 | 33 | [7 empty] | 2020-07-11 | 168.96 | 170.61 | 170.21 | 1577 | 200 | 13 | 2 | 2155 | 9 | 0.07 | 1547 | 1545 | 34 | 34 | 34 | 171 | 636 | 31 | 33 |  | 3.496508 | 3.526361 | 3.526361 | 3.526361 | 5.141664 | 6.455199 | 3.433987 | 1438 | 9338 | 485 | 482 | 460 | 476
01.07.2020 | 165.888 | 166.288 | 165.888 | 1565 | 200 | 13 | 2 | 2155 | 9 | 0.02 | 1537 | 1541 | 24 | 27 | 28 | 25 | 27 | 28 | 2020-07-12 | 164.5485 | 165.5401 | 165.1401 | 1564.647 | 200 | 8.058824 | 2 | 2155 | 9 | 0.01291667 | 1540.471 | 1540.441 | 27.44118 | 27.17647 | 27.23529 | 106.2941 | 144.8529 | 144.8235 | 34 | [7 empty] | 2020-07-12 | 172.032 | 177.516 | 177.116 | 1577 | 200 | 13 | 2 | 2155 | 9 | 0.07 | 1546 | 1549 | 31 | 31 | 28 | 2707 | 4018 | 4013 | 34 |  | 3.526361 | 3.433987 | 3.433987 | 3.332205 | 7.903596 | 8.29854 | 8.297294 | 1466 | 9366 | 512 | 509 | 488 | 503
01.07.2020 | 159.744 | 160.144 | 159.744 | 1567 | 200 | 13 | 2 | 2155 | 9 | 0.02 | 1550 | 1550 | 28 | 28 | 27 | 27 | 28 | 27 | 2020-07-13 | 164.9225 | 165.6855 | 165.2855 | 1566.171 | 200 | 11.62857 | 2 | 2155 | 9 | 0.01257143 | 1539.229 | 1539.543 | 27.54286 | 27.42857 | 27.42857 | 27.88571 | 27.25714 | 29.08571 | 35 | [7 empty] | 2020-07-13 | 175.104 | 175.889 | 175.489 | 1579 | 200 | 13 | 2 | 2155 | 9 | 0.02 | 1545 | 1546 | 31 | 31 | 31 | 31 | 31 | 85 | 35 |  | 3.555348 | 3.433987 | 3.433987 | 3.433987 | 3.433987 | 3.433987 | 4.442651 | 1493 | 9394 | 540 | 537 | 516 | 531
01.07.2020 | 165.888 | 166.288 | 165.888 | 1563 | 200 | 13 | 2 | 2155 | 9 | 0.01 | 1542 | 1537 | 27 | 28 | 28 | 28 | 28 | 28 | 2020-07-14 | 167.4372 | 168.5048 | 168.1048 | 1570.839 | 200 | 8.354839 | 2 | 2155 | 9 | 0.0125 | 1542.129 | 1540.645 | 130.2903 | 203.1613 | 235.6452 | 26.74194 | 28.12903 | 28.58065 | 31 | [7 empty] | 2020-07-14 | 172.032 | 176.963 | 176.563 | 1579 | 200 | 13 | 2 | 2155 | 9 | 0.04 | 1549 | 1546 | 3199 | 5458 | 6477 | 28 | 31 | 31 | 31 |  | 3.433987 | 8.070594 | 8.604838 | 8.776013 | 3.332205 | 3.433987 | 3.433987 | 1521 | 9421 | 568 | 568 | 543 | 558
01.07.2020 | 165.888 | 166.288 | 165.888 | 1573 | 200 | 13 | 2 | 2155 | 9 | 0.01 | 1541 | 1545 | 28 | 27 | 28 | 31 | 27 | 27 | 2020-07-15 | 165.2815 | 166.3573 | 165.9573 | 1569.516 | 198.0645 | 11.74194 | 2 | 2152.742 | 9 | 0.01185185 | 1541.484 | 1541 | 64.35484 | 65.03226 | 63.41935 | 29.09677 | 70.6129 | 69.80645 | 31 | [7 empty] | 2020-07-15 | 172.032 | 172.81 | 172.41 | 1579 | 200 | 13 | 2 | 2155 | 9 | 0.02 | 1546 | 1553 | 1168 | 1178 | 1150 | 93 | 1365 | 1327 | 31 |  | 3.433987 | 7.063048 | 7.071573 | 7.047517 | 4.532599 | 7.21891 | 7.190676 | 1546 | 9448 | 595 | 595 | 570 | 583
01.07.2020 | 168.96 | 169.36 | 168.96 | 1564 | 200 | 13 | 2 | 2155 | 9 | 0.02 | 1541 | 1536 | 25 | 27 | 27 | 27 | 27 | 25 | 2020-07-16 | 166.0742 | 166.8395 | 166.4395 | 1567.242 | 199.3939 | 8.272727 | 2 | 2155 | 9 | 0.01375 | 1540.697 | 1539.727 | 27.72727 | 163 | 27.30303 | 27.54545 | 27.51515 | 27.78788 | 33 | [7 empty] | 2020-07-16 | 175.104 | 175.889 | 175.489 | 1585 | 200 | 13 | 2 | 2155 | 9 | 0.05 | 1545 | 1546 | 31 | 2281 | 30 | 31 | 28 | 31 | 33 |  | 3.496508 | 3.433987 | 7.732369 | 3.401197 | 3.433987 | 3.332205 | 3.433987 | 1573 | 9476 | 622 | 623 | 595 | 611
01.07.2020 | 159.744 | 160.144 | 159.744 | 1564 | 200 | 13 | 2 | 2155 | 9 | 0.02 | 1541 | 1536 | 27 | 28 | 27 | 28 | 25 | 28 | 2020-07-17 | 165.5696 | 166.5808 | 166.1808 | 1538.21875 | 200 | 11.6875 | 2 | 2155 | 9 | 0.015625 | 1542.40625 | 1541.78125 | 78.375 | 287.71875 | 181.25 | 27.5 | 26.875 | 29.96875 | 32 | [7 empty] | 2020-07-17 | 172.032 | 172.81 | 172.41 | 1580 | 200 | 13 | 2 | 2155 | 9 | 0.07 | 1548 | 1550 | 1634 | 3899 | 4944 | 31 | 31 | 88 | 32 |  | 3.465736 | 7.398786 | 8.268475 | 8.50593 | 3.433987 | 3.433987 | 4.477337 | 1601 | 9504 | 650 | 647 | 623 | 638
01.07.2020 | 162.816 | 163.216 | 162.816 | 1566 | 200 | 13 | 2 | 2155 | 9 | 0.01 | 1539 | 1540 | 28 | 28 | 28 | 24 | 28 | 27 | 2020-07-18 | 164.416 | 165.4314 | 165.0314 | 1564.853 | 200 | 8.235294 | 2 | 2155 | 9 | 0.01875 | 1539.059 | 1539.471 | 27.76471 | 27.70588 | 27.61765 | 26.17647 | 26.88235 | 27.67647 | 34 | [7 empty] | 2020-07-18 | 171.469 | 179.406 | 179.006 | 1581 | 200 | 13 | 2 | 2155 | 9 | 0.06 | 1546 | 1548 | 34 | 31 | 31 | 31 | 31 | 31 | 34 |  | 3.526361 | 3.526361 | 3.433987 | 3.433987 | 3.433987 | 3.433987 | 3.433987 | 1625 | 9531 | 678 | 672 | 650 | 663
01.07.2020 | 165.811 | 166.211 | 165.811 | 1564 | 200 | 13 | 2 | 2155 | 9 | 0.01 | 1540 | 1541 | 24 | 27 | 28 | 25 | 27 | 25 | 2020-07-19 | 165.390375 | 166.410625 | 166.010625 | 1568.59375 | 200 | 11.6875 | 2 | 2155 | 9 | 0.0134375 | 1541.78125 | 1540.25 | 27.4375 | 27.53125 | 27.8125 | 151.5625 | 174.09375 | 160.21875 | 32 | [7 empty] | 2020-07-19 | 175.104 | 175.889 | 175.489 | 1579 | 200 | 13 | 2 | 2155 | 9 | 0.07 | 1552 | 1551 | 31 | 31 | 31 | 3991 | 4724 | 4256 | 32 |  | 3.465736 | 3.433987 | 3.433987 | 3.433987 | 8.291797 | 8.460411 | 8.356085 | 1653 | 9559 | 705 | 699 | 678 | 690
01.07.2020 | 156.672 | 157.072 | 156.672 | 1563 | 200 | 13 | 2 | 2155 | 9 | 0.01 | 1539 | 1536 | 28 | 28 | 27 | 27 | 28 | 27 | 2020-07-20 | 165.8816 | 167.2152 | 166.8152 | 1562.357 | 200 | 7 | 2 | 2155 | 9 | 0.01 | 1535.429 | 1534.786 | 315.7143 | 477.9286 | 744.2143 | 26.92857 | 27.35714 | 28.07143 | 14 | [7 empty] | 2020-07-20 | 178.176 | 178.968 | 178.568 | 1572 | 200 | 7 | 2 | 2155 | 9 | 0.01 | 1540 | 1542 | 4062 | 6332 | 10073 | 28 | 28 | 31 | 14 |  | 2.639057 | 8.309431 | 8.753371 | 9.217614 | 3.332205 | 3.332205 | 3.433987 | 1678 | 9586 | 733 | 724 | 705 | 715
01.07.2020 | 165.888 | 166.288 | 165.888 | 1563 | 200 | 13 | 2 | 2155 | 9 | 0.01 | 1538 | 1539 | 25 | 27 | 28 | 25 | 27 | 25 | 2020-07-21 | 166.7958 | 167.6318 | 167.2318 | 1571.846 | 200 | 9.307692 | 2 | 2155 | 9 | 0.02076923 | 1542 | 1541.923 | 28.07692 | 29.23077 | 27.84615 | 27.61538 | 26.38462 | 28.07692 | 13 | [7 empty] | 2020-07-21 | 172.032 | 172.81 | 172.41 | 1590 | 200 | 13 | 2 | 2155 | 9 | 0.06 | 1550 | 1549 | 31 | 31 | 31 | 31 | 31 | 31 | 13 |  | 2.564949 | 3.433987 | 3.433987 | 3.433987 | 3.433987 | 3.433987 | 3.433987 | 1705 | 9614 | 760 | 755 | 733 | 746
01.07.2020 | 156.646 | 157.046 | 156.646 | 1564 | 200 | 13 | 2 | 2155 | 9 | 0.01 | 1539 | 1539 | 27 | 28 | 27 | 31 | 28 | 31 | 2020-07-22 | 162.2565 | 163.3328 | 162.9328 | 1561.303 | 200 | 8.454545 | 2 | 2155 | 9 | 0.01666667 | 1536.091 | 1535.788 | 27.06061 | 27.81818 | 27.51515 | 27.24242 | 434.1515 | 26.33333 | 33 | [7 empty] | 2020-07-22 | 168.96 | 171.702 | 171.302 | 1575 | 200 | 13 | 2 | 2155 | 9 | 0.07 | 1542 | 1544 | 50 | 55 | 56 | 55 | 6762 | 56 | 33 |  | 3.496508 | 3.912023 | 4.007333 | 4.025352 | 4.007333 | 8.819074 | 4.025352 | 1733 | 9645 | 788 | 782 | 764 | 773
01.07.2020 | 171.558 | 171.958 | 171.558 | 1563 | 200 | 7 | 2 | 2155 | 9 | 0.01 | 1533 | 1535 | 28 | 31 | 28 | 27 | 31 | 27 | 2020-07-23 | 160.3295 | 161.3877 | 160.9877 | 1569.645 | 200 | 11.83871 | 2 | 2153.387 | 9 | 0.01354839 | 1540.516 | 1540.194 | 27.45161 | 395.0968 | 27.83871 | 69.48387 | 611.871 | 78.19355 | 31 | [7 empty] | 2020-07-23 | 168.96 | 171.579 | 171.179 | 1591 | 200 | 13 | 2 | 2155 | 9 | 0.02 | 1549 | 1546 | 40 | 5751 | 40 | 1313 | 8032 | 1589 | 31 |  | 3.433987 | 3.688879 | 8.657129 | 3.688879 | 7.18007 | 8.991189 | 7.37086 | 1760 | 9672 | 816 | 810 | 791 | 804
01.07.2020 | 171.84 | 172.24 | 171.84 | 1567 | 200 | 7 | 2 | 2155 | 9 | 0.01 | 1540 | 1541 | 27 | 27 | 28 | 28 | 27 | 31 | 2020-07-24 | 161.4485 | 162.457 | 162.057 | 1562.147 | 200 | 8.235294 | 2 | 2155 | 9 | 0.01558824 | 1537.882 | 1536.824 | 57.97059 | 135.7941 | 243.8235 | 26.88235 | 26.70588 | 111.2059 | 34 | [7 empty] | 2020-07-24 | 165.888 | 166.653 | 166.253 | 1576 | 200 | 13 | 2 | 2155 | 9 | 0.08 | 1545 | 1546 | 1070 | 3728 | 7407 | 55 | 52 | 2882 | 34 |  | 3.526361 | 6.975414 | 8.223627 | 8.910181 | 4.007333 | 3.951244 | 7.96624 | 1791 | 9700 | 843 | 838 | 819 | 832
01.07.2020 | 168.96 | 169.36 | 168.96 | 1569 | 200 | 7 | 2 | 2155 | 9 | 0.01 | 1544 | 1543 | 31 | 28 | 27 | 28 | 28 | 28 | 2020-07-25 | 160.5038 | 161.2573 | 160.8573 | 1564.083 | 200 | 13 | 2 | 2155 | 9 | 0.01305556 | 1541.111 | 1539.917 | 27.44444 | 26.83333 | 26.58333 | 26.16667 | 26.83333 | 27.19444 | 36 | [7 empty] | 2020-07-25 | 168.96 | 169.731 | 169.331 | 1574 | 200 | 13 | 2 | 2155 | 9 | 0.03 | 1545 | 1544 | 64 | 28 | 29 | 28 | 28 | 31 | 36 |  | 3.583519 | 4.158883 | 3.332205 | 3.367296 | 3.332205 | 3.332205 | 3.433987 | 1819 | 9728 | 871 | 868 | 850 | 859
01.07.2020 | 168.96 | 169.36 | 168.96 | 1570 | 200 | 7 | 2 | 2155 | 9 | 0.01 | 1545 | 1542 | 28 | 28 | 28 | 30 | 31 | 27 | 2020-07-26 | 162.4501 | 163.433 | 163.033 | 1563 | 200 | 9.823529 | 2 | 2155 | 9 | 0.03705882 | 1541.412 | 1541.294 | 57.44118 | 121.4706 | 57.02941 | 80.88235 | 395.6765 | 57.32353 | 34 | [7 empty] | 2020-07-26 | 172.032 | 172.81 | 172.41 | 1577 | 200 | 13 | 2 | 2155 | 9 | 0.8 | 1639 | 1637 | 1055 | 3231 | 1043 | 1025 | 12551 | 1059 | 34 |  | 3.526361 | 6.961296 | 8.080547 | 6.949856 | 6.932448 | 9.437556 | 6.96508 | 1846 | 9758 | 898 | 896 | 877 | 887
01.07.2020 | 172.032 | 172.432 | 172.032 | 1567 | 200 | 7 | 2 | 2155 | 9 | 0.01 | 1544 | 1543 | 27 | 30 | 27 | 28 | 27 | 28 | 2020-07-27 | 160.9387 | 162.0158 | 161.6158 | 1566.03 | 200 | 11.72727 | 2 | 2152.576 | 9 | 0.01575758 | 1538.697 | 1538.455 | 27.78788 | 27.9697 | 147.0909 | 390.6061 | 104.0909 | 329.0909 | 33 | [7 empty] | 2020-07-27 | 172.032 | 173.81 | 173.41 | 1579 | 200 | 13 | 2 | 2155 | 9 | 0.06 | 1543 | 1543 | 34 | 34 | 2025 | 12065 | 1342 | 9968 | 33 |  | 3.496508 | 3.526361 | 3.526361 | 7.613325 | 9.398064 | 7.201916 | 9.207135 | 1874 | 9786 | 926 | 920 | 905 | 917
01.07.2020 | 168.96 | 169.36 | 168.96 | 1568 | 200 | 7 | 2 | 2155 | 9 | 0.01 | 1542 | 1539 | 28 | 28 | 28 | 24 | 28 | 30 | 2020-07-28 | 164.18755 | 165.30285 | 164.90285 | 1567.1 | 200 | 7.3 | 2 | 2155 | 9 | 0.015 | 1537.4 | 1537.45 | 541.55 | 27.95 | 118.25 | 23.2 | 27.05 | 28.7 | 20 | [7 empty] | 2020-07-28 | 172.032 | 172.81 | 172.41 | 1587 | 200 | 13 | 2 | 2155 | 9 | 0.06 | 1542 | 1543 | 10288 | 31 | 1831 | 34 | 31 | 31 | 20 |  | 2.995732 | 9.238733 | 3.433987 | 7.512618 | 3.526361 | 3.433987 | 3.433987 | 1905 | 9813 | 954 | 948 | 929 | 945
01.07.2020 | 165.888 | 166.288 | 165.888 | 1568 | 200 | 7 | 2 | 2155 | 9 | 0.01 | 1544 | 1545 | 31 | 27 | 28 | 28 | 24 | 28 | 2020-07-29 | 161.0329 | 162.0657 | 161.6657 | 1563.697 | 199.697 | 10.09091 | 2 | 2127.727 | 9 | 0.03757576 | 1538.364 | 1538.091 | 57.63636 | 63.0303 | 26.78788 | 29.30303 | 362.4242 | 26.42424 | 33 | [7 empty] | 2020-07-29 | 165.888 | 171.129 | 170.729 | 1578 | 200 | 13 | 2 | 2155 | 9 | 0.8 | 1546 | 1543 | 567 | 1230 | 31 | 89 | 11086 | 59 | 33 |  | 3.496508 | 6.340359 | 7.114769 | 3.433987 | 4.488636 | 9.313438 | 4.077537 | 1932 | 9841 | 978 | 976 | 957 | 973
01.07.2020 | 165.888 | 166.288 | 165.888 | 1576 | 200 | 7 | 2 | 2155 | 9 | 0.01 | 1547 | 1544 | 27 | 28 | 24 | 28 | 28 | 28 | 2020-07-30 | 161.3616 | 162.3457 | 161.9457 | 1565.5 | 200 | 8.411765 | 2 | 2152.941 | 9 | 0.01411765 | 1539.147 | 1538.176 | 320.8235 | 26.70588 | 27.14706 | 27.70588 | 260.5294 | 27.79412 | 34 | [7 empty] | 2020-07-30 | 168.96 | 169.731 | 169.331 | 1588 | 200 | 13 | 2 | 2155 | 9 | 0.08 | 1546 | 1544 | 7404 | 34 | 31 | 31 | 4024 | 34 | 34 |  | 3.526361 | 8.909776 | 3.526361 | 3.433987 | 3.433987 | 8.300032 | 3.526361 | 1960 | 9869 | 1009 | 1003 | 988 | 1000
02.07.2020 | 162.816 | 163.216 | 162.816 | 1568 | 200 | 7 | 2 | 2155 | 9 | 0.01 | 1545 | 1544 | 28 | 28 | 31 | 27 | 31 | 27 | 2020-07-31 | 161.1235 | 162.1899 | 161.7899 | 1569.387 | 200 | 8.935484 | 1.935484 | 2155 | 9 | 0.01419355 | 1538.871 | 1539.097 | 337.4516 | 388 | 63.03226 | 501.7097 | 64 | 43.06452 | 31 | [7 empty] | 2020-07-31 | 168.96 | 169.731 | 169.331 | 1667 | 200 | 13 | 2 | 2155 | 9 | 0.06 | 1544 | 1544 | 5764 | 7545 | 1082 | 9107 | 1101 | 414 | 31 |  | 3.433987 | 8.659387 | 8.92864 | 6.986566 | 9.116799 | 7.003974 | 6.025866 | 1987 | 9896 | 1040 | 1034 | 1018 | 1028
02.07.2020 | 172.032 | 172.432 | 172.032 | 1567 | 200 | 7 | 2 | 2155 | 9 | 0.01 | 1541 | 1540 | 27 | 27 | 31 | 31 | 30 | 28 | 2020-08-01 | 162.4055 | 163.4174 | 163.0174 | 1565.935 | 200 | 7 | 2 | 2155 | 9 | 0.01290323 | 1539.484 | 1539.129 | 35.32258 | 28.6129 | 454.5806 | 680.7419 | 845.4516 | 29.19355 | 31 | [7 empty] | 2020-08-01 | 168.96 | 169.731 | 169.331 | 1579 | 200 | 7 | 2 | 2155 | 9 | 0.06 | 1549 | 1546 | 217 | 55 | 13224 | 9135 | 13902 | 42 | 31 |  | 3.433987 | 5.379897 | 4.007333 | 9.489789 | 9.119868 | 9.539788 | 3.73767 | 2012 | 9921 | 1070 | 1065 | 1046 | 1055
02.07.2020 | 175.104 | 175.504 | 175.104 | 1573 | 200 | 7 | 2 | 2155 | 9 | 0.01 | 1550 | 1551 | 25 | 25 | 30 | 31 | 28 | 27 | 2020-08-02 | 159.9157 | 160.9459 | 160.5459 | 1565.118 | 200 | 9.823529 | 2 | 2155 | 9 | 0.01558824 | 1539.118 | 1538.971 | 624.5 | 594.7059 | 27.17647 | 362.3824 | 363.0588 | 27.70588 | 34 | [7 empty] | 2020-08-02 | 172.032 | 174.145 | 173.745 | 1580 | 200 | 13 | 2 | 2155 | 9 | 0.09 | 1548 | 1549 | 10197 | 9694 | 34 | 5762 | 5759 | 34 | 34 |  | 3.526361 | 9.229849 | 9.179262 | 3.526361 | 8.65904 | 8.658519 | 3.526361 | 2018 | 9948 | 1104 | 1098 | 1080 | 1089
02.07.2020 | 165.888 | 166.288 | 165.888 | 1572 | 200 | 7 | 2 | 2155 | 9 | 0.01 | 1546 | 1542 | 6 | 27 | 34 | 33 | 34 | 34 | 2020-08-03 | 160.1325 | 160.9389 | 160.5389 | 1572.147 | 200 | 8.411765 | 2 | 2155 | 9 | 0.01058824 | 1543.529 | 1543.265 | 437.3235 | 29.26471 | 304.3529 | 24.58824 | 28.64706 | 28.35294 | 34 | [7 empty] | 2020-08-03 | 165.888 | 167.113 | 166.713 | 1593 | 200 | 13 | 2 | 2155 | 9 | 0.03 | 1564 | 1566 | 7028 | 35 | 4812 | 28 | 35 | 58 | 34 |  | 3.526361 | 8.857657 | 3.555348 | 8.478868 | 3.332205 | 3.555348 | 4.060443 | 2030 | 9973 | 1135 | 1129 | 1111 | 1120
02.07.2020 | 168.96 | 169.82 | 169.42 | 1571 | 200 | 7 | 2 | 2155 | 9 | 0.01 | 1546 | 1547 | 12 | 25 | 31 | 31 | 31 | 31 | 2020-08-04 | 159.4407 | 160.361 | 159.961 | 1571.727 | 199.7727 | 9.454545 | 2 | 2154.773 | 9 | 0.04545455 | 1541.909 | 1541.682 | 542.2727 | 8262.045 | 25.13636 | 553.6364 | 302 | 316 | 22 | [7 empty] | 2020-08-04 | 168.626 | 172.197 | 171.797 | 1586 | 200 | 13 | 2 | 2155 | 9 | 0.7 | 1548 | 1548 | 11384 | 90027 | 28 | 11628 | 6071 | 6373 | 22 |  | 3.091042 | 9.339964 | 11.40786 | 3.332205 | 9.361171 | 8.711279 | 8.759826 | 2052 | 10001 | 1166 | 1160 | 1141 | 1151
02.07.2020 | 159.744 | 160.297 | 159.897 | 1572 | 200 | 7 | 2 | 2155 | 9 | 0.01 | 1546 | 1545 | 22 | 28 | 31 | 31 | 30 | 31 | 2020-08-05 | 163.5444 | 164.514 | 164.114 | 1567.061 | 200 | 7 | 2 | 2155 | 9 | 0.01 | 1540.1875 | 1539.3125 | 89.18182 | 832.1212 | 635.0909 | 93.45455 | 94 | 94.39394 | 33 | [7 empty] | 2020-08-05 | 174.591 | 181.675 | 181.275 | 1578 | 200 | 7 | 2 | 2155 | 9 | 0.01 | 1546 | 1543 | 1084 | 11034 | 6780 | 1135 | 1141 | 1148 | 33 |  | 3.496508 | 6.988413 | 9.308737 | 8.821732 | 7.034388 | 7.03966 | 7.045777 | 2073 | 10025 | 1193 | 1191 | 1169 | 1178
02.07.2020 | 172.032 | 172.432 | 172.032 | 1571 | 200 | 7 | 2 | 2155 | 9 | 0.01 | 1547 | 1546 | 21 | 24 | 27 | 31 | 28 | 27 | 2020-08-06 | 161.7731 | 162.889 | 162.489 | 1562.091 | 200 | 10.09091 | 2 | 2154.242 | 9 | 0.03818182 | 1538.909 | 1538.879 | 25.66667 | 27.69697 | 26.75758 | 86.18182 | 150.9697 | 27.33333 | 33 | [7 empty] | 2020-08-06 | 172.032 | 174.06 | 173.66 | 1575 | 200 | 13 | 2 | 2155 | 9 | 0.8 | 1544 | 1547 | 28 | 30 | 28 | 1979 | 4108 | 31 | 33 |  | 3.496508 | 3.332205 | 3.401197 | 3.332205 | 7.590347 | 8.320692 | 3.433987 | 2092 | 10053 | 1224 | 1218 | 1200 | 1206
02.07.2020 | 159.744 | 160.144 | 159.744 | 1571 | 200 | 7 | 2 | 2155 | 9 | 0.01 | 1549 | 1547 | 19 | 28 | 31 | 27 | 31 | 28 | 2020-08-07 | 163.6826 | 164.8606 | 164.4606 | 1561.235 | 200 | 8.235294 | 2 | 2155 | 9 | 0.01606061 | 1537.182 | 1537.242 | 276.0882 | 27.61765 | 26.82353 | 26.82353 | 28.17647 | 276.7941 | 34 | [7 empty] | 2020-08-07 | 175.104 | 175.889 | 175.489 | 1579 | 200 | 13 | 2 | 2155 | 9 | 0.1 | 1548 | 1548 | 8524 | 31 | 28 | 28 | 31 | 8491 | 34 |  | 3.526361 | 9.050641 | 3.433987 | 3.332205 | 3.332205 | 3.433987 | 9.046762 | 2113 | 10084 | 1251 | 1249 | 1230 | 1237
02.07.2020 | 162.816 | 163.216 | 162.816 | 1568 | 200 | 7 | 2 | 2155 | 9 | 0.01 | 1543 | 1539 | 21 | 31 | 27 | 31 | 30 | 31 | 2020-08-08 | 162.5736 | 163.6879 | 163.2879 | 1566.706 | 200 | 8.764706 | 2 | 2155 | 9 | 0.015 | 1540.412 | 1539.824 | 325.8235 | 27.32353 | 26.61765 | 56.79412 | 28.14706 | 27.5 | 34 | [7 empty] | 2020-08-08 | 168.96 | 172.838 | 172.438 | 1574 | 200 | 13 | 2 | 2155 | 9 | 0.08 | 1545 | 1543 | 10207 | 28 | 28 | 568 | 31 | 31 | 34 |  | 3.526361 | 9.230829 | 3.332205 | 3.332205 | 6.342121 | 3.433987 | 3.433987 | 2135 | 10111 | 1282 | 1280 | 1258 | 1267
02.07.2020 | 172.032 | 172.432 | 172.032 | 1569 | 165 | 7 | 2 | 2155 | 9 | 0.01 | 1548 | 1545 | 22 | 27 | 31 | 31 | 28 | 30 | 2020-08-09 | 162.2694 | 163.2769 | 162.8769 | 1560.971 | 200 | 7 | 2 | 2155 | 9 | 0.01411765 | 1534.794 | 1534.029 | 28.14706 | 227.0294 | 26.82353 | 27.17647 | 222.4118 | 26.35294 | 34 | [7 empty] | 2020-08-09 | 168.96 | 177.167 | 176.767 | 1578 | 200 | 7 | 2 | 2155 | 9 | 0.07 | 1548 | 1545 | 31 | 6873 | 30 | 31 | 6645 | 31 | 34 |  | 3.526361 | 3.433987 | 8.835356 | 3.401197 | 3.433987 | 8.80162 | 3.433987 | 31 | 31 | 0 | 1311 | 1289 | 1301
02.07.2020 | 168.903 | 177.563 | 177.163 | 1573 | 200 | 7 | 2 | 2155 | 9 | 0.01 | 1545 | 1542 | 2104 | 10080 | 1282 | 31 | 31 | 34 | 2020-08-10 | 162.5449 | 163.6521 | 163.2521 | 1563.265 | 200 | 10 | 2 | 2155 | 9 | 0.01617647 | 1540 | 1539.294 | 27.88235 | 27.70588 | 109.2647 | 32.88235 | 27.52941 | 174.3824 | 34 | [7 empty] | 2020-08-10 | 168.96 | 174.275 | 173.875 | 1577 | 200 | 13 | 2 | 2155 | 9 | 0.1 | 1550 | 1547 | 52 | 31 | 2852 | 246 | 31 | 5042 | 34 |  | 3.526361 | 3.951244 | 3.433987 | 7.955776 | 5.505332 | 3.433987 | 8.525558 | 65 | 68 | 0 | 1348 | 1326 | 1335
02.07.2020 | 156.292 | 157.936 | 157.536 | 1571 | 200 | 13 | 2 | 2155 | 9 | 0.06 | 1535 | 1537 | 34 | 37 | 0 | 37 | 37 | 34 | 2020-08-11 | 162.7238 | 163.7635 | 163.3635 | 1563.706 | 200 | 8.411765 | 2 | 2155 | 9 | 0.01647059 | 1537.735 | 1537.088 | 65.73529 | 27.26471 | 84.11765 | 42.85294 | 26.97059 | 27.17647 | 34 | [7 empty] | 2020-08-11 | 175.104 | 175.889 | 175.489 | 1575 | 200 | 13 | 2 | 2155 | 9 | 0.08 | 1548 | 1547 | 1336 | 31 | 1025 | 325 | 28 | 58 | 34 |  | 3.526361 | 7.197435 | 3.433987 | 6.932448 | 5.783825 | 3.332205 | 4.060443 | 92 | 98 | 1297 | 1378 | 1356 | 1368
02.07.2020 | 177.72 | 178.511 | 178.111 | 1569 | 200 | 13 | 2 | 2155 | 9 | 0.01 | 1536 | 1527 | 27 | 30 | 1297 | 30 | 30 | 33 | 2020-08-12 | 161.2249 | 162.2866 | 161.8866 | 1570.848 | 200 | 8.818182 | 2 | 2155 | 9 | 0.04 | 1539.939 | 1539.545 | 26.69697 | 59.33333 | 27.12121 | 27.27273 | 53.18182 | 26.48485 | 33 | [7 empty] | 2020-08-12 | 168.96 | 172.392 | 171.992 | 1581 | 200 | 13 | 2 | 2155 | 9 | 0.8 | 1548 | 1545 | 31 | 1091 | 28 | 31 | 906 | 28 | 33 |  | 3.496508 | 3.433987 | 6.99485 | 3.332205 | 3.433987 | 6.809039 | 3.332205 | 120 | 126 | 1325 | 1406 | 1384 | 1396
02.07.2020 | 168.58 | 169.501 | 169.101 | 1563 | 200 | 13 | 2 | 2155 | 9 | 0.01 | 1523 | 1520 | 28 | 28 | 28 | 28 | 28 | 28 | 2020-08-13 | 160.4981 | 163.684875 | 161.2182 | 1569.458 | 199.1667 | 7 | 2 | 2155 | 9 | 0.01375 | 1540.333 | 1540.125 | 26.95833 | 26.75 | 182.7083 | 54.875 | 199.375 | 37.95833 | 24 | [7 empty] | 2020-08-13 | 165.888 | 174.118 | 173.718 | 1586 | 200 | 7 | 2 | 2155 | 9 | 0.07 | 1545 | 1546 | 28 | 28 | 3768 | 698 | 2125 | 306 | 24 |  | 3.178054 | 3.332205 | 3.332205 | 8.2343 | 6.548219 | 7.661527 | 5.723585 | 147 | 157 | 1353 | 1434 | 1412 | 1424
02.07.2020 | 165.654 | 166.418 | 166.018 | 1577 | 200 | 13 | 2 | 2155 | 9 | 0.01 | 1536 | 1536 | 27 | 31 | 28 | 28 | 28 | 28 | 2020-08-14 | 161.7874 | 162.8861 | 162.4861 | 1564.485 | 200 | 9.909091 | 2 | 2155 | 9 | 0.03757576 | 1536.333 | 1535.545 | 30.93939 | 27.06061 | 26.60606 | 26.78788 | 48.78788 | 26.87879 | 33 | [7 empty] | 2020-08-14 | 168.96 | 179.58 | 179.18 | 1577 | 200 | 13 | 2 | 2155 | 9 | 0.8 | 1545 | 1543 | 153 | 34 | 28 | 31 | 406 | 30 | 33 |  | 3.496508 | 5.030438 | 3.526361 | 3.332205 | 3.433987 | 6.006353 | 3.401197 | 175 | 184 | 1383 | 1464 | 1442 | 1451
02.07.2020 | 168.96 | 169.731 | 169.331 | 1564 | 200 | 13 | 2 | 2155 | 9 | 0.01 | 1525 | 1524 | 28 | 27 | 30 | 30 | 30 | 27 | 2020-08-15 | 161.7575 | 162.7348 | 162.3348 | 1563.848 | 200 | 8.090909 | 2 | 2155 | 9 | 0.01181818 | 1538.97 | 1539 | 27.78788 | 99.84848 | 58.0303 | 26.87879 | 119.3333 | 210.3636 | 33 | [7 empty] | 2020-08-15 | 168.96 | 169.733 | 169.333 | 1581 | 200 | 13 | 2 | 2155 | 9 | 0.02 | 1548 | 1546 | 31 | 1906 | 570 | 28 | 3079 | 4158 | 33 |  | 3.496508 | 3.433987 | 7.552762 | 6.345636 | 3.332205 | 8.03236 | 8.332789 | 203 | 212 | 1411 | 1492 | 1470 | 1479
02.07.2020 | 175.104 | 175.889 | 175.489 | 1550 | 200 | 13 | 2 | 2155 | 9 | 0.01 | 1525 | 1524 | 28 | 28 | 28 | 28 | 28 | 28 | 2020-08-16 | 160.5508 | 161.6313 | 161.2313 | 1568.567 | 200 | 8.2 | 2 | 2155 | 9 | 0.01633333 | 1540.267 | 1540.433 | 27.83333 | 46.2 | 310.4667 | 65.7 | 56.8 | 27 | 30 | [7 empty] | 2020-08-16 | 172.032 | 172.81 | 172.41 | 1580 | 200 | 13 | 2 | 2155 | 9 | 0.09 | 1550 | 1553 | 34 | 643 | 8529 | 1164 | 976 | 31 | 30 |  | 3.401197 | 3.526361 | 6.466145 | 9.051227 | 7.059618 | 6.883463 | 3.433987 | 230 | 243 | 1439 | 1519 | 1497 | 1506
02.07.2020 | 165.888 | 166.653 | 166.253 | 1553 | 200 | 13 | 2 | 2155 | 9 | 0.01 | 1523 | 1523 | 27 | 31 | 28 | 27 | 27 | 27 | 2020-08-17 | 161.0178 | 161.941 | 161.541 | 1571.419 | 200 | 9.322581 | 2 | 2154.194 | 9 | 0.01806452 | 1544.258 | 1544.29 | 30 | 26.83871 | 29.90323 | 477 | 760.0968 | 30 | 31 | [7 empty] | 2020-08-17 | 172.032 | 172.81 | 172.41 | 1604 | 200 | 13 | 2 | 2155 | 9 | 0.08 | 1551 | 1550 | 37 | 31 | 37 | 7050 | 11446 | 37 | 31 |  | 3.433987 | 3.610918 | 3.433987 | 3.610918 | 8.860783 | 9.345396 | 3.610918 | 261 | 261 | 1472 | 1547 | 1531 | 1537
02.07.2020 | 168.96 | 169.731 | 169.331 | 1554 | 200 | 13 | 2 | 2155 | 9 | 0.01 | 1524 | 1525 | 31 | 18 | 33 | 28 | 34 | 31 | 2020-08-18 | 162.1032 | 163.2545 | 162.8545 | 1566.96875 | 200 | 10 | 2 | 2155 | 9 | 0.039375 | 1540.34375 | 1540.75 | 314.6875 | 26.46875 | 27.5 | 26.96875 | 670.46875 | 401.78125 | 32 | [7 empty] | 2020-08-18 | 172.032 | 177.564 | 177.164 | 1586 | 200 | 13 | 2 | 2155 | 9 | 0.8 | 1545 | 1546 | 9209 | 31 | 30 | 31 | 12717 | 11990 | 32 |  | 3.465736 | 9.127937 | 3.433987 | 3.401197 | 3.433987 | 9.450695 | 9.391828 | 288 | 276 | 1503 | 1578 | 1562 | 1568
02.07.2020 | 175.104 | 176.389 | 175.989 | 1556 | 200 | 13 | 2 | 2155 | 9 | 0.01 | 1526 | 1527 | 27 | 15 | 31 | 31 | 31 | 31 | 2020-08-19 | 160.7145 | 161.9126 | 161.5126 | 1565.118 | 200 | 8.058824 | 2 | 2155 | 9 | 0.01294118 | 1538.559 | 1538.5 | 27.52941 | 312.6471 | 28.08824 | 36.70588 | 27.17647 | 26.97059 | 34 | [7 empty] | 2020-08-19 | 165.888 | 175.585 | 175.185 | 1579 | 200 | 13 | 2 | 2155 | 9 | 0.08 | 1544 | 1545 | 34 | 9768 | 34 | 415 | 34 | 31 | 34 |  | 3.526361 | 3.526361 | 9.186867 | 3.526361 | 6.028279 | 3.526361 | 3.433987 | 316 | 307 | 1531 | 1605 | 1590 | 1595
03.07.2020 | 165.888 | 166.803 | 166.403 | 1557 | 200 | 13 | 2 | 2155 | 9 | 0.02 | 1525 | 1523 | 28 | 31 | 28 | 27 | 28 | 27 | 2020-08-20 | 163.0485 | 164.2438 | 163.8438 | 1571.167 | 200 | 9.5 | 2 | 2154.792 | 9 | 0.01826087 | 1541.875 | 1540.833 | 166.3333 | 1186.333 | 178.0417 | 797.7083 | 166.2083 | 166.125 | 24 | [7 empty] | 2020-08-20 | 172.032 | 175.389 | 174.989 | 1583 | 200 | 13 | 2 | 2155 | 9 | 0.08 | 1548 | 1546 | 1716 | 9796 | 3127 | 9282 | 1710 | 1709 | 24 |  | 3.178054 | 7.447751 | 9.189729 | 8.047829 | 9.135832 | 7.444249 | 7.443664 | 344 | 335 | 1558 | 1636 | 1617 | 1620
03.07.2020 | 168.96 | 169.731 | 169.331 | 1555 | 200 | 13 | 2 | 2155 | 9 | 0.02 | 1525 | 1527 | 28 | 28 | 27 | 31 | 27 | 25 | 2020-08-21 | 161.8399 | 162.8968 | 162.4968 | 1567.829 | 200 | 7 | 2 | 2155 | 9 | 0.01470588 | 1542 | 1541.914 | 45.68571 | 53.77143 | 27 | 26.82857 | 27 | 97.51429 | 35 | [7 empty] | 2020-08-21 | 168.96 | 175.881 | 175.481 | 1586 | 200 | 7 | 2 | 2155 | 9 | 0.08 | 1548 | 1548 | 688 | 525 | 30 | 30 | 31 | 2478 | 35 |  | 3.555348 | 6.533789 | 6.263398 | 3.401197 | 3.401197 | 3.433987 | 7.815207 | 371 | 365 | 1589 | 1664 | 1648 | 1651
03.07.2020 | 165.888 | 166.653 | 166.253 | 1553 | 200 | 13 | 2 | 2155 | 9 | 0.02 | 1532 | 1531 | 27 | 30 | 31 | 28 | 31 | 31 | 2020-08-22 | 163.8057 | 164.6052 | 164.2052 | 1565.161 | 200 | 9.903226 | 2 | 2155 | 9 | 0.01222222 | 1540.742 | 1539.871 | 31.80645 | 31.22581 | 55.41935 | 30.90323 | 31.32258 | 31.12903 | 31 | [7 empty] | 2020-08-22 | 175.104 | 175.889 | 175.489 | 1583 | 200 | 13 | 2 | 2155 | 9 | 0.03 | 1545 | 1544 | 37 | 34 | 1494 | 34 | 34 | 34 | 31 |  | 3.433987 | 3.610918 | 3.526361 | 7.309212 | 3.526361 | 3.526361 | 3.526361 | 399 | 396 | 1617 | 1694 | 1675 | 1678
03.07.2020 | 178.176 | 178.968 | 178.568 | 1553 | 200 | 13 | 2 | 2155 | 9 | 0.01 | 1528 | 1524 | 28 | 31 | 28 | 30 | 27 | 27 | 2020-08-23 | 162.0877 | 163.2242 | 162.8242 | 1565.133 | 200 | 8.4 | 2 | 2155 | 9 | 0.01619048 | 1552.1 | 1552.267 | 33.2 | 32.03333 | 0 | 107.1667 | 89.8 | 32.86667 | 30 | [7 empty] | 2020-08-23 | 168.96 | 172.128 | 171.728 | 1575 | 200 | 13 | 2 | 2155 | 9 | 0.08 | 1939 | 1938 | 68 | 64 | 30 | 2291 | 1469 | 68 | 30 |  | 3.401197 | 4.219508 | 4.158883 | 3.401197 | 7.736744 | 7.292337 | 4.219508 | 426 | 424 | 1647 | 1722 | 1703 | 1706
03.07.2020 | 172.032 | 172.81 | 172.41 | 1555 | 200 | 13 | 2 | 2155 | 9 | 0.01 | 1534 | 1533 | 27 | 28 | 30 | 28 | 28 | 28 | 2020-08-24 | 161.1507 | 162.5412 | 162.1412 | 1569.737 | 200 | 9.842105 | 2 | 2155 | 9 | 0.01736842 | 1542.421 | 1541.632 | 453.5789 | 410.2105 | 93.15789 | 29.10526 | 29.94737 | 30.36842 | 19 | [7 empty] | 2020-08-24 | 168.96 | 169.731 | 169.331 | 1582 | 200 | 13 | 2 | 2155 | 9 | 0.08 | 1550 | 1549 | 3099 | 7257 | 1519 | 34 | 34 | 34 | 19 |  | 2.944439 | 8.038835 | 8.889722 | 7.325808 | 3.526361 | 3.526361 | 3.526361 | 454 | 454 | 1678 | 1752 | 1731 | 1734
03.07.2020 | 168.96 | 169.731 | 169.331 | 1553 | 200 | 13 | 2 | 2155 | 9 | 0.01 | 1525 | 1525 | 28 | 30 | 31 | 30 | 28 | 28 | 2020-08-25 | 163.4915 | 166.064 | 165.0189 | 1566.548 | 202.129 | 8.16129 | 2 | 2143.387 | 8.935484 | 0.01354839 | 1540.258 | 1540.194 | 26.96774 | 758.7742 | 238.6452 | 203.5806 | 30.93548 | 29.83871 | 31 | [7 empty] | 2020-08-25 | 178.176 | 178.968 | 178.568 | 1588 | 220 | 13 | 2 | 2155 | 9 | 0.07 | 1546 | 1545 | 67 | 7614 | 2301 | 5445 | 61 | 61 | 31 |  | 3.433987 | 4.204693 | 8.937744 | 7.741099 | 8.602453 | 4.110874 | 4.110874 | 482 | 482 | 1705 | 1783 | 1758 | 1761
03.07.2020 | 175.104 | 175.889 | 175.489 | 1555 | 200 | 13 | 2 | 2155 | 9 | 0.01 | 1528 | 1528 | 28 | 28 | 27 | 31 | 27 | 27 | 2020-08-26 | 165.0898 | 166.253 | 165.853 | 1565.393 | 206.4286 | 11.5 | 2 | 2155 | 9 | 0.01535714 | 1538.214 | 1538.393 | 34.07143 | 495.6071 | 17.42857 | 29.5 | 206.1071 | 170.3214 | 28 | [7 empty] | 2020-08-26 | 178.176 | 178.968 | 178.568 | 1587 | 220 | 13 | 2 | 2155 | 9 | 0.11 | 1550 | 1550 | 181 | 13064 | 28 | 37 | 4961 | 3959 | 28 |  | 3.332205 | 5.198497 | 9.477616 | 3.332205 | 3.610918 | 8.509363 | 8.283747 | 509 | 509 | 1736 | 1814 | 1786 | 1789
03.07.2020 | 168.96 | 169.731 | 169.331 | 1565 | 200 | 13 | 2 | 2155 | 9 | 0.01 | 1532 | 1531 | 27 | 27 | 31 | 31 | 28 | 28 | 2020-08-27 | 162.3145 | 163.3932 | 162.9932 | 1570.471 | 200 | 8.411765 | 2 | 2155 | 9 | 0.01470588 | 1541.529 | 1541.353 | 164.6471 | 27.32353 | 27.41176 | 27.14706 | 27.05882 | 27.14706 | 34 | [7 empty] | 2020-08-27 | 168.96 | 174.986 | 174.586 | 1581 | 200 | 13 | 2 | 2155 | 9 | 0.08 | 1547 | 1547 | 2406 | 31 | 31 | 31 | 31 | 30 | 34 |  | 3.526361 | 7.785721 | 3.433987 | 3.433987 | 3.433987 | 3.433987 | 3.401197 | 537 | 537 | 1767 | 1841 | 1813 | 1819
03.07.2020 | 172.032 | 172.81 | 172.41 | 1555 | 200 | 13 | 2 | 2150 | 9 | 0.01 | 1529 | 1527 | 28 | 28 | 31 | 27 | 27 | 30 | 2020-08-28 | 163.6059 | 164.588 | 164.188 | 1561.286 | 200 | 11.97143 | 2 | 2152.429 | 9 | 0.01171429 | 1538.743 | 1538.6 | 96.17143 | 93.6 | 27.45714 | 202.8286 | 27.11429 | 26.51429 | 35 | [7 empty] | 2020-08-28 | 168.96 | 174.413 | 174.013 | 1573 | 200 | 13 | 2 | 2155 | 9 | 0.02 | 1544 | 1546 | 2433 | 2346 | 31 | 6169 | 28 | 28 | 35 |  | 3.555348 | 7.79688 | 7.760467 | 3.433987 | 8.727292 | 3.332205 | 3.332205 | 564 | 564 | 1797 | 1875 | 1841 | 1847
03.07.2020 | 172.032 | 172.81 | 172.41 | 1555 | 200 | 13 | 2 | 2150 | 9 | 0.01 | 1530 | 1529 | 27 | 27 | 30 | 34 | 28 | 28 | 2020-08-29 | 163.1366 | 164.1504 | 163.7504 | 1561.784 | 200 | 7.162162 | 2 | 2155 | 9 | 0.01351351 | 1537.865 | 1537.324 | 25.89189 | 27.91892 | 52.62162 | 26.94595 | 44.48649 | 72.05405 | 37 | [7 empty] | 2020-08-29 | 168.96 | 174.728 | 174.328 | 1578 | 200 | 13 | 2 | 2155 | 9 | 0.1 | 1547 | 1542 | 28 | 31 | 966 | 28 | 656 | 1663 | 37 |  | 3.610918 | 3.332205 | 3.433987 | 6.873164 | 3.332205 | 6.486161 | 7.416378 | 589 | 592 | 1825 | 1903 | 1869 | 1875
03.07.2020 | 174.822 | 181.707 | 181.307 | 1557 | 200 | 13 | 2 | 2150 | 9 | 0.01 | 1530 | 1530 | 25 | 28 | 28 | 28 | 28 | 28 | 2020-08-30 | 161.9646 | 163.0244 | 162.6244 | 1569.871 | 200 | 10.48387 | 2 | 2155 | 9 | 0.01774194 | 1541.323 | 1541 | 26.67742 | 26.48387 | 28.25806 | 28.74194 | 25.96774 | 25.77419 | 31 | [7 empty] | 2020-08-30 | 168.96 | 169.731 | 169.331 | 1613 | 200 | 13 | 2 | 2155 | 9 | 0.07 | 1546 | 1546 | 48 | 31 | 33 | 34 | 28 | 28 | 31 |  | 3.433987 | 3.871201 | 3.433987 | 3.496508 | 3.526361 | 3.332205 | 3.332205 | 617 | 620 | 1853 | 1930 | 1896 | 1899
03.07.2020 | 162.816 | 164.475 | 164.075 | 1571 | 180 | 13 | 2 | 2150 | 9 | 0.07 | 1534 | 1535 | 28 | 28 | 28 | 27 | 27 | 24 | 2020-08-31 | 162.4747 | 163.2601 | 162.8601 | 1564.545 | 200 | 8.090909 | 2 | 2155 | 9 | 0.01606061 | 1540.1875 | 1540.0625 | 42.09091 | 27.54545 | 26.18182 | 26.57576 | 27.90909 | 26.63636 | 33 | [7 empty] | 2020-08-31 | 168.96 | 169.731 | 169.331 | 1579 | 200 | 13 | 2 | 2155 | 9 | 0.08 | 1545 | 1545 | 297 | 31 | 28 | 28 | 31 | 29 | 33 |  | 3.496508 | 5.693732 | 3.433987 | 3.332205 | 3.332205 | 3.433987 | 3.367296 | 644 | 644 | 1880 | 1955 | 1921 | 1880
03.07.2020 | 162.816 | 163.575 | 163.175 | 1565 | 200 | 13 | 2 | 2150 | 9 | 0.02 | 1531 | 1529 | 27 | 24 | 27 | 25 | 25 | 19 | 2020-09-01 | 162.4656 | 163.6646 | 163.2646 | 1574.483 | 192.7586 | 8.655172 | 2 | 2153.448 | 8.62069 | 0.02103448 | 1542.034 | 1540.586 | 183.1379 | 39.96552 | 27 | 91.03448 | 27.65517 | 146.069 | 29 | [7 empty] | 2020-09-01 | 184.32 | 185.126 | 184.726 | 1599 | 200 | 13 | 2 | 2155 | 9 | 0.08 | 1559 | 1557 | 4563 | 382 | 31 | 1887 | 31 | 3487 | 29 |  | 3.367296 | 8.425736 | 5.945421 | 3.433987 | 7.542744 | 3.433987 | 8.156797 | 672 | 672 | 1908 | 1983 | 1948 | 1954
03.07.2020 | 156.672 | 157.417 | 157.017 | 1559 | 200 | 13 | 2 | 2150 | 9 | 0.02 | 1530 | 1528 | 28 | 28 | 28 | 28 | 27 | 74 | 2020-09-02 | 163.0153 | 164.4456 | 164.0456 | 1568.429 | 200 | 7 | 2 | 2155 | 9 | 0.02 | 1539.857 | 1538.714 | 401.6429 | 27 | 112.5 | 27.64286 | 153.0714 | 27 | 14 | [7 empty] | 2020-09-02 | 168.96 | 174.87 | 174.47 | 1581 | 200 | 7 | 2 | 2155 | 9 | 0.08 | 1548 | 1546 | 5277 | 28 | 1227 | 31 | 1792 | 28 | 14 |  | 2.639057 | 8.571113 | 3.332205 | 7.112327 | 3.433987 | 7.491088 | 3.332205 | 699 | 699 | 1935 | 2010 | 1976 | 1982
03.07.2020 | 165.888 | 166.653 | 166.253 | 1560 | 200 | 13 | 2 | 2150 | 9 | 0.02 | 1536 | 1536 | 27 | 27 | 27 | 27 | 28 | 28 | 2020-09-03 | 163.7376 | 164.7985 | 164.3985 | 1565.576 | 200 | 7.545455 | 2 | 2154.848 | 9 | 0.01393939 | 1539.727 | 1538.818 | 27.30303 | 27.18182 | 26.93939 | 190.1515 | 27.48485 | 27.72727 | 33 | [7 empty] | 2020-09-03 | 168.96 | 169.731 | 169.331 | 1579 | 200 | 13 | 2 | 2155 | 9 | 0.08 | 1546 | 1547 | 31 | 31 | 28 | 2175 | 31 | 31 | 33 |  | 3.496508 | 3.433987 | 3.433987 | 3.332205 | 7.684784 | 3.433987 | 3.433987 | 727 | 727 | 1963 | 2041 | 2004 | 2010
03.07.2020 | 165.888 | 166.653 | 166.253 | 1558 | 200 | 13 | 2 | 2150 | 9 | 0.02 | 1531 | 1529 | 28 | 28 | 28 | 31 | 28 | 28 | 2020-09-04 | 160.2168 | 162.4183 | 162.0183 | 1564.839 | 200 | 7 | 2 | 2155 | 9 | 0.01387097 | 1540.9 | 1540.767 | 27.45161 | 26.32258 | 26.29032 | 24.58065 | 27.19355 | 29.83871 | 31 | [7 empty] | 2020-09-04 | 168.96 | 169.731 | 169.331 | 1576 | 200 | 7 | 2 | 2155 | 9 | 0.08 | 1548 | 1549 | 31 | 31 | 31 | 29 | 31 | 76 | 31 |  | 3.433987 | 3.433987 | 3.433987 | 3.433987 | 3.367296 | 3.433987 | 4.330733 | 755 | 755 | 1991 | 2068 | 2031 | 2037
03.07.2020 | 168.96 | 169.731 | 169.331 | 1558 | 200 | 13 | 2 | 2150 | 9 | 0.01 | 1534 | 1530 | 28 | 28 | 28 | 27 | 27 | 27 | 2020-09-05 | 161.462 | 162.2829 | 161.8829 | 1564.216 | 200 | 7.162162 | 2 | 2155 | 9 | 0.01081081 | 1540.892 | 1540.405 | 27.94595 | 170.3243 | 26.54054 | 143.7568 | 25.81081 | 27.94595 | 37 | [7 empty] | 2020-09-05 | 168.96 | 169.731 | 169.331 | 1575 | 200 | 13 | 2 | 2155 | 9 | 0.03 | 1547 | 1544 | 31 | 2694 | 64 | 2228 | 28 | 31 | 37 |  | 3.610918 | 3.433987 | 7.898782 | 4.158883 | 7.70886 | 3.332205 | 3.433987 | 782 | 785 | 2018 | 2096 | 2059 | 2065
03.07.2020 | 165.888 | 166.653 | 166.253 | 1566 | 200 | 13 | 2 | 2150 | 9 | 0.01 | 1531 | 1530 | 27 | 30 | 27 | 28 | 28 | 28 | 2020-09-06 | 161.87 | 162.898 | 162.498 | 1569.40625 | 200 | 7 | 2 | 2155 | 9 | 0.0125 | 1540.78125 | 1539.78125 | 27.15625 | 166.375 | 24.09375 | 97.375 | 26.59375 | 52.1875 | 32 | [7 empty] | 2020-09-06 | 172.032 | 172.81 | 172.41 | 1586 | 200 | 7 | 2 | 2155 | 9 | 0.05 | 1549 | 1548 | 31 | 4474 | 31 | 2269 | 31 | 827 | 32 |  | 3.465736 | 3.433987 | 8.406038 | 3.433987 | 7.727094 | 3.433987 | 6.717805 | 810 | 813 | 2049 | 2127 | 2090 | 2096
03.07.2020 | 168.96 | 169.731 | 169.331 | 1557 | 200 | 13 | 2 | 2150 | 9 | 0.01 | 1533 | 1534 | 28 | 28 | 31 | 31 | 31 | 31 | 2020-09-07 | 155.0598 | 158.7628 | 158.3628 | 1573.273 | 200 | 7.272727 | 2 | 2155 | 9 | 0.01863636 | 1543.227 | 1541.864 | 279.0909 | 44.36364 | 723.5455 | 218.3636 | 252.1818 | 699.5455 | 22 | [7 empty] | 2020-09-07 | 167.936 | 172.368 | 171.968 | 1587 | 200 | 13 | 2 | 2155 | 9 | 0.08 | 1550 | 1546 | 5558 | 227 | 6478 | 2141 | 4976 | 7471 | 22 |  | 3.091042 | 8.622994 | 5.42495 | 8.776167 | 7.669028 | 8.512382 | 8.918784 | 841 | 844 | 2076 | 2154 | 2117 | 2123
03.07.2020 | 178.176 | 178.968 | 178.568 | 1556 | 200 | 13 | 2 | 2150 | 9 | 0.01 | 1525 | 1527 | 31 | 31 | 27 | 27 | 27 | 27 | 2020-09-08 | 163.4917 | 164.5758 | 164.1758 | 1568.788 | 200 | 7 | 2 | 2155 | 9 | 0.01484848 | 1541.394 | 1540.515 | 29.66667 | 29.24242 | 28.93939 | 26.90909 | 39.27273 | 287.0909 | 33 | [7 empty] | 2020-09-08 | 172.032 | 179 | 178.6 | 1581 | 200 | 7 | 2 | 2155 | 9 | 0.08 | 1548 | 1547 | 59 | 56 | 55 | 50 | 226 | 8509 | 33 |  | 3.496508 | 4.077537 | 4.025352 | 4.007333 | 3.912023 | 5.420535 | 9.04888 | 868 | 871 | 2104 | 2182 | 2145 | 2151
03.07.2020 | 172.032 | 172.81 | 172.41 | 1555 | 200 | 13 | 2 | 2150 | 9 | 0.02 | 1531 | 1532 | 27 | 27 | 28 | 28 | 28 | 28 | 2020-09-09 | 162.309125 | 163.4102 | 163.0102 | 1569.4375 | 200 | 7 | 2 | 2155 | 9 | 0.0128125 | 1540.3125 | 1539.65625 | 29.5 | 633.96875 | 29.15625 | 41.375 | 28.6875 | 29.5 | 32 | [7 empty] | 2020-09-09 | 169.984 | 173.724 | 173.324 | 1578 | 200 | 7 | 2 | 2155 | 9 | 0.02 | 1547 | 1545 | 35 | 7165 | 34 | 437 | 34 | 34 | 32 |  | 3.465736 | 3.555348 | 8.876963 | 3.526361 | 6.079933 | 3.526361 | 3.526361 | 896 | 899 | 2135 | 2213 | 2172 | 2178
03.07.2020 | 165.888 | 166.653 | 166.253 | 1557 | 200 | 13 | 2 | 2155 | 9 | 0.02 | 1534 | 1534 | 28 | 28 | 31 | 31 | 27 | 27 | 2020-09-10 | 162.0162 | 162.7981 | 162.3981 | 1566.968 | 200 | 7.193548 | 2 | 2155 | 9 | 0.01777778 | 1542.161 | 1542.226 | 32.96774 | 0 | 32.45161 | 32.12903 | 168.5806 | 33.16129 | 31 | [7 empty] | 2020-09-10 | 168.96 | 169.731 | 169.331 | 1593 | 200 | 13 | 2 | 2155 | 9 | 0.05 | 1550 | 1551 | 34 | 30 | 34 | 34 | 2184 | 68 | 31 |  | 3.433987 | 3.526361 | 3.401197 | 3.526361 | 3.526361 | 7.688913 | 4.219508 | 923 | 926 | 2162 | 2240 | 2197 | 2206
03.07.2020 | 172.032 | 172.81 | 172.41 | 1556 | 180 | 13 | 2 | 2155 | 9 | 0.02 | 1536 | 1534 | 27 | 27 | 27 | 27 | 25 | 28 | 2020-09-11 | 158.887 | 162.271 | 161.871 | 1567.045 | 200 | 7 | 2 | 2155 | 9 | 0.01909091 | 1541.364 | 1540.773 | 204.4091 | 393.3182 | 277.0455 | 131.3182 | 159.8636 | 130.9091 | 22 | [7 empty] | 2020-09-11 | 168.96 | 170.531 | 170.131 | 1584 | 200 | 7 | 2 | 2155 | 9 | 0.08 | 1550 | 1547 | 3851 | 8539 | 5444 | 2254 | 2875 | 2214 | 22 |  | 3.091042 | 8.256088 | 9.052399 | 8.602269 | 7.720462 | 7.963808 | 7.702556 | 951 | 954 | 2190 | 2268 | 2225 | 2234
03.07.2020 | 162.816 | 163.575 | 163.175 | 1554 | 200 | 13 | 2 | 2155 | 9 | 0.01 | 1527 | 1527 | 28 | 28 | 28 | 28 | 28 | 28 | 2020-09-12 | 162.465625 | 163.5805625 | 163.1805625 | 1566.1875 | 200 | 7.5625 | 2 | 2155 | 9 | 0.015625 | 1541.323 | 1541.452 | 29.25 | 310.28125 | 430.75 | 765.25 | 29.875 | 30.5625 | 32 | [7 empty] | 2020-09-12 | 172.032 | 176.286 | 175.886 | 1577 | 200 | 13 | 2 | 2155 | 9 | 0.08 | 1547 | 1547 | 43 | 9090 | 6514 | 11921 | 43 | 43 | 32 |  | 3.465736 | 3.7612 | 9.11493 | 8.781709 | 9.386057 | 3.7612 | 3.7612 | 979 | 982 | 2221 | 2295 | 2252 | 2261
03.07.2020 | 165.888 | 166.653 | 166.253 | 1555 | 200 | 13 | 2 | 2155 | 9 | 0.01 | 1530 | 1530 | 28 | 28 | 31 | 27 | 27 | 27 | 2020-09-13 | 163.6247 | 164.6578 | 164.2578 | 1564.382 | 200 | 7 | 2 | 2155 | 9 | 0.01441176 | 1539.971 | 1539.971 | 27.17647 | 27.61765 | 244.3824 | 399.8824 | 323.5 | 28.5 | 34 | [7 empty] | 2020-09-13 | 172.032 | 174.859 | 174.459 | 1594 | 200 | 7 | 2 | 2155 | 9 | 0.08 | 1546 | 1546 | 30 | 31 | 7444 | 12731 | 10082 | 31 | 34 |  | 3.526361 | 3.401197 | 3.433987 | 8.915164 | 9.451795 | 9.218507 | 3.433987 | 1009 | 1009 | 2248 | 2326 | 2280 | 2289
03.07.2020 | 168.96 | 169.731 | 169.331 | 1556 | 200 | 7 | 2 | 2155 | 9 |  | 1532 | 1532 | 30 | 27 | 27 | 31 | 28 | 28 | 2020-09-14 | 163.6491 | 164.4437 | 164.0437 | 1561.714 | 200 | 7 | 2 | 2155 | 9 | 0.01342857 | 1539.2 | 1538.886 | 28.48571 | 84.25714 | 25.11429 | 27.02857 | 30.17143 | 156.5143 | 35 | [7 empty] | 2020-09-14 | 172.032 | 172.81 | 172.41 | 1571 | 200 | 7 | 2 | 2155 | 9 | 0.03 | 1544 | 1544 | 52 | 2145 | 46 | 52 | 62 | 2306 | 35 |  | 3.555348 | 3.951244 | 7.670895 | 3.828641 | 3.951244 | 4.127134 | 7.74327 | 1034 | 1037 | 2276 | 2354 | 2307 | 2316
03.07.2020 | 172.032 | 172.81 | 172.41 | 1555 | 200 | 7 | 2 | 2155 | 9 |  | 1535 | 1534 | 25 | 28 | 28 | 28 | 27 | 27 | 2020-09-15 | 162.1408125 | 163.1565 | 162.7565 | 1565.53125 | 200 | 7 | 2 | 2155 | 9 | 0.01571429 | 1539.28125 | 1538.1875 | 520.25 | 93.5 | 130.90625 | 28.1875 | 28.78125 | 135.28125 | 32 | [7 empty] | 2020-09-15 | 168.96 | 172.55 | 172.15 | 1575 | 200 | 7 | 2 | 2155 | 9 | 0.08 | 1549 | 1546 | 15810 | 2173 | 1745 | 52 | 52 | 3439 | 32 |  | 3.465736 | 9.668398 | 7.683864 | 7.46451 | 3.951244 | 3.951244 | 8.142936 | 1061 | 1064 | 2303 | 2381 | 2335 | 2341
03.07.2020 | 162.816 | 163.575 | 163.175 | 1556 | 200 | 7 | 2 | 2155 | 9 |  | 1533 | 1529 | 27 | 27 | 27 | 27 | 28 | 25 | 2020-09-16 | 163.52 | 164.6103 | 164.2103 | 1568.8 | 200 | 7 | 2 | 2155 | 9 | 0.015 | 1540.7 | 1540.5 | 29.46667 | 34.56667 | 209.0333 | 104.3 | 30.16667 | 29.86667 | 30 | [7 empty] | 2020-09-16 | 168.96 | 175.259 | 174.859 | 1578 | 200 | 7 | 2 | 2155 | 9 | 0.08 | 1547 | 1545 | 56 | 186 | 5460 | 2311 | 58 | 55 | 30 |  | 3.401197 | 4.025352 | 5.225747 | 8.605204 | 7.745436 | 4.060443 | 4.007333 | 1092 | 1092 | 2334 | 2409 | 2363 | 2372
03.07.2020 | 162.816 | 163.575 | 163.175 | 1557 | 200 | 7 | 2 | 2155 | 9 |  | 1534 | 1531 | 31 | 28 | 31 | 28 | 28 | 31 | 2020-09-17 | 161.2284 | 162.2653 | 161.8653 | 1569.394 | 200 | 7.060606 | 2 | 2155 | 9 | 0.01461538 | 1540.576 | 1540.727 | 27.51515 | 27.90909 | 531.6364 | 26.60606 | 201.3333 | 26.39394 | 33 | [7 empty] | 2020-09-17 | 168.96 | 169.731 | 169.331 | 1589 | 220 | 9 | 2 | 2155 | 9 | 0.08 | 1548 | 1548 | 31 | 31 | 8374 | 31 | 5788 | 31 | 33 |  | 3.496508 | 3.433987 | 3.433987 | 9.032887 | 3.433987 | 8.663542 | 3.433987 | 1120 | 1120 | 2362 | 2440 | 2387 | 2396
03.07.2020 | 175.104 | 175.889 | 175.489 | 1555 | 200 | 7 | 2 | 2155 | 9 |  | 1534 | 1533 | 28 | 28 | 28 | 31 | 24 | 24 | 2020-09-18 | 162.9363 | 163.7652 | 163.3652 | 1564.343 | 200 | 7 | 2 | 2155 | 9 | 0.012 | 1538.486 | 1538.486 | 28.74286 | 28.28571 | 26.82857 | 27.51429 | 590.7429 | 28.85714 | 35 | [7 empty] | 2020-09-18 | 168.96 | 169.731 | 169.331 | 1572 | 200 | 7 | 2 | 2155 | 9 | 0.03 | 1543 | 1545 | 38 | 34 | 31 | 34 | 9949 | 34 | 35 |  | 3.555348 | 3.637586 | 3.526361 | 3.433987 | 3.526361 | 9.205227 | 3.526361 | 1147 | 1147 | 2389 | 2467 | 2415 | 2424
03.07.2020 | 162.816 | 163.575 | 163.175 | 1556 | 200 | 7 | 2 | 2155 | 9 |  | 1538 | 1540 | 27 | 27 | 27 | 27 | 28 | 28 | 2020-09-19 | 161.9576 | 163.0568 | 162.6568 | 1567.758 | 200 | 7 | 2 | 2155 | 9 | 0.0175 | 1538.242 | 1538.212 | 74.39394 | 27.51515 | 26.51515 | 163.7576 | 238.3939 | 67.78788 | 33 | [7 empty] | 2020-09-19 | 168.96 | 169.731 | 169.331 | 1576 | 200 | 7 | 2 | 2155 | 9 | 0.08 | 1544 | 1545 | 1574 | 34 | 34 | 2305 | 7023 | 1333 | 33 |  | 3.496508 | 7.361375 | 3.526361 | 3.526361 | 7.742836 | 8.856946 | 7.195187 | 1175 | 1175 | 2417 | 2495 | 2442 | 2451
03.07.2020 | 165.888 | 166.653 | 166.253 | 1563 | 200 | 7 | 2 | 2155 | 9 |  | 1536 | 1535 | 28 | 28 | 28 | 28 | 27 | 27 | 2020-09-20 | 163.2237 | 164.2527 | 163.8527 | 1569 | 200 | 7 | 2 | 2155 | 9 | 0.016 | 1542.273 | 1541.242 | 29.27273 | 125.2121 | 237.8182 | 121.6364 | 83.87879 | 85.84848 | 33 | [7 empty] | 2020-09-20 | 168.96 | 177.591 | 177.191 | 1577 | 200 | 7 | 2 | 2155 | 9 | 0.06 | 1548 | 1546 | 33 | 3202 | 6980 | 3182 | 1027 | 1031 | 33 |  | 3.496508 | 3.496508 | 8.071531 | 8.850804 | 8.065265 | 6.934397 | 6.938284 | 1203 | 1206 | 2448 | 2526 | 2470 | 2479
04.07.2020 | 165.888 | 166.653 | 166.253 | 1556 | 200 | 7 | 2 | 2155 | 9 |  | 1538 | 1539 | 28 | 31 | 31 | 31 | 28 | 28 | 2020-09-21 | 161.54884 | 163.18532 | 162.78532 | 1571.44 | 200 | 7 | 2 | 2155 | 9 | 0.02 | 1540.92 | 1541.08 | 67.32 | 26 | 27.16 | 27 | 87.04 | 69.96 | 25 | [7 empty] | 2020-09-21 | 175.104 | 175.889 | 175.489 | 1641 | 200 | 7 | 2 | 2155 | 9 | 0.08 | 1548 | 1547 | 999 | 28 | 37 | 31 | 1568 | 1083 | 25 |  | 3.218876 | 6.906755 | 3.332205 | 3.610918 | 3.433987 | 7.357556 | 6.98749 | 1230 | 1233 | 2475 | 2553 | 2498 | 2504
04.07.2020 | 173.888 | 174.67 | 174.27 | 1553 | 200 | 7 | 2 | 2155 | 9 |  | 1534 | 1532 | 27 | 27 | 27 | 27 | 28 | 25 | 2020-09-22 | 163.0651 | 163.8241 | 163.4241 | 1564.108 | 200 | 7 | 2 | 2155 | 9 | 0.01081081 | 1538.351 | 1538 | 27.18919 | 27.02703 | 26.62162 | 27.02703 | 27.02703 | 27.7027 | 37 | [7 empty] | 2020-09-22 | 175.104 | 175.889 | 175.489 | 1589 | 200 | 7 | 2 | 2155 | 9 | 0.03 | 1543 | 1545 | 30 | 30 | 28 | 31 | 30 | 31 | 37 |  | 3.610918 | 3.401197 | 3.401197 | 3.332205 | 3.433987 | 3.401197 | 3.433987 | 1261 | 1261 | 2503 | 2581 | 2525 | 2531
04.07.2020 | 162.816 | 163.575 | 163.175 | 1552 | 200 | 7 | 2 | 2155 | 9 |  | 1533 | 1532 | 31 | 28 | 28 | 28 | 27 | 27 | 2020-09-23 | 161.830375 | 162.8493 | 162.4493 | 1568.09375 | 200 | 7 | 2 | 2155 | 9 | 0.018 | 1538.09375 | 1537.625 | 27.125 | 85.78125 | 79.40625 | 116.65625 | 26.84375 | 27.03125 | 32 | [7 empty] | 2020-09-23 | 168.96 | 169.731 | 169.331 | 1577 | 200 | 7 | 2 | 2155 | 9 | 0.08 | 1546 | 1543 | 31 | 1908 | 1701 | 2908 | 28 | 31 | 32 |  | 3.465736 | 3.433987 | 7.553811 | 7.438972 | 7.975221 | 3.332205 | 3.433987 | 1288 | 1288 | 2534 | 2608 | 2553 | 2559
04.07.2020 | 168.96 | 169.731 | 169.331 | 1552 | 200 | 7 | 2 | 2155 | 9 |  | 1533 | 1532 | 27 | 27 | 31 | 27 | 28 | 28 | 2020-09-24 | 163.1436 | 164.3863 | 163.9863 | 1566.3 | 200 | 7 | 2 | 2155 | 9 | 0.01826087 | 1539.5 | 1538.667 | 136.6333 | 1113.533 | 29 | 28.86667 | 133.6333 | 39.26667 | 30 | [7 empty] | 2020-09-24 | 168.96 | 174.914 | 174.514 | 1583 | 200 | 7 | 2 | 2155 | 9 | 0.08 | 1550 | 1548 | 3252 | 5599 | 34 | 34 | 3165 | 315 | 30 |  | 3.401197 | 8.087025 | 8.630343 | 3.526361 | 3.526361 | 8.059908 | 5.752573 | 1316 | 1316 | 2561 | 2639 | 2580 | 2586
04.07.2020 | 168.96 | 169.731 | 169.331 | 1557 | 200 | 7 | 2 | 2155 | 9 |  | 1538 | 1535 | 28 | 28 | 27 | 31 | 27 | 27 | 2020-09-25 | 162.8084 | 163.5668 | 163.1668 | 1562.882 | 200 | 7 | 2 | 2155 | 9 | 0.01304348 | 1532.471 | 1531.912 | 28.52941 | 172.6176 | 27.35294 | 27 | 27.26471 | 27.79412 | 34 | [7 empty] | 2020-09-25 | 172.032 | 172.81 | 172.41 | 1571 | 200 | 7 | 2 | 2155 | 9 | 0.03 | 1545 | 1545 | 63 | 2562 | 31 | 31 | 31 | 31 | 44 |  | 3.78419 | 4.143135 | 7.848543 | 3.433987 | 3.433987 | 3.433987 | 3.433987 | 1344 | 1344 | 2589 | 2667 | 2608 | 2614
04.07.2020 | 168.96 | 169.731 | 169.331 | 1550 | 200 | 7 | 2 | 2155 | 9 |  | 1534 | 1533 | 28 | 28 | 28 | 28 | 28 | 28 | 2020-09-26 | 163.0332 | 164.0511 | 163.6511 | 1564.765 | 200 | 7 | 2 | 2155 | 9 | 0.01647059 | 1535.441 | 1535.882 | 43.47059 | 24.85294 | 67.08824 | 89.38235 | 27.5 | 28.14706 | 34 | [7 empty] | 2020-09-26 | 168.96 | 172.718 | 172.318 | 1575 | 200 | 7 | 2 | 2155 | 9 | 0.09 | 1545 | 1551 | 328 | 28 | 1389 | 2131 | 30 | 31 | 34 |  | 3.526361 | 5.793014 | 3.332205 | 7.236339 | 7.664347 | 3.401197 | 3.433987 | 1371 | 1371 | 2616 | 2694 | 2636 | 2645
04.07.2020 | 165.888 | 166.653 | 166.253 | 1563 | 200 | 7 | 2 | 2155 | 9 |  | 1532 | 1535 | 27 | 27 | 27 | 27 | 28 | 31 | 2020-09-27 | 162.1132 | 163.2496 | 162.8496 | 1571.452 | 200 | 7 | 2 | 2155 | 9 | 0.01315789 | 1539.419 | 1539.032 | 25.25806 | 44.64516 | 27.32258 | 27.51613 | 68.51613 | 27.90323 | 31 | [7 empty] | 2020-09-27 | 168.96 | 173.731 | 173.331 | 1584 | 200 | 7 | 2 | 2155 | 9 | 0.02 | 1549 | 1547 | 28 | 580 | 31 | 31 | 1304 | 34 | 31 |  | 3.433987 | 3.332205 | 6.363028 | 3.433987 | 3.433987 | 7.173192 | 3.526361 | 1399 | 1399 | 2644 | 2722 | 2663 | 2669
04.07.2020 | 168.96 | 169.731 | 169.331 | 1554 | 200 | 7 | 2 | 2155 | 9 |  | 1532 | 1533 | 28 | 28 | 28 | 28 | 27 | 24 | 2020-09-28 | 161.7043 | 162.7927 | 162.3927 | 1564.412 | 200 | 7 | 2 | 2155 | 9 | 0.01666667 | 1539.441 | 1538.412 | 159.6765 | 27.17647 | 27.79412 | 27.88235 | 531.7353 | 31.20588 | 34 | [7 empty] | 2020-09-28 | 172.032 | 174.742 | 174.342 | 1594 | 200 | 7 | 2 | 2155 | 9 | 0.09 | 1546 | 1543 | 4512 | 31 | 34 | 34 | 8672 | 132 | 34 |  | 3.526361 | 8.414496 | 3.433987 | 3.526361 | 3.526361 | 9.067855 | 4.882802 | 1426 | 1426 | 2672 | 2749 | 2691 | 2697
04.07.2020 | 162.816 | 163.575 | 163.175 | 1553 | 200 | 7 | 2 | 2155 | 9 |  | 1532 | 1531 | 27 | 27 | 28 | 27 | 28 | 28 | 2020-09-29 | 160.8015 | 162.1328 | 161.7328 | 1566.484 | 200 | 7 | 2 | 2155 | 9 | 0.03 | 1536.258 | 1535.871 | 33.93548 | 31.64516 | 116.0968 | 99.12903 | 79.58065 | 34.06452 | 31 | [7 empty] | 2020-09-29 | 168.96 | 173.011 | 172.611 | 1576 | 200 | 7 | 2 | 2155 | 9 | 0.08 | 1544 | 1545 | 221 | 199 | 2580 | 2060 | 1721 | 221 | 31 |  | 3.433987 | 5.398163 | 5.293305 | 7.855545 | 7.630461 | 7.450661 | 5.398163 | 1454 | 1454 | 2699 | 2777 | 2718 | 2725
04.07.2020 | 165.888 | 166.653 | 166.253 | 1552 | 200 | 7 | 2 | 2155 | 9 | 0.01 | 1530 | 1525 | 28 | 28 | 27 | 28 | 27 | 28 | 2020-09-30 | 161.287 | 162.6216 | 162.2216 | 1570.517 | 200 | 7 | 2 | 2155 | 9 | 0.01793103 | 1540.931 | 1540.483 | 29 | 51.44828 | 28.48276 | 803.4483 | 26.7931 | 255.6897 | 29 | [7 empty] | 2020-09-30 | 168.96 | 171.846 | 171.446 | 1575 | 200 | 7 | 2 | 2155 | 9 | 0.07 | 1545 | 1545 | 40 | 637 | 37 | 7648 | 34 | 3342 | 29 |  | 3.367296 | 3.688879 | 6.45677 | 3.610918 | 8.942199 | 3.526361 | 8.114325 | 1482 | 1482 | 2727 | 2805 | 2746 | 2752
04.07.2020 | 165.888 | 166.653 | 166.253 | 1554 | 200 | 7 | 2 | 2155 | 9 | 0.01 | 1531 | 1532 | 28 | 28 | 28 | 28 | 28 | 27 | 2020-10-01 | 161.893125 | 162.9572 | 162.5572 | 1565.8125 | 200 | 7.375 | 2 | 2155 | 9 | 0.0165625 | 1540.5 | 1540.4375 | 29.125 | 395.1875 | 29.09375 | 253.9375 | 29.46875 | 29.3125 | 32 | [7 empty] | 2020-10-01 | 169.62 | 172.628 | 172.228 | 1581 | 200 | 13 | 2 | 2155 | 9 | 0.08 | 1547 | 1547 | 56 | 5928 | 52 | 7666 | 56 | 56 | 32 |  | 3.465736 | 4.025352 | 8.687442 | 3.951244 | 8.94455 | 4.025352 | 4.025352 | 1509 | 1509 | 2754 | 2832 | 2774 | 2780
04.07.2020 | 165.888 | 166.653 | 166.253 | 1558 | 200 | 7 | 2 | 2155 | 9 | 0.01 | 1530 | 1531 | 27 | 27 | 27 | 27 | 28 | 28 | 2020-10-02 | 162.424 | 163.1813 | 162.7813 | 1573.333 | 200 | 7 | 2 | 2155 | 9 | 0.01333333 | 1542 | 1541.667 | 4544.667 | 3418.667 | 2750.667 | 2748 | 3254.333 | 4351.667 | 3 | [7 empty] | 2020-10-02 | 166.536 | 167.302 | 166.902 | 1575 | 200 | 7 | 2 | 2155 | 9 | 0.02 | 1543 | 1542 | 13582 | 10200 | 8196 | 8185 | 9707 | 13006 | 3 |  | 1.098612 | 9.516501 | 9.230143 | 9.011402 | 9.010058 | 9.180603 | 9.473166 | 1534 | 1534 | 2779 | 2857 | 2801 | 2807
04.07.2020 | 165.888 | 166.653 | 166.253 | 1553 | 200 | 7 | 2 | 2155 | 9 | 0.01 | 1531 | 1531 | 25 | 25 | 25 | 25 | 27 | 27 | [19 empty] | 2881 | [35 empty] | 1561 | 1561 | 2810 | 2884 | 2826 | 2835
04.07.2020 | 153.6 | 154.338 | 153.938 | 1553 | 200 | 7 | 2 | 2155 | 9 | 0.01 | 1532 | 1531 | 27 | 27 | 31 | 27 | 25 | 28 | [55 empty] | 1589 | 1589 | 2834 | 2912 | 2853 | 2860
04.07.2020 | 165.888 | 166.653 | 166.253 | 1553 | 200 | 7 | 2 | 2155 | 9 | 0.01 | 1532 | 1533 | 28 | 28 | 24 | 28 | 27 | 25 | [55 empty] | 1620 | 1617 | 2865 | 2940 | 2881 | 2890
04.07.2020 | 159.744 | 160.496 | 160.096 | 1561 | 200 | 7 | 2 | 2155 | 9 | 0.01 | 1532 | 1533 | 31 | 28 | 31 | 28 | 28 | 30 | [55 empty] | 1647 | 1647 | 2893 | 2970 | 2912 | 2918
04.07.2020 | 175.104 | 175.889 | 175.489 | 1565 | 200 | 7 | 2 | 2155 | 9 | 0.01 | 1536 | 1540 | 27 | 30 | 28 | 30 | 31 | 28 | [47 empty] | -0.005659339 | -0.01104655 | 0.0001014153 | -0.02910517 | -0.009592472 | -0.03665609 | 3.895053 |  | 1675 | 1672 | 2920 | 2998 | 2936 | 2942
04.07.2020 | 175.104 | 175.889 | 175.489 | 1568 | 200 | 7 | 2 | 2155 | 9 | 0.01 | 1543 | 1542 | 28 | 25 | 27 | 28 | 24 | 24 | [47 empty] | 0.01516941 | 0.01412722 | 0.01513891 | 0.0143314 | 0.01367434 | 0.01493886 | 0.134875 |  | 1703 | 1699 | 2948 | 3026 | 2964 | 2970
04.07.2020 | 156.672 | 157.417 | 157.017 | 1567 | 200 | 7 | 2 | 2155 | 9 | 0.01 | 1546 | 1542 | 28 | 27 | 28 | 28 | 28 | 28 | [47 empty] | 0.1851316 | 0.2930444 | #N/A | #N/A | #N/A | #N/A | #N/A |  | 1733 | 1727 | 2975 | 3050 | 2991 | 2998
04.07.2020 | 165.888 | 166.653 | 166.253 | 1564 | 200 | 7 | 2 | 2155 | 9 | 0.01 | 1542 | 1541 | 30 | 28 | 27 | 24 | 27 | 28 | [47 empty] | 3.294285 | 87 | #N/A | #N/A | #N/A | #N/A | #N/A |  | 1761 | 1755 | 3003 | 3081 | 3019 | 3025
04.07.2020 | 165.888 | 166.653 | 166.253 | 1565 | 200 | 7 | 2 | 2155 | 9 | 0.01 | 1543 | 1539 | 28 | 28 | 28 | 31 | 28 | 27 | [47 empty] | 1.69738 | 7.471125 | #N/A | #N/A | #N/A | #N/A | #N/A |  | 1792 | 1782 | 3034 | 3105 | 3050 | 3053
04.07.2020 | 168.96 | 169.731 | 169.331 | 1564 | 200 | 7 | 2 | 2155 | 9 | 0.01 | 1544 | 1542 | 31 | 27 | 31 | 24 | 31 | 28 | [55 empty] | 1819 | 1810 | 3061 | 3133 | 3077 | 3080
04.07.2020 | 172.032 | 172.81 | 172.41 | 1563 | 200 | 7 | 2 | 2155 | 9 | 0.01 | 1546 | 1542 | 27 | 28 | 27 | 28 | 27 | 27 | [55 empty] | 1850 | 1837 | 3089 | 3161 | 3105 | 3108
04.07.2020 | 165.888 | 166.653 | 166.253 | 1560 | 200 | 7 | 2 | 2155 | 9 | 0.01 | 1540 | 1540 | 31 | 27 | 28 | 28 | 28 | 28 | [55 empty] | 1877 | 1862 | 3116 | 3188 | 3133 | 3136
04.07.2020 | 168.96 | 169.731 | 169.331 | 1560 | 200 | 7 | 2 | 2155 | 9 | 0.001 | 1540 | 1540 | 27 | 25 | 27 | 27 | 28 | 28 | [55 empty] | 1908 | 1893 | 3166 | 3216 | 3160 | 3163
04.07.2020 | 162.816 | 163.575 | 163.175 | 1561 | 200 | 7 | 2 | 2155 | 9 | 0.01 | 1538 | 1535 | 31 | 31 | 50 | 28 | 27 | 27 | [55 empty] | 1936 | 1920 | 3172 | 3243 | 3185 | 3191
04.07.2020 | 172.032 | 172.81 | 172.41 | 1563 | 200 | 13 | 2 | 2155 | 9 | 0.01 | 1544 | 1545 | 28 | 27 | 6 | 27 | 25 | 28 | [55 empty] | 1966 | 1948 | 3202 | 3271 | 3215 | 3218
04.07.2020 | 162.816 | 163.575 | 163.175 | 1571 | 200 | 13 | 2 | 2155 | 9 | 0.02 | 1544 | 1545 | 30 | 28 | 30 | 28 | 30 | 27 | [55 empty] | 1997 | 1976 | 3230 | 3302 | 3243 | 3249
04.07.2020 | 175.104 | 175.889 | 175.489 | 1560 | 200 | 13 | 2 | 2155 | 9 | 0.02 | 1544 | 1540 | 31 | 28 | 28 | 31 | 28 | 31 | [55 empty] | 2028 | 2003 | 3261 | 3329 | 3271 | 3277
04.07.2020 | 175.104 | 175.889 | 175.489 | 1560 | 200 | 13 | 2 | 2155 | 9 | 0.02 | 1537 | 1535 | 31 | 27 | 31 | 27 | 28 | 28 | [55 empty] | 2055 | 2031 | 3288 | 3354 | 3298 | 3304
04.07.2020 | 172.032 | 172.81 | 172.41 | 1562 | 200 | 13 | 2 | 2155 | 9 | 0.02 | 1542 | 1540 | 27 | 28 | 27 | 25 | 27 | 27 | [55 empty] | 2086 | 2055 | 3316 | 3382 | 3323 | 3332
04.07.2020 | 162.816 | 163.575 | 163.175 | 1562 | 200 | 13 | 2 | 2155 | 9 | 0.02 | 1541 | 1540 | 31 | 24 | 28 | 28 | 25 | 28 | [55 empty] | 2114 | 2083 | 3343 | 3409 | 3350 | 3359
04.07.2020 | 162.816 | 163.575 | 163.175 | 1566 | 200 | 13 | 2 | 2155 | 9 | 0.01 | 1544 | 1543 | 28 | 28 | 27 | 27 | 27 | 27 | [55 empty] | 2141 | 2111 | 3371 | 3437 | 3378 | 3387
05.07.2020 | 165.888 | 166.653 | 166.253 | 1562 | 200 | 13 | 2 | 2155 | 9 | 0.01 | 1536 | 1537 | 27 | 28 | 28 | 28 | 28 | 28 | [55 empty] | 2172 | 2138 | 3402 | 3464 | 3406 | 3415
05.07.2020 | 165.888 | 166.653 | 166.253 | 1562 | 200 | 13 | 2 | 2155 | 9 | 0.02 | 1539 | 1540 | 31 | 27 | 31 | 27 | 28 | 28 | [55 empty] | 2200 | 2166 | 3426 | 3492 | 3433 | 3442
05.07.2020 | 172.032 | 172.81 | 172.41 | 1561 | 200 | 13 | 2 | 2155 | 9 | 0.02 | 1537 | 1535 | 28 | 28 | 24 | 28 | 27 | 27 | [55 empty] | 2227 | 2190 | 3454 | 3520 | 3458 | 3470
05.07.2020 | 162.816 | 163.575 | 163.175 | 1563 | 200 | 13 | 2 | 2155 | 9 | 0.02 | 1538 | 1542 | 27 | 24 | 28 | 28 | 25 | 28 | [55 empty] | 2255 | 2218 | 3482 | 3547 | 3489 | 3497
05.07.2020 | 159.744 | 160.496 | 160.096 | 1563 | 200 | 13 | 2 | 2155 | 9 | 0.02 | 1543 | 1544 | 28 | 28 | 28 | 27 | 31 | 27 | [55 empty] | 2282 | 2243 | 3509 | 3578 | 3513 | 3525
05.07.2020 | 168.96 | 169.731 | 169.331 | 1562 | 200 | 13 | 2 | 2155 | 9 | 0.02 | 1544 | 1542 | 27 | 25 | 27 | 31 | 24 | 28 | [55 empty] | 2310 | 2271 | 3537 | 28 | 28 | 28
05.07.2020 | 162.625 | 171.383 | 170.983 | 1563 | 200 | 13 | 2 | 2155 | 9 | 0.02 | 1540 | 1538 | 28 | 28 | 28 | 3550 | 3485 | 3497 | [55 empty] | 2334 | 2298 | 3564 | 55 | 55 | 55
05.07.2020 | 165.888 | 167.553 | 167.153 | 1576 | 190 | 13 | 2 | 2155 | 9 | 0.07 | 1542 | 1547 | 24 | 27 | 27 | 27 | 27 | 27 | [55 empty] | 2365 | 2326 | 3592 | 83 | 83 | 80
05.07.2020 | 162.816 | 163.575 | 163.175 | 1566 | 200 | 13 | 2 | 2155 | 9 | 0.01 | 1542 | 1540 | 31 | 28 | 28 | 28 | 28 | 25 | [55 empty] | 2393 | 2353 | 3616 | 110 | 107 | 107
05.07.2020 | 165.888 | 166.653 | 166.253 | 1570 | 200 | 13 | 2 | 2155 | 9 | 0.01 | 1539 | 1539 | 28 | 27 | 24 | 27 | 24 | 27 | [55 empty] | 2420 | 2381 | 3644 | 135 | 135 | 135
05.07.2020 | 159.744 | 160.496 | 160.096 | 1563 | 200 | 13 | 2 | 2155 | 9 | 0.04 | 1532 | 1533 | 27 | 28 | 28 | 25 | 28 | 28 | [55 empty] | 2448 | 2409 | 3669 | 163 | 163 | 163
05.07.2020 | 162.816 | 163.575 | 163.175 | 1565 | 200 | 13 | 2 | 2155 | 9 | 0.02 | 1539 | 1537 | 28 | 28 | 25 | 28 | 28 | 28 | [55 empty] | 2472 | 2436 | 3696 | 187 | 190 | 190
05.07.2020 | 162.816 | 163.575 | 163.175 | 1566 | 200 | 13 | 2 | 2155 | 9 | 0.01 | 1543 | 1542 | 24 | 27 | 27 | 24 | 27 | 27 | [55 empty] | 2500 | 2464 | 3721 | 215 | 218 | 215
05.07.2020 | 159.744 | 160.496 | 160.096 | 1574 | 200 | 13 | 2 | 2155 | 9 | 0.01 | 1539 | 1538 | 28 | 28 | 25 | 28 | 28 | 25 | [55 empty] | 2525 | 2491 | 3748 | 239 | 245 | 242
05.07.2020 | 159.744 | 160.496 | 160.096 | 1577 | 200 | 13 | 2 | 2155 | 9 | 0.01 | 1543 | 1542 | 25 | 27 | 27 | 24 | 27 | 27 | [55 empty] | 2549 | 2519 | 3773 | 267 | 273 | 273270
05.07.2020 | 159.744 | 160.496 | 160.096 | 1566 | 200 | 13 | 2 | 2155 | 9 | 0.01 | 1545 | 1546 | 24 | 28 | 25 | 28 | 28 | 273028 | [55 empty] | 2577 | 2547 | 3801 | 292 | 301 | 298
05.07.2020 | 159.744 | 160.496 | 160.096 | 1563 | 200 | 13 | 2 | 2155 | 9 | 0.01 | 1541 | 1540 | 28 | 28 | 28 | 25 | 28 | 272972 | [55 empty] | 2601 | 2574 | 3828 | 319 | 331 | 325
05.07.2020 | 162.816 | 163.575 | 163.175 | 1564 | 200 | 13 | 2 | 2155 | 9 | 0.01 | 1537 | 1538 | 24 | 27 | 27 | 27 | 30 | 27 | [55 empty] | 2629 | 2605 | 3856 | 350 | 359 | 353
05.07.2020 | 165.888 | 166.653 | 166.253 | 1566 | 200 | 13 | 2 | 2155 | 9 | 0.01 | 1538 | 1539 | 28 | 31 | 28 | 31 | 28 | 28 | [55 empty] | 2657 | 2630 | 3883 | 375 | 384 | 380
05.07.2020 | 172.032 | 172.81 | 172.41 | 1565 | 200 | 13 | 2 | 2155 | 9 | 0.02 | 1541 | 1540 | 28 | 25 | 27 | 25 | 25 | 27 | [55 empty] | 2684 | 2660 | 3914 | 402 | 411 | 405
05.07.2020 | 156.672 | 157.417 | 157.017 | 1564 | 200 | 13 | 2 | 2155 | 9 | 0.01 | 1542 | 1541 | 27 | 30 | 31 | 27 | 27 | 25 | [55 empty] | 2712 | 2688 | 3942 | 433 | 439 | 433
05.07.2020 | 168.96 | 169.731 | 169.331 | 1565 | 200 | 13 | 2 | 2155 | 9 | 0.01 | 1544 | 1541 | 28 | 28 | 28 | 31 | 28 | 28 | [55 empty] | 2739 | 2715 | 3972 | 460 | 463 | 460
05.07.2020 | 168.96 | 169.731 | 169.331 | 1572 | 200 | 13 | 2 | 2155 | 9 | 0.01 | 1540 | 1539 | 27 | 27 | 30 | 27 | 24 | 27 | [55 empty] | 2767 | 2743 | 4000 | 488 | 491 | 488
05.07.2020 | 165.888 | 166.653 | 166.253 | 1565 | 200 | 13 | 2 | 2155 | 9 | 0.02 | 1536 | 1535 | 28 | 28 | 28 | 28 | 28 | 28 | [55 empty] | 2795 | 2768 | 4031 | 516 | 519 | 515
05.07.2020 | 165.888 | 166.653 | 166.253 | 1568 | 200 | 13 | 2 | 2155 | 9 | 0.01 | 1539 | 1539 | 28 | 25 | 31 | 28 | 28 | 27 | [55 empty] | 2822 | 2795 | 4061 | 546 | 546 | 543
05.07.2020 | 165.888 | 166.653 | 166.253 | 1566 | 200 | 7 | 2 | 2155 | 9 | 0.01 | 1539 | 1539 | 27 | 27 | 30 | 30 | 27 | 28 | [55 empty] | 2850 | 2823 | 4089 | 574 | 574 | 571
05.07.2020 | 172.032 | 172.81 | 172.41 | 1569 | 200 | 7 | 2 | 2155 | 9 | 0.01 | 1539 | 1534 | 28 | 28 | 28 | 28 | 28 | 28 | [55 empty] | 2877 | 2847 | 4120 | 602 | 601 | 598
05.07.2020 | 165.888 | 166.653 | 166.253 | 1572 | 200 | 7 | 2 | 2155 | 9 | 0.01 | 1539 | 1541 | 27 | 24 | 31 | 28 | 27 | 27 | [55 empty] | 2905 | 2875 | 4150 | 629 | 629 | 626
05.07.2020 | 165.862 | 166.627 | 166.227 | 1570 | 200 | 7 | 2 | 2155 | 9 | 0.01 | 1542 | 1539 | 28 | 28 | 30 | 27 | 28 | 28 | [55 empty] | 2936 | 2903 | 4178 | 660 | 660 | 657
05.07.2020 | 168.96 | 169.731 | 169.331 | 1569 | 200 | 7 | 2 | 2155 | 9 | 0.01 | 1540 | 1540 | 31 | 28 | 28 | 31 | 31 | 31 | [55 empty] | 2963 | 2933 | 4209 | 687 | 687 | 684
05.07.2020 | 178.176 | 178.968 | 178.568 | 1568 | 200 | 7 | 2 | 2155 | 9 | 0.01 | 1542 | 1539 | 27 | 30 | 31 | 27 | 27 | 27 | [55 empty] | 2991 | 2961 | 4236 | 715 | 715 | 712
05.07.2020 | 172.032 | 172.81 | 172.41 | 1567 | 200 | 7 | 2 | 2155 | 9 | 0.01 | 1542 | 1539 | 28 | 28 | 27 | 28 | 28 | 28 | [55 empty] | 3022 | 2992 | 4264 | 743 | 742 | 739
05.07.2020 | 165.888 | 166.653 | 166.253 | 1552 | 200 | 7 | 2 | 2155 | 9 | 0.01 | 1540 | 1536 | 31 | 31 | 28 | 28 | 27 | 27 | [55 empty] | 3049 | 3019 | 4292 | 770 | 770 | 770
06.07.2020 | 172.032 | 172.81 | 172.41 | 1567 | 200 | 7 | 2 | 2155 | 9 | 0.01 | 1542 | 1541 | 27 | 27 | 28 | 27 | 28 | 31 | [55 empty] | 3077 | 3047 | 4316 | 798 | 798 | 798
06.07.2020 | 168.96 | 169.731 | 169.331 | 1573 | 200 | 7 | 2 | 2155 | 9 | 0.01 | 1540 | 1541 | 28 | 28 | 24 | 28 | 28 | 28 | [55 empty] | 3107 | 3078 | 4344 | 825 | 825 | 828
06.07.2020 | 162.816 | 163.575 | 163.175 | 1568 | 200 | 7 | 2 | 2155 | 9 | 0.01 | 1538 | 1533 | 30 | 31 | 28 | 27 | 27 | 30 | [55 empty] | 3135 | 3108 | 4371 | 853 | 853 | 856
06.07.2020 | 175.104 | 175.889 | 175.489 | 1568 | 200 | 7 | 2 | 2155 | 9 | 0.01 | 1540 | 1542 | 28 | 30 | 27 | 28 | 28 | 28 | [55 empty] | 3163 | 3136 | 4399 | 881 | 880 | 884
06.07.2020 | 168.96 | 169.731 | 169.331 | 1578 | 200 | 7 | 2 | 2155 | 9 | 0.01 | 1547 | 1542 | 28 | 28 | 28 | 28 | 27 | 28 | [55 empty] | 3190 | 3167 | 4427 | 908 | 908 | 911
06.07.2020 | 165.888 | 166.653 | 166.253 | 1571 | 200 | 7 | 2 | 2155 | 9 | 0.01 | 1542 | 1540 | 27 | 31 | 28 | 27 | 28 | 27 | [55 empty] | 3218 | 3197 | 4451 | 933 | 936 | 939
06.07.2020 | 168.96 | 169.731 | 169.331 | 1569 | 200 | 7 | 2 | 2155 | 9 | 0.01 | 1538 | 1538 | 28 | 30 | 24 | 25 | 28 | 28 | [55 empty] | 3245 | 3225 | 4479 | 960 | 963 | 966
06.07.2020 | 162.816 | 163.575 | 163.175 | 1573 | 200 | 7 | 2 | 2155 | 9 | 0.01 | 1543 | 1543 | 27 | 28 | 28 | 27 | 27 | 27 | [55 empty] | 3273 | 3256 | 4506 | 988 | 991 | 994
06.07.2020 | 165.888 | 166.653 | 166.253 | 1572 | 200 | 7 | 2 | 2155 | 9 | 0.01 | 1547 | 1544 | 28 | 31 | 27 | 28 | 28 | 28 | [55 empty] | 3301 | 3286 | 4534 | 1016 | 1018 | 1022
06.07.2020 | 168.96 | 169.731 | 169.331 | 1571 | 200 | 7 | 2 | 2150 | 9 |  | 1543 | 1542 | 28 | 30 | 28 | 28 | 27 | 28 | [55 empty] | 3328 | 3317 | 4562 | 1043 | 1046 | 1049
06.07.2020 | 168.96 | 169.731 | 169.331 | 1569 | 200 | 7 | 2 | 2150 | 9 |  | 1544 | 1541 | 27 | 31 | 28 | 27 | 28 | 27 | [55 empty] | 3356 | 3345 | 4586 | 1071 | 1074 | 1077
06.07.2020 | 168.96 | 169.731 | 169.331 | 1568 | 200 | 7 | 2 | 2150 | 9 |  | 1540 | 1537 | 28 | 28 | 24 | 28 | 28 | 28 | [55 empty] | 3380 | 3375 | 4614 | 1098 | 1101 | 1104
06.07.2020 | 162.816 | 163.575 | 163.175 | 1567 | 200 | 7 | 2 | 2150 | 9 |  | 1543 | 1540 | 24 | 30 | 28 | 27 | 27 | 27 | [55 empty] | 2163 | 28 | 28 | 1126 | 1126 | 1129
06.07.2020 | 165.768 | 174.792 | 174.392 | 1567 | 200 | 7 | 2 | 2150 | 9 |  | 1542 | 1541 | 1217 | 3347 | 4586 | 28 | 25 | 25 | [55 empty] | 2187 | 55 | 55 | 1153 | 1153 | 1156
06.07.2020 | 159.744 | 161.416 | 161.016 | 1575 | 200 | 7 | 2 | 2150 | 9 |  | 1537 | 1546 | 24 | 27 | 27 | 27 | 27 | 27 | [55 empty] | 2215 | 80 | 83 | 1181 | 1181 | 1184
06.07.2020 | 162.816 | 163.575 | 163.175 | 1569 | 200 | 7 | 2 | 2150 | 9 |  | 1542 | 1536 | 28 | 25 | 28 | 28 | 28 | 28 | [55 empty] | 2239 | 104 | 110 | 1208 | 1205 | 1208
06.07.2020 | 162.816 | 163.575 | 163.175 | 1565 | 200 | 7 | 2 | 2150 | 9 |  | 1539 | 1535 | 24 | 24 | 27 | 27 | 24 | 24 | [55 empty] | 2267 | 132 | 136 | 1233 | 1233 | 1236
06.07.2020 | 153.6 | 154.338 | 153.938 | 1565 | 200 | 7 | 2 | 2150 | 9 |  | 1535 | 1531 | 28 | 28 | 26 | 25 | 28 | 28 | [55 empty] | 2295 | 160 | 166 | 1261 | 1261 | 1264
06.07.2020 | 162.816 | 163.575 | 163.175 | 1566 | 200 | 7 | 2 | 2150 | 9 |  | 1536 | 1536 | 28 | 28 | 30 | 28 | 28 | 28 | [55 empty] | 2322 | 184 | 193 | 1288 | 1288 | 1291
06.07.2020 | 165.888 | 166.653 | 166.253 | 1561 | 200 | 7 | 2 | 2150 | 9 |  | 1538 | 1535 | 27 | 24 | 27 | 27 | 27 | 27 | [55 empty] | 2350 | 212 | 218 | 1313 | 1316 | 1319
06.07.2020 | 162.816 | 163.575 | 163.175 | 1562 | 200 | 7 | 2 | 2150 | 9 |  | 1533 | 1532 | 28 | 28 | 25 | 25 | 28 | 28 | [55 empty] | 2377 | 239 | 245 | 1340 | 1347 | 1346
06.07.2020 | 159.744 | 160.496 | 160.096 | 1560 | 200 | 7 | 2 | 2150 | 9 |  | 1535 | 1533 | 27 | 27 | 27 | 27 | 31 | 27 | [55 empty] | 2405 | 267 | 273 | 1365 | 1374 | 1374
06.07.2020 | 168.819 | 169.59 | 169.19 | 1560 | 200 | 7 | 2 | 2150 | 9 |  | 1535 | 1530 | 28 | 28 | 28 | 25 | 27 | 28 | [55 empty] | 2433 | 295 | 301 | 1393 | 1402 | 1402
06.07.2020 | 162.816 | 163.575 | 163.175 | 1560 | 200 | 7 | 2 | 2150 | 9 |  | 1534 | 1536 | 28 | 28 | 28 | 28 | 28 | 28 | [55 empty] | 2460 | 319 | 328 | 1420 | 1429 | 1429
06.07.2020 | 165.85 | 166.615 | 166.215 | 1560 | 200 | 7 | 2 | 2150 | 9 |  | 1538 | 1539 | 27 | 24 | 27 | 27 | 27 | 27 | [55 empty] | 2488 | 347 | 356 | 1448 | 1457 | 1457
06.07.2020 | 162.714 | 163.472 | 163.072 | 1560 | 200 | 13 | 2 | 2155 | 9 | 0.01 | 1538 | 1535 | 28 | 28 | 28 | 28 | 28 | 28 | [55 empty] | 2515 | 374 | 383 | 1475 | 1485 | 1484
06.07.2020 | 165.531 | 166.295 | 165.895 | 1558 | 200 | 13 | 2 | 2155 | 9 | 0.03 | 1535 | 1535 | 27 | 27 | 27 | 27 | 28 | 27 | [55 empty] | 2540 | 399 | 411 | 1503 | 1512 | 1512
06.07.2020 | 165.888 | 166.653 | 166.253 | 1559 | 200 | 13 | 2 | 2155 | 9 | 0.02 | 1530 | 1532 | 25 | 25 | 28 | 28 | 27 | 28 | [55 empty] | 2568 | 414 | 442 | 1531 | 1543 | 1543
06.07.2020 | 159.744 | 160.496 | 160.096 | 1567 | 200 | 13 | 2 | 2155 | 9 | 0.01 | 1538 | 1539 | 28 | 15 | 31 | 28 | 31 | 31 | [55 empty] | 2595 | 0 | 472 | 1561 | 1577 | 1577
06.07.2020 | 162.816 | 164.475 | 164.075 | 1565 | 200 | 13 | 2 | 2155 | 9 | 0.01 | 1542 | 1538 | 27 | 414 | 30 | 30 | 34 | 34 | [55 empty] | 0 | 0 | 512 | 1601 | 1620 | 1620
06.07.2020 | 156.672 | 157.417 | 157.017 | 1566 | 200 | 13 | 2 | 2155 | 9 | 0.01 | 1538 | 1537 | 2595 | 0 | 40 | 40 | 43 | 43 | [55 empty] | 2611 | 430 | 546 | 1635 | 1653 | 1653
06.07.2020 | 165.888 | 167.153 | 166.753 | 1579 | 200 | 13 | 2 | 2155 | 9 | 0.01 | 1543 | 1543 | 2611 | 430 | 34 | 34 | 33 | 33 | [55 empty] | 2641 | 433 | 577 | 1669 | 1687 | 1687
07.07.2020 | 165.773 | 166.837 | 166.437 | 1576 | 200 | 13 | 2 | 2155 | 9 | 0.01 | 1549 | 1548 | 30 | 3 | 31 | 34 | 34 | 34 | [55 empty] | 2675 | 436 | 608 | 1700 | 1721 | 1721
07.07.2020 | 165.888 | 167.153 | 166.753 | 1568 | 200 | 13 | 2 | 2155 | 9 | 0.01 | 1539 | 1538 | 34 | 3 | 31 | 31 | 34 | 34 | [55 empty] | 2703 | 461 | 635 | 1727 | 1749 | 1749
07.07.2020 | 165.888 | 166.803 | 166.403 | 1571 | 200 | 13 | 2 | 2155 | 9 | 0.01 | 1538 | 1535 | 28 | 25 | 27 | 27 | 28 | 28 | [55 empty] | 2733 | 282 | 663 | 1755 | 1779 | 1776
07.07.2020 | 162.816 | 163.575 | 163.175 | 1570 | 200 | 13 | 2 | 2155 | 9 | 0.01 | 1539 | 1543 | 30 | 179 | 28 | 28 | 30 | 27 | [55 empty] | 2761 | 507 | 693 | 1785 | 1807 | 1807
07.07.2020 | 165.888 | 166.653 | 166.253 | 1568 | 200 | 13 | 2 | 2155 | 9 | 0.01 | 1543 | 1543 | 28 | 225 | 30 | 30 | 28 | 31 | [55 empty] | 2792 | 528 | 721 | 1813 | 1838 | 1834
07.07.2020 | 172.032 | 172.81 | 172.41 | 1565 | 200 | 13 | 2 | 2155 | 9 | 0.01 | 1534 | 1534 | 31 | 21 | 28 | 28 | 31 | 27 | [55 empty] | 2819 | 550 | 749 | 1841 | 1865 | 1865
07.07.2020 | 165.888 | 166.653 | 166.253 | 1567 | 200 | 13 | 2 | 2155 | 9 | 0.01 | 1534 | 1536 | 27 | 22 | 28 | 28 | 27 | 31 | [55 empty] | 2847 | 571 | 776 | 1868 | 1896 | 1893
07.07.2020 | 162.816 | 163.575 | 163.175 | 1566 | 200 | 13 | 2 | 2155 | 9 | 0.03 | 1536 | 1534 | 28 | 21 | 27 | 27 | 31 | 28 | [55 empty] | 2878 | 593 | 804 | 1899 | 1924 | 1920
07.07.2020 | 162.816 | 163.575 | 163.175 | 1564 | 200 | 13 | 2 | 2155 | 9 | 0.02 | 1541 | 1540 | 31 | 22 | 28 | 31 | 28 | 27 | [55 empty] | 2905 | 617 | 831 | 1924 | 1951 | 1948
07.07.2020 | 165.888 | 166.653 | 166.253 | 1567 | 200 | 13 | 2 | 2150 | 9 | 0.01 | 1540 | 1542 | 27 | 24 | 27 | 25 | 27 | 28 | [55 empty] | 2933 | 645 | 859 | 1951 | 1979 | 1976
07.07.2020 | 159.744 | 160.496 | 160.096 | 1567 | 200 | 13 | 2 | 2150 | 9 | 0.01 | 1539 | 1541 | 28 | 28 | 28 | 27 | 28 | 28 | [55 empty] | 2960 | 670 | 887 | 1979 | 2006 | 2006
07.07.2020 | 165.888 | 166.653 | 166.253 | 1568 | 200 | 13 | 2 | 2150 | 9 | 0.02 | 1542 | 1542 | 27 | 25 | 28 | 28 | 27 | 30 | [55 empty] | 2988 | 691 | 914 | 2006 | 2037 | 2034
07.07.2020 | 165.888 | 166.653 | 166.253 | 1572 | 200 | 13 | 2 | 2150 | 9 | 0.02 | 1540 | 1538 | 28 | 21 | 27 | 27 | 31 | 28 | [55 empty] | 3013 | 719 | 942 | 2037 | 2065 | 2061
07.07.2020 | 162.816 | 163.575 | 163.175 | 1566 | 200 | 13 | 2 | 2150 | 9 | 0.02 | 1535 | 1538 | 25 | 28 | 28 | 31 | 28 | 27 | [55 empty] | 3040 | 743 | 969 | 2065 | 2092 | 2089
07.07.2020 | 165.888 | 166.653 | 166.253 | 1568 | 200 | 13 | 2 | 2150 | 9 | 0.02 | 1542 | 1542 | 27 | 24 | 27 | 28 | 27 | 28 | [55 empty] | 3065 | 768 | 997 | 2092 | 2120 | 2120
07.07.2020 | 162.816 | 163.575 | 163.175 | 1568 | 200 | 13 | 2 | 2150 | 9 | 0.01 | 1541 | 1543 | 25 | 25 | 28 | 27 | 28 | 31 | [55 empty] | 3092 | 792 | 1025 | 2120 | 2147 | 2150
07.07.2020 | 162.816 | 163.575 | 163.175 | 1568 | 200 | 13 | 2 | 2150 | 9 | 0.01 | 1544 | 1542 | 27 | 24 | 28 | 28 | 27 | 30 | [55 empty] | 3120 | 820 | 1055 | 2147 | 2175 | 2178
07.07.2020 | 165.888 | 166.653 | 166.253 | 1568 | 200 | 13 | 2 | 2150 | 9 | 0.01 | 1541 | 1540 | 28 | 28 | 30 | 27 | 28 | 28 | [55 empty] | 3145 | 845 | 1083 | 2175 | 2203 | 2206
07.07.2020 | 168.96 | 169.731 | 169.331 | 1568 | 200 | 13 | 2 | 2150 | 9 | 0.01 | 1543 | 1540 | 25 | 25 | 28 | 28 | 28 | 28 | [55 empty] | 3172 | 869 | 1111 | 2203 | 2230 | 2236
07.07.2020 | 159.744 | 160.496 | 160.096 | 1565 | 200 | 13 | 2 | 2150 | 9 | 0.01 | 1540 | 1542 | 27 | 24 | 28 | 28 | 27 | 30 | [55 empty] | 3197 | 897 | 1138 | 2230 | 2258 | 2264
07.07.2020 | 165.888 | 166.653 | 166.253 | 1566 | 200 | 13 | 2 | 2150 | 9 | 0.01 | 1543 | 1543 | 25 | 28 | 27 | 27 | 28 | 28 | [55 empty] | 3224 | 921 | 1166 | 2258 | 2285 | 2292
07.07.2020 | 162.816 | 163.575 | 163.175 | 1565 | 200 | 13 | 2 | 2150 | 9 | 0.01 | 1544 | 1542 | 27 | 24 | 28 | 28 | 27 | 28 | [55 empty] | 3252 | 946 | 1193 | 2285 | 2313 | 2319
07.07.2020 | 162.634 | 163.392 | 162.992 | 1577 | 200 | 13 | 2 | 2155 | 9 | 0.01 | 1544 | 1543 | 28 | 25 | 27 | 27 | 28 | 27 | [55 empty] | 3277 | 971 | 1221 | 2316 | 2341 | 2350
07.07.2020 | 162.816 | 163.575 | 163.175 | 1566 | 200 | 10 | 2 | 2155 | 9 | 0.01 | 1545 | 1542 | 25 | 25 | 28 | 31 | 28 | 31 | [55 empty] | 3304 | 998 | 1249 | 2344 | 2368 | 2377
07.07.2020 | 165.837 | 166.602 | 166.202 | 1575 | 200 | 13 | 2 | 2155 | 9 | 0.01 | 1546 | 1543 | 27 | 27 | 28 | 28 | 27 | 27 | [55 empty] | 3329 | 1023 | 1276 | 2368 | 2393 | 2402
07.07.2020 | 165.734 | 172.958 | 172.558 | 1564 | 200 | 7 | 2 | 2155 | 9 |  | 1543 | 1539 | 25 | 25 | 27 | 24 | 25 | 25 | [55 empty] | 3356 | 1050 | 1301 | 2396 | 2420 | 2430
07.07.2020 | 150.528 | 152.179 | 151.779 | 1571 | 200 | 7 | 2 | 2155 | 9 |  | 1540 | 1541 | 27 | 27 | 25 | 28 | 27 | 28 | [55 empty] | 3384 | 1081 | 1331 | 2424 | 2451 | 2457
07.07.2020 | 162.816 | 163.575 | 163.175 | 1563 | 200 | 7 | 2 | 2155 | 9 |  | 1540 | 1535 | 28 | 31 | 30 | 28 | 31 | 27 | [55 empty] | 3412 | 1109 | 1359 | 2451 | 2479 | 2485
07.07.2020 | 175.104 | 175.889 | 175.489 | 1557 | 200 | 7 | 2 | 2155 | 9 |  | 1531 | 1526 | 28 | 28 | 28 | 27 | 28 | 28 | [55 empty] | 3439 | 1136 | 1387 | 2482 | 2506 | 2512
07.07.2020 | 165.888 | 166.653 | 166.253 | 1564 | 200 | 7 | 2 | 2155 | 9 |  | 1533 | 1531 | 27 | 27 | 28 | 31 | 27 | 27 | [55 empty] | 3467 | 1167 | 1417 | 2509 | 2534 | 2540
07.07.2020 | 168.96 | 169.731 | 169.331 | 1556 | 200 | 7 | 2 | 2155 | 9 |  | 1529 | 1530 | 28 | 31 | 30 | 27 | 28 | 28 | [55 empty] | 3494 | 1195 | 1445 | 2537 | 2565 | 2568
07.07.2020 | 171.93 | 172.708 | 172.308 | 1555 | 200 | 7 | 2 | 2155 | 9 |  | 1530 | 1526 | 27 | 28 | 28 | 28 | 31 | 28 | [55 empty] | 3525 | 1222 | 1476 | 2568 | 2577 | 2598
08.07.2020 | 168.929 | 169.7 | 169.3 | 1555 | 200 | 7 | 2 | 2155 | 9 |  | 1534 | 1531 | 31 | 27 | 31 | 31 | 12 | 30 | [55 empty] | 3553 | 1253 | 1509 | 2598 | 2592 | 2629
08.07.2020 | 162.618 | 163.836 | 163.436 | 1554 | 200 | 7 | 2 | 2155 | 9 |  | 1528 | 1524 | 28 | 31 | 33 | 30 | 15 | 31 | [55 empty] | 3580 | 1281 | 1537 | 2626 | 2620 | 2657
08.07.2020 | 168.888 | 169.809 | 169.409 | 1560 | 200 | 7 | 2 | 2155 | 9 |  | 1527 | 1524 | 27 | 28 | 28 | 28 | 28 | 28 | [55 empty] | 3611 | 1308 | 1565 | 2657 | 2648 | 2684
08.07.2020 | 165.888 | 166.653 | 166.253 | 1553 | 200 | 7 | 2 | 2155 | 9 |  | 1527 | 1530 | 31 | 27 | 28 | 31 | 28 | 27 | [55 empty] | 3639 | 1336 | 1595 | 2684 | 2675 | 2715
08.07.2020 | 172.032 | 172.81 | 172.41 | 1552 | 200 | 7 | 2 | 2155 | 9 |  | 1529 | 1526 | 28 | 28 | 30 | 27 | 27 | 31 | [55 empty] | 3666 | 1366 | 1623 | 2712 | 2703 | 2742
08.07.2020 | 172.032 | 172.81 | 172.41 | 1552 | 200 | 7 | 2 | 2155 | 9 |  | 1530 | 1533 | 27 | 30 | 28 | 28 | 28 | 27 | [55 empty] | 3697 | 1394 | 1654 | 2740 | 2730 | 2770
08.07.2020 | 168.96 | 169.731 | 169.331 | 1551 | 200 | 7 | 2 | 2155 | 9 |  | 1529 | 1529 | 31 | 28 | 31 | 28 | 27 | 28 | [55 empty] | 3725 | 1422 | 1681 | 2767 | 2758 | 2798
08.07.2020 | 171.917 | 172.695 | 172.295 | 1551 | 200 | 7 | 2 | 2155 | 9 |  | 1526 | 1529 | 28 | 28 | 27 | 27 | 28 | 28 | [55 empty] | 3752 | 1449 | 1712 | 2798 | 2783 | 2825
08.07.2020 | 165.888 | 166.653 | 166.253 | 1551 | 200 | 7 | 2 | 2155 | 9 |  | 1525 | 1526 | 27 | 27 | 31 | 31 | 25 | 27 | [55 empty] | 3780 | 1477 | 1740 | 2825 | 2810 | 2853
08.07.2020 | 168.96 | 169.731 | 169.331 | 1553 | 200 | 7 | 2 | 2155 | 9 | 0.01 | 1526 | 1524 | 28 | 28 | 28 | 27 | 27 | 28 | [55 empty] | 3807 | 1504 | 1764 | 2853 | 2838 | 2880
08.07.2020 | 165.85 | 166.615 | 166.215 | 1553 | 200 | 7 | 2 | 2155 | 9 | 0.01 | 1526 | 1526 | 27 | 27 | 24 | 28 | 28 | 27 | [55 empty] | 3835 | 1532 | 1792 | 2884 | 2862 | 2908
08.07.2020 | 162.79 | 163.548 | 163.148 | 1551 | 200 | 7 | 2 | 2155 | 9 | 0.01 | 1527 | 1526 | 28 | 28 | 28 | 31 | 24 | 28 | [55 empty] | 3863 | 1560 | 1819 | 2911 | 2890 | 2939
08.07.2020 | 165.888 | 166.653 | 166.253 | 1549 | 200 | 7 | 2 | 2155 | 9 | 0.01 | 1528 | 1527 | 28 | 28 | 27 | 27 | 28 | 31 | [55 empty] | 3890 | 1587 | 1847 | 2939 | 2918 | 2966
08.07.2020 | 168.96 | 169.731 | 169.331 | 1548 | 200 | 7 | 2 | 2155 | 9 | 0.01 | 1527 | 1525 | 27 | 27 | 28 | 28 | 28 | 27 | [55 empty] | 3918 | 1615 | 1875 | 2967 | 2945 | 2994
08.07.2020 | 165.862 | 166.627 | 166.227 | 1555 | 200 | 7 | 2 | 2155 | 9 | 0.01 | 1527 | 1525 | 28 | 28 | 28 | 28 | 27 | 28 | [55 empty] | 3948 | 1646 | 1905 | 2994 | 2970 | 3022
08.07.2020 | 165.888 | 166.653 | 166.253 | 1548 | 200 | 7 | 2 | 2155 | 9 | 0.01 | 1528 | 1525 | 30 | 31 | 30 | 27 | 25 | 28 | [55 empty] | 3973 | 1673 | 1933 | 3022 | 2997 | 3049
08.07.2020 | 172.032 | 172.81 | 172.41 | 1547 | 200 | 7 | 2 | 2155 | 9 | 0.01 | 1522 | 1523 | 25 | 27 | 28 | 28 | 27 | 27 | [55 empty] | 4001 | 1701 | 1960 | 3046 | 3022 | 3074
08.07.2020 | 162.816 | 163.575 | 163.175 | 1549 | 200 | 7 | 2 | 2155 | 9 | 0.01 |  |  | 28 | 28 | 27 | 24 | 25 | 25 | [55 empty] | 4031 | 1731 | 1988 | 3077 | 3053 | 3104
08.07.2020 | 156.595 | 157.34 | 156.94 | 1552 | 200 | 7 | 2 | 2155 | 9 | 0.01 | 1528 | 1526 | 30 | 30 | 28 | 31 | 31 | 30 | [55 empty] | 4059 | 1756 | 2016 | 3105 | 3541 | 3553
08.07.2020 | 180.403 | 189.3 | 188.9 | 1550 | 200 | 7 | 2 | 2155 | 9 | 0.01 | 1523 | 1518 | 28 | 25 | 28 | 28 | 488 | 449 | [55 empty] | 4087 | 1781 | 2040 | 3132 | 3568 | 3580
08.07.2020 | 162.316 | 163.993 | 163.593 | 1575 | 200 | 7 | 2 | 2155 | 9 | 0.06 | 1534 | 1536 | 28 | 25 | 24 | 27 | 27 | 27 | [55 empty] | 4114 | 1811 | 2068 | 3157 | 3596 | 3608
08.07.2020 | 162.816 | 163.575 | 163.175 | 1570 | 200 | 7 | 2 | 2155 | 9 | 0.01 | 1541 | 1543 | 27 | 30 | 28 | 25 | 28 | 28 | [55 empty] | 4142 | 1839 | 2095 | 3184 | 3623 | 3635
08.07.2020 | 165.888 | 166.653 | 166.253 | 1569 | 200 | 7 | 2 | 2155 | 9 | 0.01 | 1538 | 1540 | 28 | 28 | 27 | 27 | 27 | 27 | [55 empty] | 4169 | 1870 | 2120 | 3212 | 3654 | 3663
08.07.2020 | 165.888 | 166.653 | 166.253 | 1571 | 200 | 7 | 2 | 2155 | 9 | 0.01 | 1543 | 1540 | 27 | 31 | 25 | 28 | 31 | 28 | [55 empty] | 4197 | 1897 | 2145 | 3240 | 3682 | 3691
08.07.2020 | 168.96 | 169.731 | 169.331 | 1577 | 200 | 13 | 2 | 2155 | 9 | 0.01 | 1546 | 1543 | 28 | 27 | 25 | 28 | 28 | 28 | [55 empty] | 4225 | 1925 | 2172 | 3267 | 3709 | 3718
08.07.2020 | 162.816 | 163.575 | 163.175 | 1568 | 200 | 13 | 2 | 2155 | 9 | 0.01 | 1544 | 1542 | 28 | 28 | 27 | 27 | 27 | 27 | [55 empty] | 4252 | 1952 | 2197 | 3292 | 3734 | 3746
08.07.2020 | 165.888 | 166.653 | 166.253 | 1567 | 200 | 13 | 2 | 2155 | 9 | 0.02 | 1539 | 1537 | 27 | 27 | 25 | 25 | 25 | 28 | [55 empty] | 4280 | 1983 | 2224 | 3319 | 3765 | 3776
08.07.2020 | 156.672 | 157.417 | 157.017 | 1565 | 200 | 13 | 2 | 2155 | 9 | 0.02 | 1542 | 1539 | 28 | 31 | 27 | 27 | 31 | 30 | [55 empty] | 4314 | 2014 | 2237 | 3350 | 3795 | 3804
08.07.2020 | 172.032 | 172.81 | 172.41 | 1565 | 200 | 13 | 2 | 2155 | 9 | 0.01 | 1538 | 1536 | 34 | 31 | 13 | 31 | 30 | 28 | [55 empty] | 4344 | 2048 | 2243 | 3381 | 3826 | 3838
08.07.2020 | 168.96 | 170.231 | 169.831 | 1572 | 200 | 13 | 2 | 2155 | 9 | 0.01 | 1545 | 1545 | 30 | 34 | 6 | 31 | 31 | 34 | [55 empty] | 4372 | 2075 | 2264 | 3405 | 3854 | 3866
08.07.2020 | 165.888 | 166.803 | 166.403 | 1567 | 200 | 13 | 2 | 2155 | 9 | 0.02 | 1537 | 1535 | 28 | 27 | 21 | 24 | 28 | 28 | [55 empty] | 4399 | 2103 | 2289 | 3433 | 3884 | 3893
09.07.2020 | 156.672 | 157.417 | 157.017 | 1568 | 200 | 13 | 2 | 2155 | 9 | 0.01 | 1541 | 1541 | 27 | 28 | 25 | 28 | 30 | 27 | [55 empty] | 4427 | 2134 | 2314 | 3461 | 3912 | 3921
09.07.2020 | 165.888 | 166.653 | 166.253 | 1570 | 200 | 13 | 2 | 2155 | 9 | 0.02 | 1544 | 1544 | 28 | 31 | 25 | 28 | 28 | 28 | [55 empty] | 4455 | 2161 | 2338 | 3488 | 3943 | 3951
09.07.2020 | 165.888 | 166.653 | 166.253 | 1566 | 200 | 13 | 2 | 2155 | 9 | 0.02 | 1538 | 1537 | 28 | 27 | 24 | 27 | 31 | 30 | [55 empty] | 4479 | 2189 | 2363 | 3513 | 3970 | 3976
09.07.2020 | 168.96 | 169.731 | 169.331 | 1564 | 200 | 13 | 2 | 2155 | 9 | 0.02 | 1538 | 1537 | 24 | 28 | 25 | 25 | 27 | 25 | [55 empty] | 4528 | 2244 | 2418 | 3568 | 4025 | 4031
09.07.2020 | 153.6 | 154.338 | 153.938 | 1569 | 200 | 13 | 2 | 2155 | 9 | 0.02 | 1537 | 1540 | 49 | 55 | 55 | 55 | 55 | 55 | [55 empty] | 4528 | 2244 | 2418 | 3568 | 4025 | 4031
09.07.2020 | 162.816 | 163.575 | 163.175 | 1577 | 200 | 13 | 2 | 2155 | 9 | 0.02 | 1539 | 1538 | 0 | 0 | 0 | 0 | 0 | 0 | [55 empty] | 4556 | 2275 | 2443 | 3596 | 4053 | 4062
09.07.2020 | 162.816 | 163.575 | 163.175 | 1566 | 200 | 13 | 2 | 2155 | 9 | 0.01 | 1545 | 1546 | 28 | 31 | 25 | 28 | 28 | 31 | [55 empty] | 4581 | 2302 | 2467 | 3620 | 4081 | 4090
09.07.2020 | 162.816 | 163.575 | 163.175 | 1567 | 200 | 13 | 2 | 2155 | 9 | 0.01 | 1545 | 1543 | 25 | 27 | 24 | 24 | 28 | 28 | [55 empty] | 4605 | 2330 | 2495 | 3648 | 4108 | 4117
09.07.2020 | 156.672 | 157.417 | 157.017 | 1566 | 200 | 13 | 2 | 2155 | 9 | 0.01 | 1545 | 1546 | 24 | 28 | 28 | 28 | 27 | 27 | [55 empty] | 4633 | 2357 | 2522 | 3675 | 4136 | 4145
09.07.2020 | 162.816 | 163.575 | 163.175 | 1568 | 200 | 13 | 2 | 2155 | 9 | 0.01 | 1542 | 1539 | 28 | 27 | 27 | 27 | 28 | 28 | [55 empty] | 4657 | 2385 | 2550 | 3703 | 4163 | 4169
09.07.2020 | 165.888 | 166.653 | 166.253 | 1565 | 200 | 13 | 2 | 2155 | 9 | 0.01 | 1541 | 1545 | 24 | 28 | 28 | 28 | 27 | 24 | [55 empty] | 3408 | 3402 | 4641 | 3606 | 4191 | 4197
09.07.2020 | 159.642 | 167.993 | 167.593 | 1570 | 200 | 13 | 2 | 2155 | 9 | 0.01 | 1546 | 1546 | 1249 | 1017 | 2091 | 97 | 28 | 28 | [55 empty] | 3234 | 3429 | 4668 | 3633 | 4218 | 4221
09.07.2020 | 165.888 | 167.553 | 167.153 | 1587 | 200 | 13 | 2 | 2155 | 9 | 0.06 | 1542 | 1539 | 174 | 27 | 27 | 27 | 27 | 24 | [55 empty] | 3460 | 3457 | 4699 | 3661 | 4246 | 4249
09.07.2020 | 159.744 | 160.496 | 160.096 | 1592 | 200 | 13 | 2 | 2155 | 9 | 0.02 | 1547 | 1549 | 226 | 28 | 31 | 28 | 28 | 28 | [55 empty] | 3487 | 3481 | 4727 | 3688 | 4273 | 4276
09.07.2020 | 168.96 | 169.731 | 169.331 | 1586 | 200 | 13 | 2 | 2155 | 9 | 0.03 | 1550 | 1547 | 27 | 24 | 28 | 27 | 27 | 27 | [55 empty] | 3515 | 3509 | 4754 | 3713 | 4298 | 4304
09.07.2020 | 162.816 | 163.575 | 163.175 | 1579 | 200 | 7 | 2 | 2155 | 9 | 0.01 | 1541 | 1536 | 28 | 28 | 27 | 25 | 25 | 28 | [55 empty] | 3543 | 3537 | 4782 | 3741 | 4326 | 4332
09.07.2020 | 159.744 | 160.496 | 160.096 | 1578 | 200 | 7 | 2 | 2155 | 9 | 0.01 | 1541 | 1540 | 28 | 28 | 28 | 28 | 28 | 28 | [55 empty] | 3570 | 3564 | 4809 | 3768 | 4350 | 4362
09.07.2020 | 165.888 | 166.653 | 166.253 | 1577 | 200 | 7 | 2 | 2155 | 9 | 0.01 | 1545 | 1544 | 27 | 27 | 27 | 27 | 24 | 30 | [55 empty] | 3598 | 3589 | 4837 | 3796 | 4378 | 4390
09.07.2020 | 165.888 | 166.653 | 166.253 | 1574 | 200 | 7 | 2 | 2155 | 9 | 0.01 | 1548 | 1545 | 28 | 25 | 28 | 28 | 28 | 28 | [55 empty] | 3625 | 3616 | 4865 | 3820 | 4405 | 4418
09.07.2020 | 162.816 | 163.575 | 163.175 | 1570 | 200 | 7 | 2 | 2155 | 9 | 0.01 | 1548 | 1544 | 27 | 27 | 28 | 24 | 27 | 28 | [55 empty] | 3653 | 3644 | 4889 | 3848 | 4433 | 4445
09.07.2020 | 162.816 | 163.575 | 163.175 | 1568 | 200 | 7 | 2 | 2155 | 9 | 0.01 | 1542 | 1542 | 28 | 28 | 24 | 28 | 28 | 27 | [55 empty] | 3681 | 3672 | 4917 | 3873 | 4461 | 4473
09.07.2020 | 162.816 | 163.575 | 163.175 | 1567 | 200 | 7 | 2 | 2155 | 9 | 0.01 | 1544 | 1541 | 28 | 28 | 28 | 25 | 28 | 28 | [55 empty] | 3708 | 3696 | 4944 | 3900 | 4488 | 4500
10.07.2020 | 162.816 | 163.575 | 163.175 | 1578 | 200 | 7 | 2 | 2155 | 9 | 0.01 | 1548 | 1544 | 27 | 24 | 27 | 27 | 27 | 27 | [55 empty] | 3736 | 3724 | 4969 | 3928 | 4516 | 4528
10.07.2020 | 162.816 | 163.575 | 163.175 | 1571 | 200 | 7 | 2 | 2155 | 9 | 0.03 | 1547 | 1543 | 28 | 28 | 25 | 28 | 28 | 28 | [55 empty] | 3763 | 3751 | 4997 | 3952 | 4543 | 4556
10.07.2020 | 162.816 | 163.575 | 163.175 | 1567 | 200 | 7 | 2 | 2155 | 9 | 0.01 | 1546 | 1544 | 27 | 27 | 28 | 24 | 27 | 28 | [55 empty] | 3791 | 3782 | 5024 | 3980 | 4571 | 4586
10.07.2020 | 162.816 | 163.575 | 163.175 | 1565 | 200 | 7 | 2 | 2155 | 9 | 0.01 | 1544 | 1541 | 28 | 31 | 27 | 28 | 28 | 30 | [55 empty] | 3819 | 3810 | 5049 | 4005 | 4599 | 4614
10.07.2020 | 172.032 | 172.81 | 172.41 | 1570 | 200 | 7 | 2 | 2155 | 9 | 0.01 | 1542 | 1543 | 28 | 28 | 25 | 25 | 28 | 28 | [55 empty] | 3846 | 3837 | 5073 | 4032 | 4626 | 4641
10.07.2020 | 159.744 | 160.496 | 160.096 | 1572 | 200 | 7 | 2 | 2155 | 9 | 0.01 | 1544 | 1541 | 27 | 27 | 24 | 27 | 27 | 27 | [55 empty] | 3874 | 3865 | 5101 | 4057 | 4654 | 4669
10.07.2020 | 162.816 | 163.575 | 163.175 | 1565 | 200 | 7 | 2 | 2155 | 9 | 0.01 | 1543 | 1542 | 28 | 28 | 28 | 25 | 28 | 28 | [55 empty] | 3929 | 3920 | 5153 | 4109 | 4709 | 4727
10.07.2020 | 162.816 | 163.575 | 163.175 | 1568 | 200 | 7 | 2 | 2155 | 9 | 0.01 | 1542 | 1543 | 55 | 55 | 52 | 52 | 55 | 58 | [55 empty] | 3901 | 3893 | 5129 | 4084 | 4681 | 4700
10.07.2020 | 159.744 | 160.496 | 160.096 | 1565 | 200 | 7 | 2 | 2150 | 9 |  | 1538 | 1538 | 28 | 27 | 24 | 25 | 28 | 27 | [55 empty] | 3957 | 3948 | 5181 | 4137 | 4737 | 4755
10.07.2020 | 168.96 | 169.731 | 169.331 | 1566 | 200 | 7 | 2 | 2155 | 9 | 0.01 | 1545 | 1542 | 56 | 55 | 52 | 53 | 56 | 55 | [55 empty] | 3984 | 3975 | 5205 | 4161 | 4764 | 4783
10.07.2020 | 165.888 | 166.653 | 166.253 | 1566 | 200 | 7 | 2 | 2150 | 9 |  | 1545 | 1543 | 27 | 27 | 24 | 24 | 27 | 28 | [55 empty] | 4012 | 4003 | 5230 | 4186 | 4792 | 4810
10.07.2020 | 159.744 | 160.496 | 160.096 | 1565 | 200 | 7 | 2 | 2150 | 9 |  | 1543 | 1546 | 28 | 28 | 25 | 25 | 28 | 27 | [55 empty] | 4039 | 4034 | 5258 | 4213 | 4820 | 4838
10.07.2020 | 159.744 | 160.496 | 160.096 | 1565 | 200 | 7 | 2 | 2150 | 9 |  | 1542 | 1543 | 27 | 31 | 28 | 27 | 28 | 28 | [55 empty] | 4067 | 4064 | 5285 | 4241 | 4847 | 4865
10.07.2020 | 168.96 | 169.731 | 169.331 | 1563 | 200 | 7 | 2 | 2150 | 9 |  | 1543 | 1536 | 28 | 30 | 27 | 28 | 27 | 27 | [55 empty] | 4095 | 4095 | 5313 | 4269 | 4875 | 4893
10.07.2020 | 168.96 | 169.731 | 169.331 | 1564 | 200 | 7 | 2 | 2150 | 9 |  | 1542 | 1540 | 28 | 31 | 28 | 28 | 28 | 28 | [55 empty] | 4122 | 4123 | 5340 | 4293 | 4902 | 4921
10.07.2020 | 168.96 | 169.731 | 169.331 | 1564 | 200 | 7 | 2 | 2150 | 9 |  | 1539 | 1540 | 27 | 28 | 27 | 24 | 27 | 28 | [55 empty] | 4150 | 4150 | 5368 | 4321 | 4930 | 4948
10.07.2020 | 162.816 | 163.575 | 163.175 | 1565 | 200 | 7 | 2 | 2150 | 9 |  | 1543 | 1544 | 28 | 27 | 28 | 28 | 28 | 27 | [55 empty] | 4177 | 4178 | 5396 | 4348 | 4957 | 4976
10.07.2020 | 165.888 | 166.653 | 166.253 | 1562 | 200 | 7 | 2 | 2150 | 9 |  | 1540 | 1536 | 27 | 28 | 28 | 27 | 27 | 28 | [55 empty] | 4205 | 4205 | 5423 | 4376 | 4985 | 5000
10.07.2020 | 165.888 | 166.653 | 166.253 | 1563 | 200 | 7 | 2 | 2150 | 9 |  | 1538 | 1535 | 28 | 27 | 27 | 28 | 28 | 24 | [55 empty] | 4230 | 4230 | 5448 | 4401 | 5010 | 5025
10.07.2020 | 162.816 | 163.575 | 163.175 | 1564 | 200 | 7 | 2 | 2150 | 9 |  | 1540 | 1543 | 25 | 25 | 25 | 25 | 25 | 25 | [55 empty] | 4257 | 4258 | 5475 | 4428 | 5037 | 5053
10.07.2020 | 147.456 | 148.18 | 147.78 | 1563 | 200 | 7 | 2 | 2150 | 9 |  | 1542 | 1541 | 27 | 28 | 27 | 27 | 27 | 28 | [55 empty] | 4285 | 4285 | 5503 | 4456 | 5065 | 5080
10.07.2020 | 165.824 | 166.588 | 166.188 | 1562 | 200 | 7 | 2 | 2150 | 9 |  | 1538 | 1540 | 28 | 27 | 28 | 28 | 28 | 27 | [55 empty] | 4312 | 4313 | 5531 | 4483 | 5092 | 5108
10.07.2020 | 165.888 | 166.653 | 166.253 | 1563 | 200 | 7 | 2 | 2150 | 9 |  | 1542 | 1540 | 27 | 28 | 28 | 27 | 27 | 28 | [55 empty] | 4340 | 4340 | 5558 | 4508 | 5120 | 5135
10.07.2020 | 165.888 | 166.653 | 166.253 | 1562 | 200 | 7 | 2 | 2150 | 9 |  | 1540 | 1534 | 28 | 27 | 27 | 25 | 28 | 27 | [55 empty] | 4368 | 4368 | 5586 | 4536 | 5148 | 5163
10.07.2020 | 162.816 | 163.575 | 163.175 | 1563 | 200 | 7 | 2 | 2150 | 9 |  | 1542 | 1540 | 28 | 28 | 28 | 28 | 28 | 28 | [55 empty] | 4395 | 4399 | 5613 | 4563 | 5175 | 5191
10.07.2020 | 165.888 | 166.653 | 166.253 | 1563 | 200 | 7 | 2 | 2150 | 9 |  | 1539 | 1538 | 27 | 31 | 27 | 27 | 27 | 28 | [55 empty] | 4423 | 4426 | 5641 | 4588 | 5206 | 5218
10.07.2020 | 168.96 | 169.731 | 169.331 | 1569 | 200 | 7 | 2 | 2150 | 9 |  | 1534 | 1540 | 28 | 27 | 28 | 25 | 31 | 27 | [55 empty] | 4450 | 4454 | 5666 | 4615 | 5231 | 5246
10.07.2020 | 165.785 | 166.549 | 166.149 | 1562 | 200 | 13 | 2 | 2155 | 9 | 0.01 | 1540 | 1538 | 27 | 28 | 25 | 27 | 25 | 28 | [55 empty] | 4478 | 4479 | 5693 | 4640 | 5258 | 5270
10.07.2020 | 159.693 | 160.445 | 160.045 | 1562 | 200 | 13 | 2 | 2155 | 9 | 0.01 | 1539 | 1539 | 28 | 25 | 27 | 25 | 27 | 24 | [55 empty] | 4506 | 4506 | 5721 | 4668 | 5286 | 5298
10.07.2020 | 156.672 | 157.417 | 157.017 | 1563 | 200 | 13 | 2 | 2155 | 9 | 0.01 | 1540 | 1538 | 28 | 27 | 28 | 28 | 28 | 28 | [55 empty] | 4533 | 4534 | 5748 | 4695 | 5313 | 5326
10.07.2020 | 165.888 | 166.653 | 166.253 | 1565 | 200 | 13 | 2 | 2155 | 9 | 0.03 | 1538 | 1538 | 27 | 28 | 27 | 27 | 27 | 28 | [55 empty] | 4558 | 4561 | 5773 | 4720 | 5338 | 5353
10.07.2020 | 165.888 | 166.653 | 166.253 | 1564 | 200 | 13 | 2 | 2155 | 9 | 0.01 | 1547 | 1544 | 25 | 27 | 25 | 25 | 25 | 27 | [55 empty] | 4585 | 4589 | 5801 | 4747 | 5366 | 5381
10.07.2020 | 153.6 | 154.338 | 153.938 | 1565 | 200 | 13 | 2 | 2155 | 9 | 0.01 | 1542 | 1539 | 27 | 28 | 28 | 27 | 28 | 28 | [55 empty] | 4613 | 4617 | 5828 | 4775 | 5393 | 5408
10.07.2020 | 165.888 | 166.653 | 166.253 | 1564 | 200 | 13 | 2 | 2155 | 9 | 0.01 | 1542 | 1539 | 28 | 28 | 27 | 28 | 27 | 27 | [55 empty] | 4641 | 4644 | 5856 | 4800 | 5421 | 5436
10.07.2020 | 165.888 | 166.653 | 166.253 | 1564 | 200 | 13 | 2 | 2155 | 9 | 0.01 | 1541 | 1541 | 28 | 27 | 28 | 25 | 28 | 28 | [55 empty] | 4668 | 4672 | 5883 | 4827 | 5448 | 5464
11.07.2020 | 162.816 | 163.575 | 163.175 | 1565 | 200 | 13 | 2 | 2155 | 9 | 0.01 | 1539 | 1537 | 27 | 28 | 27 | 27 | 27 | 28 | [55 empty] | 4696 | 4699 | 5908 | 4855 | 5479 | 5491
11.07.2020 | 165.888 | 166.653 | 166.253 | 1563 | 200 | 13 | 2 | 2155 | 9 | 0.01 | 1541 | 1539 | 28 | 27 | 25 | 28 | 31 | 27 | [55 empty] | 4723 | 4727 | 5936 | 4882 | 5504 | 5516
11.07.2020 | 165.888 | 166.653 | 166.253 | 1564 | 200 | 13 | 2 | 2155 | 9 | 0.01 | 1538 | 1539 | 27 | 28 | 28 | 27 | 25 | 25 | [55 empty] | 4751 | 4755 | 5963 | 4910 | 5534 | 5543
11.07.2020 | 159.744 | 160.496 | 160.096 | 1564 | 200 | 13 | 2 | 2155 | 9 | 0.01 | 1542 | 1535 | 28 | 28 | 27 | 28 | 30 | 27 | [55 empty] | 4779 | 4782 | 5991 | 4935 | 5562 | 5571
11.07.2020 | 168.96 | 169.731 | 169.331 | 1563 | 200 | 13 | 2 | 2155 | 9 | 0.01 | 1537 | 1536 | 28 | 27 | 28 | 25 | 28 | 28 | [55 empty] | 4803 | 4810 | 6018 | 4962 | 5590 | 5599
11.07.2020 | 162.816 | 163.575 | 163.175 | 1564 | 200 | 13 | 2 | 2155 | 9 | 0.01 | 1538 | 1541 | 24 | 28 | 27 | 27 | 28 | 28 | [55 empty] | 4831 | 4837 | 6046 | 4990 | 5617 | 5623
11.07.2020 | 162.816 | 163.575 | 163.175 | 1563 | 200 | 13 | 2 | 2155 | 9 | 0.01 | 1537 | 1536 | 28 | 27 | 28 | 28 | 27 | 24 | [55 empty] | 4858 | 4865 | 6074 | 5017 | 5642 | 5651
11.07.2020 | 162.816 | 163.575 | 163.175 | 1567 | 200 | 13 | 2 | 2155 | 9 | 0.01 | 1543 | 1543 | 27 | 28 | 28 | 27 | 25 | 28 | [55 empty] | 4886 | 4893 | 6098 | 5045 | 5672 | 5678
11.07.2020 | 165.888 | 166.653 | 166.253 | 1563 | 200 | 13 | 2 | 2155 | 9 | 0.01 | 1538 | 1536 | 28 | 28 | 24 | 28 | 30 | 27 | [55 empty] | 4914 | 4920 | 6126 | 5070 | 5700 | 5706
11.07.2020 | 165.888 | 166.653 | 166.253 | 1562 | 200 | 13 | 2 | 2155 | 9 | 0.01 | 1542 | 1542 | 28 | 27 | 28 | 25 | 28 | 28 | [55 empty] | 4941 | 4948 | 6153 | 5097 | 5728 | 5734
11.07.2020 | 162.752 | 170.61 | 170.21 | 1567 | 200 | 13 | 2 | 2155 | 9 | 0.01 | 1547 | 1542 | 27 | 28 | 27 | 27 | 28 | 28 | [55 empty] | 4966 | 4975 | 6178 | 5122 | 5755 | 5761
11.07.2020 | 165.888 | 167.553 | 167.153 | 1577 | 200 | 13 | 2 | 2155 | 9 | 0.07 | 1546 | 1545 | 25 | 27 | 25 | 25 | 27 | 27 | [55 empty] | 4993 | 5003 | 6206 | 5003 | 5783 | 5789
11.07.2020 | 156.672 | 157.417 | 157.017 | 1566 | 200 | 13 | 2 | 2155 | 9 | 0.01 | 1538 | 1535 | 27 | 28 | 28 | 119 | 28 | 28 | [55 empty] | 5018 | 5028 | 6230 | 5174 | 5810 | 5813
11.07.2020 | 165.888 | 166.653 | 166.253 | 1569 | 200 | 13 | 2 | 2155 | 9 | 0.02 | 1541 | 1539 | 25 | 25 | 24 | 171 | 27 | 24 | [55 empty] | 5049 | 5058 | 6258 | 5202 | 5838 | 5844
11.07.2020 | 162.816 | 163.575 | 163.175 | 1567 | 200 | 13 | 2 | 2155 | 9 | 0.02 | 1538 | 1539 | 31 | 30 | 28 | 28 | 28 | 31 | [55 empty] | 5079 | 5086 | 6285 | 5226 | 5863 | 5872
11.07.2020 | 162.816 | 163.575 | 163.175 | 1567 | 200 | 13 | 2 | 2155 | 9 | 0.01 | 1537 | 1537 | 30 | 28 | 27 | 24 | 25 | 28 | [55 empty] | 5107 | 5113 | 6313 | 5254 | 5890 | 5899
11.07.2020 | 162.816 | 163.575 | 163.175 | 1567 | 200 | 13 | 2 | 2155 | 9 | 0.01 | 1537 | 1538 | 28 | 27 | 28 | 28 | 27 | 27 | [55 empty] | 5135 | 5141 | 6338 | 5278 | 5921 | 5927
11.07.2020 | 165.888 | 166.653 | 166.253 | 1568 | 200 | 13 | 2 | 2155 | 9 | 0.01 | 1538 | 1538 | 28 | 28 | 25 | 24 | 31 | 28 | [55 empty] | 5165 | 5169 | 6365 | 5306 | 5949 | 5954
11.07.2020 | 162.816 | 163.575 | 163.175 | 1568 | 200 | 13 | 2 | 2155 | 9 | 0.01 | 1542 | 1540 | 30 | 28 | 27 | 28 | 28 | 27 | [55 empty] | 5193 | 5196 | 6393 | 5331 | 5976 | 5982
11.07.2020 | 168.96 | 169.731 | 169.331 | 1566 | 200 | 13 | 2 | 2155 | 9 | 0.01 | 1542 | 1539 | 28 | 27 | 28 | 25 | 27 | 28 | [55 empty] | 5220 | 5224 | 6420 | 5355 | 6004 | 6010
11.07.2020 | 162.816 | 163.575 | 163.175 | 1565 | 200 | 13 | 2 | 2155 | 9 | 0.01 | 1537 | 1539 | 27 | 28 | 27 | 24 | 28 | 28 | [55 empty] | 5248 | 5251 | 6445 | 5383 | 6028 | 6034
11.07.2020 | 162.816 | 163.575 | 163.175 | 1567 | 200 | 13 | 2 | 2155 | 9 | 0.01 | 1541 | 1541 | 28 | 27 | 25 | 28 | 24 | 24 | [55 empty] | 5276 | 5279 | 6473 | 5407 | 6056 | 6062
11.07.2020 | 156.672 | 157.417 | 157.017 | 1567 | 200 | 13 | 2 | 2155 | 9 | 0.01 | 1541 | 1542 | 28 | 28 | 28 | 24 | 28 | 28 | [55 empty] | 5303 | 5310 | 6500 | 5438 | 5438 | 6089
11.07.2020 | 162.816 | 163.575 | 163.175 | 1567 | 200 | 13 | 2 | 2155 | 9 | 0.01 | 1543 | 1542 | 27 | 31 | 27 | 31 | 618 | 27 | [55 empty] | 5337 | 5340 | 6534 | 5469 | 6074 | 6120
11.07.2020 | 159.578 | 160.829 | 160.429 | 1577 | 200 | 13 | 2 | 2155 | 9 | 0.01 | 1542 | 1543 | 34 | 30 | 34 | 31 | 636 | 31 | [55 empty] | 5365 | 5368 | 6562 | 5496 | 6102 | 6148
11.07.2020 | 162.816 | 163.725 | 163.325 | 1566 | 200 | 13 | 2 | 2155 | 9 | 0.01 | 1541 | 1536 | 28 | 28 | 28 | 27 | 28 | 28 | [55 empty] | 5392 | 5396 | 6586 | 5521 | 6130 | 6175
11.07.2020 | 165.888 | 166.653 | 166.253 | 1565 | 200 | 7 | 2 | 2155 | 9 |  | 1542 | 1536 | 27 | 28 | 24 | 25 | 28 | 27 | [55 empty] | 5420 | 5423 | 6611 | 5546 | 6157 | 6203
11.07.2020 | 159.744 | 160.496 | 160.096 | 1564 | 200 | 7 | 2 | 2155 | 9 |  | 1543 | 1542 | 28 | 27 | 25 | 25 | 27 | 28 | [55 empty] | 5454 | 5457 | 6645 | 5552 | 6188 | 6234
11.07.2020 | 159.744 | 160.496 | 160.096 | 1569 | 200 | 7 | 2 | 2155 | 9 |  | 1543 | 1542 | 34 | 34 | 34 | 6 | 31 | 31 | [55 empty] | 5484 | 5485 | 6678 | 5561 | 6222 | 6264
11.07.2020 | 168.96 | 170.181 | 169.781 | 1568 | 200 | 7 | 2 | 2155 | 9 |  | 1539 | 1540 | 30 | 28 | 33 | 9 | 34 | 30 | [55 empty] | 5512 | 5512 | 6706 | 5589 | 6249 | 6292
11.07.2020 | 165.888 | 166.803 | 166.403 | 1568 | 200 | 7 | 2 | 2155 | 9 |  | 1538 | 1537 | 28 | 27 | 28 | 28 | 27 | 28 | [55 empty] | 5540 | 5540 | 6731 | 5613 | 6274 | 6323
11.07.2020 | 165.888 | 166.653 | 166.253 | 1563 | 200 | 7 | 2 | 2155 | 9 |  | 1536 | 1541 | 28 | 28 | 25 | 24 | 25 | 31 | [55 empty] | 5564 | 5567 | 6758 | 5641 | 6302 | 6350
11.07.2020 | 159.744 | 160.496 | 160.096 | 1563 | 200 | 7 | 2 | 2155 | 9 |  | 1542 | 1539 | 24 | 27 | 27 | 28 | 28 | 27 | [55 empty] | 5592 | 5592 | 6786 | 5668 | 6329 | 6378
12.07.2020 | 162.816 | 163.575 | 163.175 | 1574 | 200 | 7 | 2 | 2155 | 9 |  | 1541 | 1542 | 28 | 25 | 28 | 27 | 27 | 28 | [55 empty] | 5619 | 5620 | 6813 | 5696 | 6357 | 6405
12.07.2020 | 162.816 | 163.575 | 163.175 | 1577 | 200 | 7 | 2 | 2155 | 9 |  | 1541 | 1539 | 27 | 28 | 27 | 28 | 28 | 27 | [55 empty] | 5647 | 5647 | 6841 | 5724 | 6384 | 6433
12.07.2020 | 165.888 | 166.653 | 166.253 | 1564 | 200 | 7 | 2 | 2155 | 9 |  | 1539 | 1541 | 28 | 27 | 28 | 28 | 27 | 28 | [55 empty] | 5675 | 5675 | 6869 | 5754 | 6409 | 6461
12.07.2020 | 165.888 | 166.653 | 166.253 | 1560 | 200 | 7 | 2 | 2155 | 9 |  | 1540 | 1540 | 28 | 28 | 28 | 30 | 25 | 28 | [55 empty] | 5699 | 5699 | 6896 | 5782 | 6437 | 6485
12.07.2020 | 165.888 | 166.653 | 166.253 | 1564 | 200 | 7 | 2 | 2155 | 9 |  | 1541 | 1540 | 24 | 24 | 27 | 28 | 28 | 24 | [55 empty] | 5727 | 5727 | 6924 | 5807 | 6461 | 6513
12.07.2020 | 156.672 | 157.417 | 157.017 | 1569 | 200 | 7 | 2 | 2155 | 9 |  | 1545 | 1549 | 28 | 28 | 28 | 25 | 24 | 28 | [55 empty] | 5754 | 5755 | 6951 | 5834 | 6489 | 6537
12.07.2020 | 159.744 | 160.496 | 160.096 | 1568 | 200 | 7 | 2 | 2155 | 9 |  | 1544 | 1543 | 27 | 28 | 27 | 27 | 28 | 24 | [55 empty] | 5782 | 5779 | 6979 | 5862 | 6516 | 6565
12.07.2020 | 162.816 | 163.575 | 163.175 | 1562 | 200 | 7 | 2 | 2155 | 9 |  | 1540 | 1539 | 28 | 24 | 28 | 28 | 27 | 28 | [55 empty] | 5807 | 5807 | 7007 | 5889 | 6544 | 6593
12.07.2020 | 162.816 | 163.575 | 163.175 | 1563 | 200 | 7 | 2 | 2155 | 9 |  | 1542 | 1544 | 25 | 28 | 28 | 27 | 28 | 28 | [55 empty] | 5834 | 5834 | 7034 | 5920 | 6569 | 6617
12.07.2020 | 162.739 | 163.497 | 163.097 | 1563 | 200 | 7 | 2 | 2155 | 9 |  | 1540 | 1541 | 27 | 27 | 27 | 31 | 25 | 24 | [55 empty] | 5862 | 5859 | 7062 | 5948 | 6596 | 6645
12.07.2020 | 162.816 | 163.575 | 163.175 | 1566 | 200 | 7 | 2 | 2155 | 9 | 0.01 | 1540 | 1541 | 28 | 25 | 28 | 28 | 27 | 28 | [55 empty] | 5889 | 5887 | 7089 | 5975 | 6624 | 6672
12.07.2020 | 162.816 | 163.575 | 163.175 | 1563 | 200 | 7 | 2 | 2155 | 9 | 0.01 | 1537 | 1538 | 27 | 28 | 27 | 27 | 28 | 27 | [55 empty] | 5914 | 5914 | 7117 | 6003 | 6651 | 6697
12.07.2020 | 165.888 | 166.653 | 166.253 | 1564 | 200 | 7 | 2 | 2155 | 9 | 0.01 | 1541 | 1541 | 25 | 27 | 28 | 28 | 27 | 25 | [55 empty] | 5942 | 5939 | 7145 | 6030 | 6676 | 6725
12.07.2020 | 159.744 | 160.496 | 160.096 | 1563 | 200 | 7 | 2 | 2155 | 9 | 0.01 | 1539 | 1540 | 28 | 25 | 28 | 27 | 25 | 28 | [55 empty] | 5969 | 5966 | 7172 | 6058 | 6704 | 6752
12.07.2020 | 159.744 | 160.496 | 160.096 | 1564 | 200 | 7 | 2 | 2155 | 9 | 0.01 | 1542 | 1541 | 27 | 27 | 27 | 28 | 28 | 27 | [55 empty] | 5997 | 5994 | 7200 | 6086 | 6731 | 6777
12.07.2020 | 165.888 | 166.653 | 166.253 | 1565 | 200 | 7 | 2 | 2155 | 9 | 0.01 | 1543 | 1541 | 28 | 28 | 28 | 28 | 27 | 25 | [55 empty] | 6024 | 6022 | 7224 | 6113 | 6759 | 6804
12.07.2020 | 162.816 | 163.575 | 163.175 | 1562 | 200 | 7 | 2 | 2155 | 9 | 0.01 | 1540 | 1540 | 27 | 28 | 24 | 27 | 28 | 27 | [55 empty] | 6052 | 6049 | 7252 | 6141 | 6789 | 6835
12.07.2020 | 162.816 | 163.575 | 163.175 | 1564 | 200 | 7 | 2 | 2155 | 9 | 0.01 | 1539 | 1537 | 28 | 27 | 28 | 28 | 30 | 31 | [55 empty] | 6080 | 6077 | 7280 | 6172 | 6817 | 6863
12.07.2020 | 172.032 | 172.81 | 172.41 | 1563 | 200 | 7 | 2 | 2155 | 9 | 0.01 | 1540 | 1542 | 28 | 28 | 28 | 31 | 28 | 28 | [55 empty] | 6107 | 6104 | 7307 | 6199 | 6845 | 6890
12.07.2020 | 168.96 | 169.731 | 169.331 | 1566 | 200 | 7 | 2 | 2155 | 9 | 0.01 | 1538 | 1542 | 27 | 27 | 27 | 27 | 28 | 27 | [55 empty] | 6135 | 6132 | 7335 | 6227 | 6872 | 6918
12.07.2020 | 165.888 | 166.653 | 166.253 | 1562 | 200 | 7 | 2 | 2155 | 9 | 0.01 | 1543 | 1537 | 28 | 28 | 28 | 28 | 27 | 28 | [55 empty] | 6162 | 6160 | 7359 | 6251 | 6900 | 6945
12.07.2020 | 165.888 | 166.653 | 166.253 | 1561 | 200 | 7 | 2 | 2155 | 9 | 0.01 | 1541 | 1537 | 27 | 28 | 24 | 24 | 28 | 27 | [55 empty] | 6190 | 6184 | 7387 | 6279 | 6927 | 6973
12.07.2020 | 159.744 | 160.496 | 160.096 | 1562 | 200 | 7 | 2 | 2155 | 9 | 0.01 | 1540 | 1541 | 28 | 24 | 28 | 28 | 27 | 28 | [55 empty] | 6217 | 6215 | 7414 | 6306 | 6955 | 7001
12.07.2020 | 162.816 | 163.575 | 163.175 | 1566 | 200 | 7 | 2 | 2155 | 9 | 0.01 | 1535 | 1541 | 27 | 31 | 27 | 27 | 28 | 28 | [55 empty] | 6242 | 6239 | 7439 | 6331 | 6983 | 7028
12.07.2020 | 168.96 | 169.731 | 169.331 | 1565 | 200 | 7 | 2 | 2155 | 9 | 0.01 | 1546 | 1543 | 25 | 24 | 25 | 25 | 28 | 27 | [55 empty] | 6273 | 6270 | 7467 | 6359 | 7010 | 7056
12.07.2020 | 153.6 | 154.338 | 153.938 | 1561 | 200 | 7 | 2 | 2155 | 9 | 0.01 | 1540 | 1540 | 31 | 31 | 28 | 28 | 27 | 28 | [55 empty] | 6300 | 6298 | 7494 | 6386 | 7041 | 7087
12.07.2020 | 172.032 | 172.81 | 172.41 | 1560 | 200 | 7 | 2 | 2155 | 9 | 0.01 | 1538 | 1540 | 27 | 28 | 27 | 27 | 31 | 31 | [55 empty] | 6328 | 6325 | 7522 | 6411 | 7068 | 7114
12.07.2020 | 172.032 | 172.81 | 172.41 | 1559 | 200 | 7 | 2 | 2155 | 9 | 0.01 | 1539 | 1537 | 28 | 27 | 28 | 25 | 27 | 27 | [55 empty] | 6356 | 6353 | 7549 | 6438 | 7099 | 7145
12.07.2020 | 162.816 | 163.575 | 163.175 | 1560 | 200 | 13 | 2 | 2155 | 9 | 0.01 | 1538 | 1538 | 28 | 28 | 27 | 27 | 31 | 31 | [55 empty] | 6384 | 6381 | 7577 | 3731 | 3081 | 3132
12.07.2020 | 169.842 | 177.516 | 177.116 | 1567 | 200 | 13 | 2 | 2155 | 9 | 0.01 | 1543 | 1544 | 28 | 28 | 28 | 2707 | 4018 | 4013 | [55 empty] | 6411 | 6408 | 7604 | 3758 | 3108 | 3159
12.07.2020 | 165.811 | 167.475 | 167.075 | 1576 | 200 | 13 | 2 | 2155 | 9 | 0.07 | 1546 | 1545 | 27 | 27 | 27 | 27 | 27 | 27 | [55 empty] | 6439 | 6436 | 7632 | 3786 | 3136 | 3190
12.07.2020 | 165.888 | 166.653 | 166.253 | 1564 | 200 | 13 | 2 | 2155 | 9 | 0.01 | 1542 | 1537 | 28 | 28 | 28 | 28 | 28 | 31 | [55 empty] | 6470 | 6463 | 7659 | 3813 | 3163 | 3218
12.07.2020 | 168.806 | 169.577 | 169.177 | 1564 | 200 | 13 | 2 | 2155 | 9 | 0.02 | 1537 | 1535 | 31 | 27 | 27 | 27 | 27 | 28 | [55 empty] | 6497 | 6491 | 7684 | 3841 | 3191 | 3248
12.07.2020 | 168.922 | 169.693 | 169.293 | 1567 | 200 | 13 | 2 | 2155 | 9 | 0.01 | 1536 | 1539 | 27 | 28 | 25 | 28 | 28 | 30 | [55 empty] | 6525 | 6516 | 7712 | 3869 | 3219 | 3276
13.07.2020 | 165.888 | 166.653 | 166.253 | 1567 | 200 | 13 | 2 | 2155 | 9 | 0.02 | 1542 | 1539 | 28 | 25 | 28 | 28 | 28 | 28 | [55 empty] | 6552 | 6543 | 7739 | 3896 | 3246 | 3246
13.07.2020 | 162.816 | 163.575 | 163.175 | 1562 | 200 | 13 | 2 | 2155 | 9 | 0.01 | 1538 | 1537 | 27 | 27 | 27 | 27 | 27 | 30 | [55 empty] | 6580 | 6568 | 7767 | 3924 | 3274 | 3331
13.07.2020 | 165.888 | 166.653 | 166.253 | 1563 | 200 | 13 | 2 | 2155 | 9 | 0.01 | 1536 | 1538 | 28 | 25 | 28 | 28 | 28 | 85 | [55 empty] | 6605 | 6595 | 7794 | 3951 | 3305 | 3356
13.07.2020 | 162.816 | 163.575 | 163.175 | 1567 | 200 | 13 | 2 | 2155 | 9 | 0.01 | 1537 | 1539 | 25 | 27 | 27 | 27 | 31 | 25 | [55 empty] | 6632 | 6623 | 7819 | 3979 | 3332 | 3383
13.07.2020 | 162.816 | 163.575 | 163.175 | 1563 | 200 | 13 | 2 | 2155 | 9 | 0.01 | 1537 | 1537 | 27 | 28 | 25 | 28 | 27 | 27 | [55 empty] | 6660 | 6651 | 7850 | 4007 | 3360 | 3414
13.07.2020 | 162.816 | 163.575 | 163.175 | 1567 | 200 | 13 | 2 | 2155 | 9 | 0.01 | 1540 | 1539 | 28 | 28 | 31 | 28 | 28 | 31 | [55 empty] | 6687 | 6678 | 7877 | 4037 | 3387 | 3442
13.07.2020 | 172.032 | 172.81 | 172.41 | 1563 | 200 | 13 | 2 | 2155 | 9 | 0.01 | 1542 | 1542 | 27 | 27 | 27 | 30 | 27 | 28 | [55 empty] | 6715 | 6703 | 7905 | 4062 | 3415 | 3469
13.07.2020 | 168.96 | 169.731 | 169.331 | 1563 | 200 | 13 | 2 | 2155 | 9 | 0.02 | 1539 | 1537 | 28 | 25 | 28 | 25 | 28 | 27 | [55 empty] | 6743 | 6730 | 7933 | 4090 | 3443 | 3497
13.07.2020 | 159.744 | 160.496 | 160.096 | 1578 | 200 | 13 | 2 | 2155 | 9 | 0.02 | 1544 | 1546 | 28 | 27 | 28 | 28 | 28 | 28 | [55 empty] | 6770 | 6755 | 7960 | 4117 | 3470 | 3527
13.07.2020 | 165.888 | 166.653 | 166.253 | 1564 | 200 | 13 | 2 | 2155 | 9 | 0.02 | 1544 | 1541 | 27 | 25 | 27 | 27 | 27 | 30 | [55 empty] | 6798 | 6783 | 7988 | 4148 | 3498 | 3555
13.07.2020 | 165.888 | 166.653 | 166.253 | 1560 | 200 | 13 | 2 | 2155 | 9 | 0.02 | 1541 | 1541 | 28 | 28 | 28 | 31 | 28 | 28 | [55 empty] | 6825 | 6810 | 8015 | 4175 | 3525 | 3583
13.07.2020 | 168.96 | 169.731 | 169.331 | 1560 | 200 | 13 | 2 | 2155 | 9 | 0.01 | 1538 | 1541 | 27 | 27 | 27 | 27 | 27 | 28 | [55 empty] | 6856 | 6841 | 8043 | 4200 | 3553 | 3610
13.07.2020 | 165.888 | 166.653 | 166.253 | 1559 | 200 | 13 | 2 | 2155 | 9 | 0.01 | 1536 | 1536 | 31 | 31 | 28 | 25 | 28 | 27 | [55 empty] | 6884 | 6869 | 8071 | 4228 | 3578 | 3638
13.07.2020 | 168.96 | 169.731 | 169.331 | 1563 | 200 | 13 | 2 | 2155 | 9 | 0.01 | 1534 | 1534 | 28 | 28 | 28 | 28 | 25 | 28 | [55 empty] | 6914 | 6899 | 8101 | 4255 | 3605 | 3665
13.07.2020 | 162.816 | 163.575 | 163.175 | 1564 | 200 | 13 | 2 | 2155 | 9 | 0.01 | 1539 | 1540 | 30 | 30 | 30 | 27 | 27 | 27 | [55 empty] | 6942 | 6927 | 8129 | 4283 | 3633 | 3693
13.07.2020 | 175.104 | 175.889 | 175.489 | 1565 | 200 | 13 | 2 | 2155 | 9 | 0.02 | 1541 | 1540 | 28 | 28 | 28 | 28 | 28 | 28 | [55 empty] | 6970 | 6954 | 8156 | 4310 | 3660 | 3718
13.07.2020 | 165.888 | 166.653 | 166.253 | 1566 | 200 | 13 | 2 | 2155 | 9 | 0.02 | 1539 | 1545 | 28 | 27 | 27 | 27 | 27 | 25 | [55 empty] | 7000 | 6982 | 8184 | 4338 | 3685 | 3745
13.07.2020 | 162.816 | 163.575 | 163.175 | 1565 | 200 | 13 | 2 | 2155 | 9 | 0.02 | 1538 | 1539 | 30 | 28 | 28 | 28 | 25 | 27 | [55 empty] | 7028 | 7010 | 8212 | 4366 | 3713 | 3770
13.07.2020 | 165.888 | 166.653 | 166.253 | 1567 | 200 | 13 | 2 | 2155 | 9 | 0.01 | 1540 | 1541 | 28 | 28 | 28 | 28 | 28 | 25 | [55 empty] | 7055 | 7037 | 8239 | 4390 | 3737 | 3794
13.07.2020 | 162.816 | 163.575 | 163.175 | 1565 | 200 | 13 | 2 | 2155 | 9 | 0.02 | 1535 | 1539 | 27 | 27 | 27 | 24 | 24 | 24 | [55 empty] | 7080 | 7065 | 8264 | 4415 | 3762 | 3822
13.07.2020 | 156.672 | 157.417 | 157.017 | 1563 | 200 | 13 | 2 | 2155 | 9 | 0.01 | 1538 | 1537 | 25 | 28 | 25 | 25 | 25 | 28 | [55 empty] | 7108 | 7092 | 8291 | 4442 | 3786 | 3847
13.07.2020 | 153.6 | 154.338 | 153.938 | 1564 | 200 | 13 | 2 | 2155 | 9 | 0.01 | 1535 | 1536 | 28 | 27 | 27 | 27 | 24 | 25 | [55 empty] | 7132 | 7120 | 8319 | 4473 | 3814 | 3874
13.07.2020 | 159.744 | 160.496 | 160.096 | 1565 | 200 | 13 | 2 | 2155 | 9 | 0.01 | 1534 | 1534 | 24 | 28 | 28 | 31 | 28 | 27 | [55 empty] | 7160 | 7148 | 8344 | 4504 | 3842 | 3902
13.07.2020 | 165.888 | 166.653 | 166.253 | 1568 | 200 | 13 | 2 | 2155 | 9 | 0.01 | 1538 | 1541 | 28 | 28 | 25 | 31 | 28 | 28 | [55 empty] | 7187 | 7175 | 8371 | 4531 | 3869 | 3929
13.07.2020 | 165.888 | 166.653 | 166.253 | 1570 | 200 | 13 | 2 | 2155 | 9 | 0.01 | 1539 | 1541 | 27 | 27 | 27 | 27 | 27 | 27 | [55 empty] | 7212 | 7200 | 8396 | 4562 | 3894 | 3954
13.07.2020 | 165.888 | 166.653 | 166.253 | 1570 | 200 | 13 | 2 | 2155 | 9 | 0.01 | 1545 | 1544 | 25 | 25 | 25 | 31 | 25 | 25 | [55 empty] | 7240 | 7227 | 8423 | 4590 | 3921 | 3982
13.07.2020 | 153.6 | 154.338 | 153.938 | 1569 | 200 | 13 | 2 | 2155 | 9 | 0.01 | 1539 | 1536 | 28 | 27 | 27 | 28 | 27 | 28 | [55 empty] | 7267 | 7255 | 8451 | 4620 | 3949 | 4009
13.07.2020 | 165.888 | 166.653 | 166.253 | 1567 | 200 | 7 | 2 | 2155 | 9 | 0.01 | 1540 | 1539 | 27 | 28 | 28 | 30 | 28 | 27 | [55 empty] | 7295 | 7283 | 8479 | 4648 | 3977 | 4037
13.07.2020 | 168.96 | 169.731 | 169.331 | 1569 | 200 | 7 | 2 | 2155 | 9 | 0.01 | 1540 | 1541 | 28 | 28 | 28 | 28 | 28 | 28 | [55 empty] | 7319 | 7310 | 8506 | 4676 | 4004 | 4064
13.07.2020 | 165.888 | 166.653 | 166.253 | 1569 | 200 | 7 | 2 | 2155 | 9 | 0.01 | 1541 | 1540 | 24 | 27 | 27 | 28 | 27 | 27 | [55 empty] | 7347 | 7338 | 8534 | 4703 | 4032 | 4092
13.07.2020 | 162.816 | 163.575 | 163.175 | 1568 | 200 | 7 | 2 | 2155 | 9 | 0.01 | 1541 | 1541 | 28 | 28 | 28 | 27 | 28 | 28 | [55 empty] | 7378 | 7365 | 8561 | 4731 | 4059 | 4123
13.07.2020 | 165.888 | 166.653 | 166.253 | 1568 | 200 | 7 | 2 | 2155 | 9 | 0.01 | 1538 | 1540 | 31 | 27 | 27 | 28 | 27 | 31 | [55 empty] | 7405 | 7393 | 8589 | 4758 | 4087 | 4150
13.07.2020 | 172.032 | 172.81 | 172.41 | 1579 | 200 | 7 | 2 | 2155 | 9 | 0.01 | 1544 | 1544 | 27 | 28 | 28 | 27 | 28 | 27 | [55 empty] | 7433 | 7421 | 8617 | 4789 | 4115 | 4178
13.07.2020 | 165.888 | 166.653 | 166.253 | 1569 | 200 | 7 | 2 | 2155 | 9 | 0.01 | 1543 | 1541 | 28 | 28 | 28 | 31 | 28 | 28 | [55 empty] | 7461 | 7451 | 8644 | 4817 | 4145 | 4206
13.07.2020 | 168.96 | 169.731 | 169.331 | 1567 | 200 | 7 | 2 | 2155 | 9 | 0.01 | 1538 | 1538 | 28 | 30 | 27 | 28 | 30 | 28 | [55 empty] | 7488 | 7479 | 8675 | 4844 | 4173 | 4233
14.07.2020 | 172.032 | 172.81 | 172.41 | 1569 | 200 | 7 | 2 | 2155 | 9 | 0.01 | 1541 | 1542 | 27 | 28 | 31 | 27 | 28 | 27 | [55 empty] | 7516 | 7507 | 8703 | 4872 | 4200 | 4264
14.07.2020 | 168.96 | 169.731 | 169.331 | 1570 | 200 | 7 | 2 | 2155 | 9 | 0.01 | 1542 | 1538 | 28 | 28 | 28 | 28 | 27 | 31 | [55 empty] | 7543 | 7534 | 8730 | 4900 | 4231 | 4291
14.07.2020 | 168.96 | 169.731 | 169.331 | 1568 | 200 | 7 | 2 | 2155 | 9 | 0.01 | 1545 | 1544 | 27 | 27 | 27 | 28 | 31 | 27 | [55 empty] | 7571 | 7559 | 8758 | 4927 | 4259 | 4319
14.07.2020 | 168.96 | 169.731 | 169.331 | 1564 | 200 | 7 | 2 | 2155 | 9 | 0.01 | 1539 | 1536 | 28 | 25 | 28 | 27 | 28 | 28 | [55 empty] | 7599 | 7586 | 8785 | 4955 | 4286 | 4347
14.07.2020 | 162.816 | 163.575 | 163.175 | 1566 | 200 | 7 | 2 | 2155 | 9 | 0.01 | 1540 | 1536 | 28 | 27 | 27 | 28 | 27 | 28 | [55 empty] | 7626 | 7617 | 8813 | 4982 | 4314 | 4377
14.07.2020 | 165.888 | 166.653 | 166.253 | 1568 | 200 | 7 | 2 | 2155 | 9 | 0.01 | 1537 | 1541 | 27 | 31 | 28 | 27 | 28 | 30 | [55 empty] | 7657 | 7645 | 8841 | 5007 | 4345 | 4405
14.07.2020 | 172.032 | 172.81 | 172.41 | 1572 | 200 | 7 | 2 | 2155 | 9 | 0.01 | 1544 | 1544 | 31 | 28 | 28 | 25 | 31 | 28 | [55 empty] | 7684 | 7672 | 8865 | 5035 | 4375 | 4436
14.07.2020 | 168.96 | 169.731 | 169.331 | 1572 | 200 | 7 | 2 | 2155 | 9 | 0.01 | 1545 | 1540 | 27 | 27 | 24 | 28 | 30 | 31 | [55 empty] | 7715 | 7703 | 8893 | 5059 | 4403 | 4466
14.07.2020 | 168.96 | 169.731 | 169.331 | 1573 | 200 | 7 | 2 | 2155 | 9 | 0.01 | 1542 | 1543 | 31 | 31 | 28 | 24 | 28 | 30 | [55 empty] | 7743 | 7731 | 8920 | 5087 | 4434 | 4497
14.07.2020 | 172.032 | 172.81 | 172.41 | 1573 | 200 | 7 | 2 | 2155 | 9 |  | 1545 | 1542 | 28 | 28 | 27 | 28 | 31 | 31 | [55 empty] | 7770 | 7758 | 8948 | 5114 | 4461 | 4528
14.07.2020 | 172.032 | 172.81 | 172.41 | 1573 | 200 | 7 | 2 | 2155 | 9 |  | 1549 | 1541 | 27 | 27 | 28 | 27 | 27 | 31 | [55 empty] | 7801 | 7786 | 8973 | 5139 | 4489 | 4555
14.07.2020 | 168.96 | 169.731 | 169.331 | 1571 | 200 | 7 | 2 | 2155 | 9 |  | 1539 | 1542 | 31 | 28 | 25 | 25 | 28 | 27 | [55 empty] | 7829 | 7813 | 9000 | 5167 | 4520 | 4586
14.07.2020 | 162.816 | 163.575 | 163.175 | 1572 | 200 | 7 | 2 | 2155 | 9 |  | 1543 | 1545 | 28 | 27 | 27 | 28 | 31 | 31 | [55 empty] | 7856 | 7844 | 9028 | 5191 | 4547 | 4614
14.07.2020 | 172.032 | 172.81 | 172.41 | 1571 | 200 | 7 | 2 | 2155 | 9 |  | 1544 | 1542 | 27 | 31 | 28 | 24 | 27 | 28 | [55 empty] | 7884 | 7871 | 9055 | 5219 | 4575 | 4644
14.07.2020 | 165.888 | 166.653 | 166.253 | 1570 | 200 | 7 | 2 | 2155 | 9 |  | 1546 | 1544 | 28 | 27 | 27 | 28 | 28 | 30 | [55 empty] | 4685 | 2413 | 2578 | 5247 | 4600 | 4672
14.07.2020 | 167.833 | 176.963 | 176.563 | 1571 | 200 | 7 | 2 | 2155 | 9 |  | 1546 | 1539 | 3199 | 5458 | 6477 | 28 | 25 | 28 | [55 empty] | 4712 | 2440 | 2605 | 5271 | 4627 | 4699
14.07.2020 | 162.816 | 164.495 | 164.095 | 1576 | 200 | 7 | 2 | 2155 | 9 |  | 1543 | 1544 | 27 | 27 | 27 | 24 | 27 | 27 | [55 empty] | 4740 | 2468 | 2633 | 5299 | 4655 | 4727
14.07.2020 | 162.816 | 163.575 | 163.175 | 1567 | 200 | 7 | 2 | 2155 | 9 |  | 1539 | 1535 | 28 | 28 | 28 | 28 | 28 | 28 | [55 empty] | 4767 | 2495 | 2660 | 5323 | 4682 | 4754
14.07.2020 | 165.888 | 166.653 | 166.253 | 1571 | 200 | 7 | 2 | 2155 | 9 |  | 1533 | 1535 | 27 | 27 | 27 | 24 | 27 | 27 | [55 empty] | 4795 | 2523 | 2691 | 5351 | 4710 | 4782
14.07.2020 | 162.816 | 163.575 | 163.175 | 1571 | 200 | 7 | 2 | 2155 | 9 |  | 1537 | 1538 | 28 | 28 | 31 | 28 | 28 | 28 | [55 empty] | 4823 | 2551 | 2719 | 5379 | 4738 | 4813
14.07.2020 | 168.96 | 169.731 | 169.331 | 1570 | 200 | 7 | 2 | 2155 | 9 |  | 1539 | 1538 | 28 | 28 | 28 | 28 | 28 | 31 | [55 empty] | 4850 | 2578 | 2746 | 5406 | 4765 | 4840
14.07.2020 | 168.96 | 169.731 | 169.331 | 1570 | 200 | 7 | 2 | 2155 | 9 |  | 1541 | 1534 | 27 | 27 | 27 | 27 | 27 | 27 | [55 empty] | 4878 | 2606 | 2774 | 5434 | 4793 | 4865
14.07.2020 | 165.888 | 166.653 | 166.253 | 1569 | 200 | 7 | 2 | 2155 | 9 |  | 1538 | 1540 | 28 | 28 | 28 | 28 | 28 | 25 | [55 empty] | 4905 | 2633 | 2802 | 5458 | 4820 | 4893
14.07.2020 | 162.816 | 163.575 | 163.175 | 1570 | 200 | 7 | 2 | 2155 | 9 |  | 1542 | 1543 | 27 | 27 | 28 | 24 | 27 | 28 | [55 empty] | 4933 | 2661 | 2829 | 5486 | 4848 | 4920
14.07.2020 | 162.816 | 163.575 | 163.175 | 1570 | 200 | 13 | 2 | 2155 | 9 | 0.01 | 1539 | 1540 | 28 | 28 | 27 | 28 | 28 | 27 | [55 empty] | 4961 | 2689 | 2857 | 5511 | 4876 | 4948
14.07.2020 | 165.888 | 166.653 | 166.253 | 1570 | 200 | 13 | 2 | 2155 | 9 | 0.04 | 1542 | 1542 | 28 | 28 | 28 | 25 | 28 | 28 | [55 empty] | 4988 | 2716 | 2884 | 5538 | 4903 | 4978
14.07.2020 | 165.888 | 166.653 | 166.253 | 1570 | 200 | 13 | 2 | 2155 | 9 | 0.01 | 1541 | 1538 | 27 | 27 | 27 | 27 | 27 | 30 | [55 empty] | 5016 | 2744 | 2912 | 5563 | 4931 | 5006
14.07.2020 | 168.96 | 169.731 | 169.331 | 1572 | 200 | 13 | 2 | 2155 | 9 | 0.01 | 1549 | 1546 | 28 | 28 | 28 | 25 | 28 | 28 | [55 empty] | 5043 | 2775 | 2940 | 5590 | 4962 | 5034
14.07.2020 | 162.816 | 163.575 | 163.175 | 1579 | 200 | 13 | 2 | 2155 | 9 | 0.01 | 1549 | 1546 | 27 | 31 | 28 | 27 | 31 | 28 | [55 empty] | 5074 | 2802 | 2967 | 5618 | 4989 | 5064
14.07.2020 | 172.032 | 172.81 | 172.41 | 1571 | 200 | 13 | 2 | 2155 | 9 | 0.02 | 1547 | 1544 | 31 | 27 | 27 | 28 | 27 | 30 | [55 empty] | 5102 | 2833 | 2995 | 5646 | 5017 | 5092
14.07.2020 | 172.032 | 172.81 | 172.41 | 1577 | 200 | 13 | 2 | 2155 | 9 | 0.01 | 1540 | 1538 | 28 | 31 | 28 | 28 | 28 | 28 | [55 empty] | 5129 | 2860 | 3022 | 5673 | 5044 | 5120
15.07.2020 | 168.96 | 169.731 | 169.331 | 1572 | 200 | 13 | 2 | 2155 | 9 | 0.01 | 1541 | 1541 | 27 | 27 | 27 | 27 | 27 | 28 | [55 empty] | 5154 | 2885 | 3050 | 5701 | 5072 | 5144
15.07.2020 | 165.888 | 166.653 | 166.253 | 1571 | 200 | 13 | 2 | 2155 | 9 | 0.02 | 1535 | 1537 | 25 | 25 | 28 | 28 | 28 | 24 | [55 empty] | 5182 | 2913 | 3075 | 5725 | 5097 | 5172
15.07.2020 | 156.672 | 157.417 | 157.017 | 1572 | 200 | 13 | 2 | 2155 | 9 | 0.01 | 1541 | 1541 | 28 | 28 | 25 | 24 | 25 | 28 | [55 empty] | 5209 | 2940 | 3102 | 5753 | 5124 | 5199
15.07.2020 | 156.672 | 157.417 | 157.017 | 1570 | 200 | 13 | 2 | 2155 | 9 | 0.01 | 1541 | 1541 | 27 | 27 | 27 | 28 | 27 | 27 | [55 empty] | 5237 | 2968 | 3130 | 5781 | 5152 | 5227
15.07.2020 | 165.888 | 166.653 | 166.253 | 1570 | 200 | 13 | 2 | 2155 | 9 | 0.01 | 1544 | 1544 | 28 | 28 | 28 | 28 | 28 | 28 | [55 empty] | 5264 | 2995 | 3154 | 5805 | 5179 | 5255
15.07.2020 | 165.888 | 166.653 | 166.253 | 1571 | 200 | 13 | 2 | 2155 | 9 | 0.01 | 1545 | 1545 | 27 | 27 | 24 | 24 | 27 | 28 | [55 empty] | 5295 | 3026 | 3182 | 5833 | 5207 | 5282
15.07.2020 | 159.744 | 160.496 | 160.096 | 1578 | 200 | 13 | 2 | 2155 | 9 | 0.02 | 1544 | 1545 | 31 | 31 | 28 | 28 | 28 | 27 | [55 empty] | 5323 | 3054 | 3210 | 5860 | 5238 | 5313
15.07.2020 | 172.032 | 172.81 | 172.41 | 1570 | 200 | 13 | 2 | 2155 | 9 | 0.02 | 1546 | 1543 | 28 | 28 | 28 | 27 | 31 | 31 | [55 empty] | 5350 | 3081 | 3237 | 5885 | 5265 | 5340
15.07.2020 | 172.032 | 172.81 | 172.41 | 1569 | 200 | 13 | 2 | 2155 | 9 | 0.01 | 1542 | 1542 | 27 | 27 | 27 | 25 | 27 | 27 | [55 empty] | 5378 | 3112 | 3265 | 5913 | 5293 | 5368
15.07.2020 | 162.816 | 163.575 | 163.175 | 1570 | 200 | 13 | 2 | 2150 | 9 | 0.01 | 1541 | 1542 | 28 | 31 | 28 | 28 | 28 | 28 | [55 empty] | 5409 | 3140 | 3289 | 5940 | 5320 | 5399
15.07.2020 | 168.96 | 169.731 | 169.331 | 1571 | 200 | 13 | 2 | 2150 | 9 | 0.01 | 1546 | 1542 | 31 | 28 | 24 | 27 | 27 | 31 | [55 empty] | 5436 | 3167 | 3317 | 5965 | 5348 | 5429
15.07.2020 | 168.96 | 169.731 | 169.331 | 1569 | 200 | 13 | 2 | 2150 | 9 | 0.01 | 1542 | 1542 | 27 | 27 | 28 | 25 | 28 | 30 | [55 empty] | 5464 | 3195 | 3342 | 5992 | 5376 | 5457
15.07.2020 | 165.888 | 166.653 | 166.253 | 1566 | 200 | 13 | 2 | 2150 | 9 | 0.01 | 1542 | 1541 | 28 | 28 | 25 | 27 | 28 | 28 | [55 empty] | 5491 | 3226 | 3369 | 6020 | 5403 | 5485
15.07.2020 | 162.816 | 163.575 | 163.175 | 1569 | 200 | 13 | 2 | 2150 | 9 | 0.01 | 1538 | 1540 | 27 | 31 | 27 | 28 | 27 | 28 | [55 empty] | 5519 | 3253 | 3397 | 6048 | 5431 | 5512
15.07.2020 | 168.96 | 169.731 | 169.331 | 1567 | 200 | 13 | 2 | 2150 | 9 | 0.01 | 1542 | 1541 | 28 | 27 | 28 | 28 | 28 | 27 | [55 empty] | 5547 | 3281 | 3424 | 6072 | 5458 | 5540
15.07.2020 | 165.888 | 166.653 | 166.253 | 1566 | 200 | 7 | 2 | 2150 | 9 | 0.01 | 1541 | 1540 | 28 | 28 | 27 | 24 | 27 | 28 | [55 empty] | 5574 | 3308 | 3452 | 6100 | 5486 | 5567
15.07.2020 | 162.816 | 163.575 | 163.175 | 1579 | 200 | 13 | 2 | 2150 | 9 | 0.02 | 1545 | 1542 | 27 | 27 | 28 | 28 | 28 | 27 | [55 empty] | 5602 | 3336 | 3480 | 6127 | 5514 | 5595
15.07.2020 | 165.888 | 166.653 | 166.253 | 1575 | 200 | 13 | 2 | 2150 | 9 | 0.01 | 1545 | 1543 | 28 | 28 | 28 | 27 | 28 | 28 | [55 empty] | 5629 | 3364 | 3507 | 6155 | 5541 | 5623
15.07.2020 | 165.888 | 166.653 | 166.253 | 1567 | 200 | 13 | 2 | 2150 | 9 | 0.01 | 1541 | 1542 | 27 | 28 | 27 | 28 | 27 | 28 | [55 empty] | 5657 | 3394 | 3535 | 6183 | 5569 | 5650
15.07.2020 | 165.888 | 166.653 | 166.253 | 1568 | 200 | 13 | 2 | 2150 | 9 | 0.02 | 1540 | 1541 | 28 | 30 | 28 | 28 | 28 | 27 | [55 empty] | 5685 | 3419 | 3559 | 6207 | 5593 | 5678
15.07.2020 | 168.96 | 169.731 | 169.331 | 1572 | 200 | 13 | 2 | 2150 | 9 | 0.01 | 1543 | 1542 | 28 | 25 | 24 | 24 | 24 | 28 | [55 empty] | 5712 | 3446 | 3587 | 6235 | 5621 | 5705
15.07.2020 | 153.6 | 154.338 | 153.938 | 1564 | 200 | 13 | 2 | 2150 | 9 | 0.01 | 1541 | 1539 | 27 | 27 | 28 | 28 | 28 | 27 | [55 empty] | 5740 | 3474 | 3615 | 6259 | 5649 | 5733
15.07.2020 | 165.888 | 166.653 | 166.253 | 1566 | 200 | 10 | 2 | 2150 | 9 | 0.01 | 1541 | 1541 | 28 | 28 | 28 | 24 | 28 | 28 | [55 empty] | 5767 | 3505 | 3642 | 6290 | 5676 | 5761
15.07.2020 | 162.816 | 163.575 | 163.175 | 1566 | 200 | 13 | 2 | 2155 | 9 | 0.01 | 1539 | 1540 | 27 | 31 | 27 | 31 | 27 | 28 | [55 empty] | 5795 | 3532 | 3673 | 6318 | 5704 | 5788
15.07.2020 | 172.032 | 172.81 | 172.41 | 1566 | 200 | 13 | 2 | 2155 | 9 | 0.01 | 1542 | 1541 | 28 | 27 | 31 | 28 | 28 | 27 | [55 empty] | 5823 | 3560 | 3700 | 6345 | 5731 | 5816
15.07.2020 | 168.96 | 169.731 | 169.331 | 1565 | 200 | 13 | 2 | 2155 | 9 | 0.01 | 1537 | 1536 | 28 | 28 | 27 | 27 | 27 | 28 | [55 empty] | 5850 | 3588 | 3725 | 6373 | 5759 | 5843
15.07.2020 | 165.888 | 166.653 | 166.253 | 1566 | 200 | 7 | 2 | 2155 | 9 | 0.01 | 1540 | 1541 | 27 | 28 | 25 | 28 | 28 | 27 | [55 empty] | 4682 | 2410 | 2575 | 6466 | 7124 | 7170
15.07.2020 | 162.445 | 171.962 | 171.562 | 1565 | 200 | 7 | 2 | 2155 | 9 |  | 1538 | 1536 | 1168 | 1178 | 1150 | 93 | 1365 | 1327 | [55 empty] | 4709 | 2440 | 2605 | 6493 | 7151 | 7197
15.07.2020 | 150.528 | 152.179 | 151.779 | 1576 | 180 | 7 | 2 | 2155 | 9 |  | 1546 | 1553 | 27 | 30 | 30 | 27 | 27 | 27 | [55 empty] | 4737 | 2468 | 2633 | 6521 | 7179 | 7228
15.07.2020 | 172.032 | 172.81 | 172.41 | 1564 | 180 | 7 | 2 | 2155 | 9 |  | 1542 | 1531 | 28 | 28 | 28 | 28 | 28 | 31 | [55 empty] | 4761 | 2493 | 2661 | 6548 | 7206 | 7256
15.07.2020 | 172.032 | 172.81 | 172.41 | 1575 | 180 | 7 | 2 | 2155 | 9 |  | 1535 | 1536 | 24 | 25 | 28 | 27 | 27 | 28 | [55 empty] | 4792 | 2523 | 2688 | 6579 | 7234 | 7283
16.07.2020 | 159.744 | 160.496 | 160.096 | 1581 | 180 | 7 | 2 | 2155 | 9 |  | 1544 | 1543 | 31 | 30 | 27 | 31 | 28 | 27 | [55 empty] | 4820 | 2551 | 2716 | 6604 | 7262 | 7311
16.07.2020 | 175.104 | 175.889 | 175.489 | 1576 | 200 | 7 | 2 | 2155 | 9 |  | 1543 | 1544 | 28 | 28 | 28 | 25 | 28 | 28 | [55 empty] | 4847 | 2578 | 2746 | 6634 | 7289 | 7338
16.07.2020 | 162.816 | 163.575 | 163.175 | 1568 | 200 | 7 | 2 | 2155 | 9 |  | 1544 | 1542 | 27 | 27 | 30 | 30 | 27 | 27 | [55 empty] | 4875 | 2609 | 2774 | 6662 | 7317 | 7369
16.07.2020 | 172.032 | 172.81 | 172.41 | 1568 | 200 | 7 | 2 | 2155 | 9 |  | 1542 | 1538 | 28 | 31 | 28 | 28 | 28 | 31 | [55 empty] | 4903 | 2637 | 2799 | 6687 | 7344 | 7394
16.07.2020 | 172.032 | 172.81 | 172.41 | 1578 | 200 | 7 | 2 | 2155 | 9 |  | 1544 | 1546 | 28 | 28 | 25 | 25 | 27 | 25 | [55 empty] | 4930 | 2664 | 2826 | 6714 | 7372 | 7421
16.07.2020 | 156.672 | 157.417 | 157.017 | 1567 | 200 | 7 | 2 | 2155 | 9 |  | 1539 | 1535 | 27 | 27 | 27 | 27 | 28 | 27 | [55 empty] | 4958 | 2692 | 2854 | 6742 | 7400 | 7449
16.07.2020 | 165.888 | 166.653 | 166.253 | 1585 | 200 | 7 | 2 | 2155 | 9 |  | 1538 | 1536 | 28 | 28 | 28 | 28 | 28 | 28 | [55 empty] | 4985 | 2720 | 2881 | 6773 | 7427 | 7476
16.07.2020 | 165.888 | 166.653 | 166.253 | 1565 | 200 | 7 | 2 | 2155 | 9 |  | 1539 | 1540 | 27 | 28 | 27 | 31 | 27 | 27 | [55 empty] | 5013 | 2747 | 2909 | 6800 | 7455 | 7504
16.07.2020 | 168.96 | 169.731 | 169.331 | 1566 | 200 | 7 | 2 | 2155 | 9 |  | 1538 | 1536 | 28 | 27 | 28 | 27 | 28 | 28 | [55 empty] | 5041 | 2775 | 2937 | 6828 | 7479 | 7529
16.07.2020 | 165.888 | 166.653 | 166.253 | 1571 | 200 | 7 | 2 | 2155 | 9 | 0.01 | 1539 | 1543 | 28 | 28 | 28 | 28 | 24 | 25 | [55 empty] | 5065 | 2802 | 2964 | 6855 | 7507 | 7556
16.07.2020 | 159.744 | 160.496 | 160.096 | 1566 | 200 | 7 | 2 | 2155 | 9 | 0.05 | 1542 | 1537 | 24 | 27 | 27 | 27 | 28 | 27 | [55 empty] | 5093 | 2830 | 2992 | 6883 | 7535 | 7584
16.07.2020 | 162.816 | 163.575 | 163.175 | 1567 | 200 | 7 | 2 | 2155 | 9 | 0.01 | 1543 | 1542 | 28 | 28 | 28 | 28 | 28 | 28 | [55 empty] | 5120 | 2858 | 3016 | 6908 | 7562 | 7611
16.07.2020 | 165.888 | 166.653 | 166.253 | 1565 | 200 | 7 | 2 | 2155 | 9 | 0.01 | 1543 | 1541 | 27 | 28 | 24 | 25 | 27 | 27 | [55 empty] | 5151 | 2885 | 3044 | 6935 | 7590 | 7639
16.07.2020 | 159.744 | 160.496 | 160.096 | 1564 | 200 | 7 | 2 | 2155 | 9 | 0.01 | 1540 | 1536 | 31 | 27 | 28 | 27 | 28 | 28 | [55 empty] | 5179 | 2916 | 3072 | 6963 | 7617 | 7670
16.07.2020 | 168.96 | 169.731 | 169.331 | 1568 | 200 | 7 | 2 | 2155 | 9 | 0.01 | 1539 | 1540 | 28 | 31 | 28 | 28 | 27 | 31 | [55 empty] | 5206 | 2943 | 3099 | 6993 | 7645 | 7697
16.07.2020 | 172.032 | 172.81 | 172.41 | 1566 | 200 | 7 | 2 | 2155 | 9 | 0.01 | 1544 | 1543 | 27 | 27 | 27 | 30 | 28 | 27 | [55 empty] | 5234 | 2971 | 3127 | 7021 | 7673 | 7725
16.07.2020 | 168.96 | 169.731 | 169.331 | 1565 | 200 | 7 | 2 | 2155 | 9 | 0.01 | 1542 | 1543 | 28 | 28 | 28 | 28 | 28 | 28 | [55 empty] | 5261 | 2999 | 3154 | 7049 | 7700 | 7753
16.07.2020 | 165.888 | 166.653 | 166.253 | 1565 | 200 | 7 | 2 | 2155 | 9 | 0.04 | 1545 | 1541 | 27 | 28 | 27 | 28 | 27 | 28 | [55 empty] | 5286 | 3029 | 3182 | 7076 | 7728 | 7780
16.07.2020 | 165.888 | 166.653 | 166.253 | 1563 | 200 | 7 | 2 | 2155 | 9 | 0.01 | 1542 | 1540 | 25 | 30 | 28 | 27 | 28 | 27 | [55 empty] | 5314 | 3057 | 3210 | 7104 | 7755 | 7811
16.07.2020 | 165.888 | 166.653 | 166.253 | 1563 | 200 | 7 | 2 | 2155 | 9 | 0.01 | 1543 | 1542 | 28 | 28 | 28 | 28 | 27 | 31 | [55 empty] | 5341 | 3085 | 3234 | 7128 | 7783 | 7835
16.07.2020 | 168.96 | 169.731 | 169.331 | 1562 | 200 | 7 | 2 | 2155 | 9 | 0.01 | 1540 | 1538 | 27 | 28 | 24 | 24 | 28 | 24 | [55 empty] | 5369 | 3112 | 3262 | 7156 | 7811 | 7866
16.07.2020 | 156.672 | 157.417 | 157.017 | 1563 | 200 | 7 | 2 | 2155 | 9 | 0.01 | 1540 | 1540 | 28 | 27 | 28 | 28 | 28 | 31 | [55 empty] | 5396 | 3140 | 3289 | 7184 | 7838 | 7894
16.07.2020 | 168.96 | 169.731 | 169.331 | 1561 | 200 | 7 | 2 | 2155 | 9 | 0.01 | 1539 | 1539 | 27 | 28 | 27 | 28 | 27 | 28 | [55 empty] | 5424 | 3170 | 3317 | 7211 | 7866 | 7921
16.07.2020 | 165.888 | 166.653 | 166.253 | 1562 | 200 | 7 | 2 | 2155 | 9 | 0.01 | 1538 | 1535 | 28 | 30 | 28 | 27 | 28 | 27 | [55 empty] | 5455 | 3198 | 3345 | 7239 | 7893 | 7949
16.07.2020 | 168.96 | 169.731 | 169.331 | 1563 | 200 | 7 | 2 | 2155 | 9 | 0.01 | 1538 | 1537 | 31 | 28 | 28 | 28 | 27 | 28 | [55 empty] | 5482 | 3226 | 3369 | 7266 | 7921 | 7977
16.07.2020 | 168.96 | 169.731 | 169.331 | 1563 | 200 | 7 | 2 | 2155 | 9 | 0.01 | 1538 | 1536 | 27 | 28 | 24 | 27 | 28 | 28 | [55 empty] | 5510 | 3256 | 3397 | 7294 | 7949 | 8007
16.07.2020 | 162.816 | 163.575 | 163.175 | 1562 | 200 | 13 | 2 | 2155 | 9 | 0.01 | 1536 | 1536 | 28 | 30 | 28 | 28 | 28 | 30 | [55 empty] | 5538 | 3284 | 3424 | 7319 | 7976 | 8035
16.07.2020 | 172.032 | 172.81 | 172.41 | 1563 | 200 | 13 | 2 | 2155 | 9 | 0.02 | 1542 | 1542 | 28 | 28 | 27 | 25 | 27 | 28 | [55 empty] | 5565 | 3309 | 3452 | 7346 | 8004 | 8062
16.07.2020 | 162.816 | 163.575 | 163.175 | 1569 | 200 | 13 | 2 | 2155 | 9 | 0.01 | 1537 | 1540 | 27 | 25 | 28 | 27 | 28 | 27 | [55 empty] | 5593 | 3339 | 3480 | 7374 | 8031 | 8090
16.07.2020 | 162.816 | 163.575 | 163.175 | 1566 | 200 | 13 | 2 | 2155 | 9 | 0.01 | 1542 | 1540 | 28 | 30 | 28 | 28 | 27 | 28 | [55 empty] | 5620 | 5620 | 3507 | 7401 | 8059 | 8118
16.07.2020 | 168.96 | 169.731 | 169.331 | 1576 | 200 | 13 | 2 | 2155 | 9 | 0.01 | 1539 | 1542 | 27 | 2281 | 27 | 27 | 28 | 28 | [55 empty] | 5648 | 3395 | 3535 | 7429 | 8087 | 8145
16.07.2020 | 162.816 | 163.575 | 163.175 | 1566 | 200 | 13 | 2 | 2155 | 9 | 0.02 | 1542 | 1542 | 28 | 2225 | 28 | 28 | 28 | 27 | [55 empty] | 5676 | 3422 | 3562 | 7457 | 8114 | 8173
16.07.2020 | 168.96 | 169.731 | 169.331 | 1566 | 200 | 13 | 2 | 2155 | 9 | 0.01 | 1539 | 1536 | 28 | 27 | 27 | 28 | 27 | 28 | [55 empty] | 5703 | 3450 | 3590 | 7484 | 8142 | 8200
17.07.2020 | 165.888 | 166.653 | 166.253 | 1569 | 200 | 13 | 2 | 2155 | 9 | 0.01 | 1539 | 1538 | 27 | 28 | 28 | 27 | 28 | 27 | [55 empty] | 5731 | 3477 | 3618 | 7512 | 8169 | 8228
17.07.2020 | 165.888 | 166.653 | 166.253 | 1572 | 200 | 13 | 2 | 2155 | 9 | 0.01 | 1538 | 1535 | 28 | 27 | 28 | 28 | 27 | 28 | [55 empty] | 5761 | 3505 | 3645 | 7539 | 8197 | 8256
17.07.2020 | 165.888 | 166.653 | 166.253 | 1573 | 200 | 13 | 2 | 2155 | 9 | 0.02 | 1539 | 1537 | 30 | 28 | 27 | 27 | 28 | 28 | [55 empty] | 5789 | 3533 | 3673 | 7567 | 8222 | 8226
17.07.2020 | 168.96 | 169.731 | 169.331 | 1566 | 200 | 13 | 2 | 2155 | 9 | 0.01 | 1538 | 1537 | 28 | 28 | 28 | 28 | 25 | 30 | [55 empty] | 5817 | 5817 | 3700 | 7595 | 8249 | 8314
17.07.2020 | 165.888 | 166.653 | 166.253 | 1569 | 200 | 13 | 2 | 2155 | 9 | 0.01 | 1540 | 1541 | 28 | 2284 | 27 | 28 | 27 | 88 | [55 empty] | 5847 | 3585 | 3728 | 7622 | 8277 | 8345
17.07.2020 | 162.816 | 163.575 | 163.175 | 1570 | 200 | 13 | 2 | 2155 | 9 | 0.01 | 1542 | 1541 | 30 | 2232 | 28 | 27 | 28 | 31 | [55 empty] | 5875 | 3612 | 3756 | 7650 | 8304 | 8372
17.07.2020 | 172.032 | 172.81 | 172.41 | 1571 | 200 | 13 | 2 | 2155 | 9 | 0.01 | 1539 | 1539 | 28 | 27 | 28 | 28 | 27 | 27 | [55 empty] | 5903 | 3640 | 3783 | 7677 | 8329 | 8400
17.07.2020 | 165.888 | 166.653 | 166.253 | 1571 | 200 | 13 | 2 | 2155 | 9 | 0.01 | 1539 | 1545 | 28 | 28 | 27 | 27 | 25 | 28 | [55 empty] | 5933 | 3668 | 3811 | 7705 | 8357 | 8431
17.07.2020 | 162.816 | 163.575 | 163.175 | 1569 | 200 | 13 | 2 | 2155 | 9 | 0.01 | 1544 | 1543 | 30 | 28 | 28 | 28 | 28 | 31 | [55 empty] | 5961 | 3695 | 3838 | 7733 | 8384 | 8458
17.07.2020 | 172.032 | 172.81 | 172.41 | 567 | 200 | 13 | 2 | 2155 | 9 | 0.01 | 1539 | 1539 | 28 | 27 | 27 | 28 | 27 | 27 | [55 empty] | 5988 | 3720 | 3863 | 7760 | 8409 | 8486
17.07.2020 | 165.888 | 166.653 | 166.253 | 1569 | 200 | 13 | 2 | 2155 | 9 | 0.01 | 1538 | 1538 | 27 | 25 | 25 | 27 | 25 | 28 | [55 empty] | 6016 | 3747 | 3891 | 7788 | 8436 | 8513
17.07.2020 | 156.672 | 157.417 | 157.017 | 1570 | 200 | 13 | 2 | 2155 | 9 | 0.01 | 1543 | 1540 | 28 | 27 | 28 | 28 | 27 | 27 | [55 empty] | 6047 | 3775 | 3918 | 7815 | 8464 | 8544
17.07.2020 | 165.888 | 166.653 | 166.253 | 1573 | 200 | 13 | 2 | 2155 | 9 | 0.01 | 1547 | 1545 | 31 | 28 | 27 | 27 | 28 | 31 | [55 empty] | 6074 | 3803 | 3946 | 7843 | 8489 | 8572
17.07.2020 | 172.032 | 172.81 | 172.41 | 1569 | 200 | 13 | 2 | 2155 | 9 | 0.01 | 1544 | 1541 | 27 | 28 | 28 | 28 | 25 | 28 | [55 empty] | 6102 | 3827 | 3973 | 7871 | 8516 | 8599
17.07.2020 | 165.888 | 166.653 | 166.253 | 1574 | 200 | 13 | 2 | 2155 | 9 | 0.02 | 1548 | 1550 | 28 | 24 | 27 | 28 | 27 | 27 | [55 empty] | 6133 | 3855 | 4001 | 7898 | 8544 | 8630
17.07.2020 | 162.816 | 163.575 | 163.175 | 1570 | 200 | 13 | 2 | 2155 | 9 | 0.02 | 1546 | 1545 | 31 | 28 | 28 | 27 | 28 | 31 | [55 empty] | 6160 | 3882 | 4029 | 7926 | 8568 | 8658
17.07.2020 | 172.032 | 172.81 | 172.41 | 1569 | 200 | 13 | 2 | 2155 | 9 | 0.01 | 1547 | 1546 | 27 | 27 | 28 | 28 | 24 | 28 | [55 empty] | 6188 | 3910 | 4056 | 7953 | 8596 | 8685
17.07.2020 | 162.816 | 163.575 | 163.175 | 1570 | 200 | 13 | 2 | 2155 | 9 | 0.01 | 1546 | 1545 | 28 | 28 | 27 | 27 | 28 | 27 | [55 empty] | 6215 | 3938 | 4084 | 7981 | 8624 | 8713
17.07.2020 | 165.888 | 166.653 | 166.253 | 1569 | 200 | 13 | 2 | 2155 | 9 | 0.01 | 1544 | 1544 | 27 | 28 | 28 | 28 | 28 | 28 | [55 empty] | 6246 | 3965 | 4111 | 8009 | 8648 | 8743
17.07.2020 | 165.017 | 165.78 | 165.38 | 1571 | 200 | 13 | 2 | 2155 | 9 | 0.01 | 1544 | 1544 | 31 | 27 | 27 | 28 | 24 | 30 | [55 empty] | 6274 | 3990 | 4139 | 8036 | 8676 | 8771
17.07.2020 | 168.96 | 169.731 | 169.331 | 1567 | 200 | 13 | 2 | 2155 | 9 | 0.01 | 1544 | 1543 | 28 | 25 | 28 | 27 | 28 | 28 | [55 empty] | 7908 | 7889 | 9083 | 8064 | 8704 | 8796
17.07.2020 | 162.714 | 170.472 | 170.072 | 1569 | 200 | 13 | 2 | 2155 | 9 | 0.01 | 1543 | 1545 | 1634 | 3899 | 4944 | 28 | 28 | 25 | [55 empty] | 7935 | 7916 | 9110 | 8091 | 8728 | 8823
17.07.2020 | 159.744 | 161.396 | 160.996 | 1580 | 200 | 13 | 2 | 2155 | 9 | 0.07 | 1548 | 1550 | 27 | 27 | 27 | 27 | 24 | 27 | [55 empty] | 7963 | 7944 | 9138 | 8119 | 8756 | 8851
17.07.2020 | 162.816 | 163.575 | 163.175 | 1569 | 200 | 13 | 2 | 2155 | 9 | 0.02 | 1542 | 1539 | 28 | 28 | 28 | 28 | 28 | 28 | [55 empty] | 7990 | 7968 | 9169 | 8150 | 8783 | 8878
17.07.2020 | 165.888 | 166.653 | 166.253 | 1568 | 200 | 13 | 2 | 2155 | 9 | 0.05 | 1543 | 1539 | 27 | 24 | 31 | 31 | 27 | 27 | [55 empty] | 8018 | 7996 | 9196 | 8177 | 8811 | 8906
17.07.2020 | 168.96 | 169.731 | 169.331 | 1569 | 200 | 7 | 2 | 2155 | 9 | 0.01 | 1540 | 1537 | 28 | 28 | 27 | 27 | 28 | 28 | [55 empty] | 8046 | 8024 | 9224 | 8202 | 8836 | 8934
17.07.2020 | 165.888 | 166.653 | 166.253 | 1570 | 200 | 7 | 2 | 2155 | 9 | 0.05 | 1544 | 1543 | 28 | 28 | 28 | 25 | 25 | 28 | [55 empty] | 8073 | 8051 | 9254 | 8232 | 8863 | 8961
17.07.2020 | 159.744 | 160.496 | 160.096 | 1567 | 200 | 7 | 2 | 2155 | 9 | 0.01 | 1545 | 1544 | 27 | 27 | 30 | 30 | 27 | 27 | [55 empty] | 8101 | 8079 | 9282 | 8257 | 8891 | 8989
17.07.2020 | 172.032 | 172.81 | 172.41 | 1573 | 200 | 7 | 2 | 2155 | 9 | 0.01 | 1541 | 1541 | 28 | 28 | 28 | 25 | 28 | 28 | [55 empty] | 8128 | 8106 | 9307 | 8282 | 8915 | 9016
17.07.2020 | 162.816 | 163.575 | 163.175 | 1563 | 200 | 7 | 2 | 2155 | 9 | 0.01 | 1541 | 1538 | 27 | 27 | 25 | 25 | 24 | 27 | [55 empty] | 8156 | 8137 | 9334 | 8309 | 8943 | 9044
17.07.2020 | 156.672 | 157.417 | 157.017 | 1563 | 200 | 7 | 2 | 2155 | 9 | 0.01 | 1541 | 1541 | 28 | 31 | 27 | 27 | 28 | 28 | [55 empty] | 8184 | 8165 | 9362 | 8337 | 8974 | 9072
17.07.2020 | 168.96 | 169.731 | 169.331 | 1564 | 200 | 7 | 2 | 2155 | 9 | 0.01 | 1541 | 1544 | 28 | 28 | 28 | 28 | 31 | 28 | [55 empty] | 8211 | 8192 | 9389 | 8364 | 9001 | 9099
18.07.2020 | 168.96 | 169.731 | 169.331 | 1564 | 200 | 7 | 2 | 2155 | 9 | 0.01 | 1543 | 1541 | 27 | 27 | 27 | 27 | 27 | 27 | [55 empty] | 8239 | 8220 | 9414 | 8389 | 9029 | 9124
18.07.2020 | 165.888 | 166.653 | 166.253 | 1564 | 200 | 7 | 2 | 2155 | 9 | 0.01 | 1540 | 1539 | 28 | 28 | 25 | 25 | 28 | 25 | [55 empty] | 8266 | 8248 | 9442 | 8417 | 9054 | 9151
18.07.2020 | 153.6 | 154.338 | 153.938 | 1568 | 200 | 7 | 2 | 2155 | 9 | 0.04 | 1536 | 1540 | 27 | 28 | 28 | 28 | 25 | 27 | [55 empty] | 8294 | 8278 | 9469 | 8441 | 9081 | 9182
18.07.2020 | 165.888 | 166.653 | 166.253 | 1570 | 200 | 7 | 2 | 2155 | 9 | 0.01 | 1546 | 1547 | 28 | 30 | 27 | 24 | 27 | 31 | [55 empty] | 8322 | 8309 | 9497 | 8466 | 9109 | 9210
18.07.2020 | 168.96 | 169.731 | 169.331 | 1564 | 200 | 7 | 2 | 2155 | 9 | 0.01 | 1543 | 1545 | 28 | 31 | 28 | 25 | 28 | 28 | [55 empty] | 8349 | 8337 | 9521 | 8493 | 9136 | 9237
18.07.2020 | 165.888 | 166.653 | 166.253 | 1563 | 200 | 7 | 2 | 2155 | 9 | 0.01 | 1544 | 1546 | 27 | 28 | 24 | 27 | 27 | 27 | [55 empty] | 8377 | 8364 | 9549 | 8524 | 9164 | 9268
18.07.2020 | 162.816 | 163.575 | 163.175 | 1562 | 200 | 7 | 2 | 2155 | 9 | 0.01 | 1541 | 1541 | 28 | 27 | 28 | 31 | 28 | 31 | [55 empty] | 8411 | 8395 | 9580 | 8525 | 9195 | 9298
18.07.2020 | 171.469 | 179.406 | 179.006 | 1563 | 200 | 7 | 2 | 2155 | 9 | 0.01 | 1535 | 1538 | 34 | 31 | 31 | 1 | 31 | 30 | [55 empty] | 8441 | 8426 | 9607 | 8543 | 9225 | 9329
18.07.2020 | 159.411 | 161.472 | 161.072 | 1581 | 200 | 7 | 2 | 2155 | 9 | 0.05 | 1543 | 1544 | 30 | 31 | 27 | 18 | 30 | 31 | [55 empty] | 8469 | 8453 | 9638 | 8571 | 9253 | 9357
18.07.2020 | 168.96 | 169.881 | 169.481 | 1574 | 200 | 7 | 2 | 2155 | 9 |  | 1538 | 1542 | 28 | 27 | 31 | 28 | 28 | 28 | [55 empty] | 8497 | 8481 | 9666 | 8602 | 9281 | 9384
18.07.2020 | 168.96 | 169.731 | 169.331 | 1575 | 200 | 7 | 2 | 2155 | 9 |  | 1539 | 1548 | 28 | 28 | 28 | 31 | 28 | 27 | [55 empty] | 8524 | 8508 | 9693 | 8629 | 9305 | 9412
18.07.2020 | 168.96 | 169.731 | 169.331 | 1570 | 200 | 7 | 2 | 2155 | 9 |  | 1542 | 1539 | 27 | 27 | 27 | 27 | 24 | 28 | [55 empty] | 8552 | 8536 | 9721 | 8654 | 9333 | 9440
18.07.2020 | 162.816 | 163.575 | 163.175 | 1570 | 200 | 7 | 2 | 2155 | 9 |  | 1540 | 1542 | 28 | 28 | 28 | 25 | 28 | 28 | [55 empty] | 8579 | 8564 | 9748 | 8681 | 9360 | 9470
18.07.2020 | 162.816 | 163.575 | 163.175 | 1568 | 200 | 7 | 2 | 2155 | 9 |  | 1543 | 1541 | 27 | 28 | 27 | 27 | 27 | 30 | [55 empty] | 8607 | 8591 | 9776 | 8709 | 9385 | 9498
18.07.2020 | 168.96 | 169.731 | 169.331 | 1566 | 200 | 7 | 2 | 2155 | 9 |  | 1540 | 1538 | 28 | 27 | 28 | 28 | 25 | 28 | [55 empty] | 8635 | 8619 | 9804 | 8737 | 9413 | 9525
18.07.2020 | 162.816 | 163.575 | 163.175 | 1566 | 200 | 7 | 2 | 2155 | 9 |  | 1543 | 1545 | 28 | 28 | 28 | 28 | 28 | 27 | [55 empty] | 8665 | 8646 | 9831 | 8764 | 9440 | 9553
18.07.2020 | 165.888 | 166.653 | 166.253 | 1563 | 200 | 7 | 2 | 2155 | 9 |  | 1538 | 1534 | 30 | 27 | 27 | 27 | 27 | 28 | [55 empty] | 8693 | 8674 | 9862 | 8792 | 9465 | 9581
18.07.2020 | 168.96 | 169.731 | 169.331 | 1568 | 200 | 7 | 2 | 2155 | 9 |  | 1536 | 1542 | 28 | 28 | 31 | 28 | 25 | 28 | [55 empty] | 8720 | 8702 | 9890 | 8819 | 9492 | 9608
18.07.2020 | 165.888 | 166.653 | 166.253 | 1563 | 200 | 7 | 2 | 2155 | 9 |  | 1541 | 1540 | 27 | 28 | 28 | 27 | 27 | 27 | [55 empty] | 8748 | 8726 | 9917 | 8847 | 9520 | 9633
18.07.2020 | 165.888 | 166.653 | 166.253 | 1553 | 200 | 7 | 2 | 2155 | 9 |  | 1539 | 1538 | 28 | 24 | 27 | 28 | 28 | 25 | [55 empty] | 8776 | 8757 | 9945 | 8875 | 9545 | 9660
18.07.2020 | 159.744 | 160.496 | 160.096 | 1561 | 200 | 7 | 2 | 2155 | 9 |  | 1534 | 1538 | 28 | 31 | 28 | 28 | 25 | 27 | [55 empty] | 8803 | 8781 | 9972 | 8902 | 9572 | 9688
18.07.2020 | 165.888 | 166.653 | 166.253 | 1560 | 200 | 7 | 2 | 2155 | 9 |  | 1538 | 1540 | 27 | 24 | 27 | 27 | 27 | 28 | [55 empty] | 8831 | 8812 | 10000 | 8930 | 9600 | 9716
18.07.2020 | 162.816 | 163.575 | 163.175 | 1560 | 200 | 7 | 2 | 2155 | 9 |  | 1536 | 1532 | 28 | 31 | 28 | 28 | 28 | 28 | [55 empty] | 8858 | 8837 | 10028 | 8957 | 9624 | 9743
18.07.2020 | 168.96 | 169.731 | 169.331 | 1561 | 200 | 7 | 2 | 2155 | 9 |  | 1538 | 1531 | 27 | 25 | 28 | 27 | 24 | 27 | [55 empty] | 8883 | 8864 | 10055 | 8985 | 9652 | 9771
18.07.2020 | 159.744 | 160.496 | 160.096 | 1560 | 200 | 7 | 2 | 2155 | 9 |  | 1536 | 1537 | 25 | 27 | 27 | 28 | 28 | 28 | [55 empty] | 8911 | 8892 | 10083 | 9013 | 9677 | 9795
18.07.2020 | 162.816 | 163.575 | 163.175 | 1568 | 200 | 7 | 2 | 2155 | 9 |  | 1537 | 1538 | 28 | 28 | 28 | 28 | 25 | 24 | [55 empty] | 8938 | 8917 | 10110 | 9037 | 9704 | 9823
18.07.2020 | 159.744 | 160.496 | 160.096 | 1560 | 200 | 7 | 2 | 2155 | 9 |  | 1536 | 1538 | 27 | 25 | 27 | 24 | 27 | 28 | [55 empty] | 8966 | 8944 | 10138 | 9065 | 9729 | 9851
18.07.2020 | 159.744 | 160.496 | 160.096 | 1560 | 200 | 13 | 2 | 2155 | 9 | 0.01 | 1535 | 1534 | 28 | 27 | 28 | 28 | 25 | 28 | [55 empty] | 8993 | 8972 | 10163 | 9089 | 9756 | 9878
18.07.2020 | 165.888 | 166.653 | 166.253 | 1563 | 200 | 13 | 2 | 2155 | 9 | 0.06 | 1532 | 1533 | 27 | 28 | 25 | 24 | 27 | 27 | [55 empty] | 9021 | 8999 | 10193 | 9117 | 9784 | 9906
18.07.2020 | 159.744 | 160.496 | 160.096 | 1564 | 200 | 13 | 2 | 2155 | 9 | 0.01 | 1542 | 1540 | 28 | 27 | 30 | 28 | 28 | 28 | [55 empty] | 9049 | 9024 | 10218 | 9145 | 9809 | 9933
18.07.2020 | 168.96 | 169.731 | 169.331 | 1560 | 200 | 13 | 2 | 2155 | 9 | 0.02 | 1534 | 1531 | 28 | 25 | 25 | 28 | 25 | 27 | [55 empty] | 9076 | 9052 | 10245 | 9172 | 9836 | 9958
18.07.2020 | 156.672 | 157.417 | 157.017 | 1562 | 200 | 13 | 2 | 2155 | 9 | 0.01 | 1536 | 1537 | 27 | 28 | 27 | 27 | 27 | 25 | [55 empty] | 9101 | 9079 | 10273 | 9200 | 9864 | 9986
18.07.2020 | 162.816 | 163.575 | 163.175 | 1565 | 200 | 13 | 2 | 2155 | 9 | 0.01 | 1540 | 1541 | 25 | 27 | 28 | 28 | 28 | 28 | [55 empty] | 9128 | 9107 | 10301 | 9227 | 9888 | 10013
18.07.2020 | 162.816 | 163.575 | 163.175 | 1566 | 200 | 13 | 2 | 2155 | 9 | 0.02 | 1544 | 1542 | 27 | 28 | 28 | 27 | 24 | 27 | [55 empty] | 9156 | 9134 | 10328 | 9255 | 9913 | 10041
19.07.2020 | 162.816 | 163.575 | 163.175 | 1567 | 200 | 13 | 2 | 2155 | 9 | 0.01 | 1541 | 1543 | 28 | 27 | 27 | 28 | 25 | 28 | [55 empty] | 9184 | 9162 | 10359 | 9283 | 9941 | 10072
19.07.2020 | 162.816 | 163.575 | 163.175 | 1570 | 200 | 13 | 2 | 2155 | 9 | 0.01 | 1552 | 1551 | 28 | 28 | 31 | 28 | 28 | 31 | [55 empty] | 9211 | 9190 | 10387 | 9310 | 9968 | 10099
19.07.2020 | 172.032 | 172.81 | 172.41 | 1569 | 200 | 13 | 2 | 2155 | 9 | 0.01 | 1541 | 1541 | 27 | 28 | 28 | 27 | 27 | 27 | [55 empty] | 9239 | 9214 | 10414 | 9338 | 9996 | 10127
19.07.2020 | 165.888 | 166.653 | 166.253 | 1569 | 200 | 13 | 2 | 2155 | 9 | 0.01 | 1542 | 1542 | 28 | 24 | 27 | 28 | 28 | 28 | [55 empty] | 9266 | 9242 | 10442 | 9365 | 10023 | 10157
19.07.2020 | 162.816 | 163.575 | 163.175 | 1568 | 200 | 13 | 2 | 2155 | 9 | 0.02 | 1543 | 1541 | 27 | 28 | 28 | 27 | 27 | 30 | [55 empty] | 9294 | 9269 | 10469 | 9393 | 10051 | 10182
19.07.2020 | 168.96 | 169.731 | 169.331 | 1570 | 200 | 13 | 2 | 2155 | 9 | 0.02 | 1542 | 1540 | 28 | 27 | 27 | 28 | 28 | 25 | [55 empty] | 9322 | 9300 | 10497 | 9421 | 10079 | 10213
19.07.2020 | 162.816 | 163.575 | 163.175 | 1570 | 200 | 13 | 2 | 2155 | 9 | 0.01 | 1542 | 1542 | 28 | 31 | 28 | 28 | 28 | 31 | [55 empty] | 9349 | 9328 | 10525 | 9448 | 10106 | 10240
19.07.2020 | 172.032 | 172.81 | 172.41 | 1570 | 200 | 13 | 2 | 2155 | 9 | 0.01 | 1544 | 1546 | 27 | 28 | 28 | 27 | 27 | 27 | [55 empty] | 9377 | 9355 | 10549 | 9476 | 10134 | 10268
19.07.2020 | 165.888 | 166.653 | 166.253 | 1567 | 200 | 13 | 2 | 2155 | 9 | 0.01 | 1543 | 1537 | 28 | 27 | 24 | 28 | 28 | 28 | [55 empty] | 9404 | 9383 | 10577 | 9503 | 10161 | 10296
19.07.2020 | 162.816 | 163.575 | 163.175 | 1566 | 200 | 13 | 2 | 2155 | 9 | 0.01 | 1538 | 1543 | 27 | 28 | 28 | 27 | 27 | 28 | [55 empty] | 9432 | 9407 | 10607 | 9531 | 10186 | 10323
19.07.2020 | 165.888 | 166.653 | 166.253 | 1569 | 200 | 13 | 2 | 2155 | 9 | 0.01 | 1545 | 1545 | 28 | 24 | 30 | 28 | 25 | 27 | [55 empty] | 9460 | 9435 | 10635 | 9559 | 10214 | 10351
19.07.2020 | 162.816 | 163.575 | 163.175 | 1578 | 200 | 13 | 2 | 2155 | 9 | 0.01 | 1537 | 1539 | 28 | 28 | 28 | 28 | 28 | 28 | [55 empty] | 9484 | 9463 | 10663 | 9586 | 10241 | 10375
19.07.2020 | 165.888 | 166.653 | 166.253 | 1572 | 200 | 13 | 2 | 2155 | 9 | 0.01 | 1545 | 1541 | 24 | 28 | 28 | 27 | 27 | 24 | [55 empty] | 9515 | 9490 | 10690 | 9614 | 10269 | 10406
19.07.2020 | 159.744 | 160.496 | 160.096 | 1570 | 200 | 13 | 2 | 2155 | 9 | 0.01 | 1546 | 1542 | 31 | 27 | 27 | 28 | 28 | 31 | [55 empty] | 9540 | 9518 | 10718 | 9641 | 10296 | 10434
19.07.2020 | 172.032 | 172.81 | 172.41 | 1577 | 200 | 13 | 2 | 2155 | 9 | 0.01 | 1539 | 1541 | 25 | 28 | 28 | 27 | 27 | 28 | [55 empty] | 9567 | 9545 | 10745 | 9672 | 10321 | 10461
19.07.2020 | 162.816 | 163.575 | 163.175 | 1566 | 200 | 13 | 2 | 2155 | 9 | 0.01 | 1542 | 1541 | 27 | 27 | 27 | 31 | 25 | 27 | [55 empty] | 9595 | 9573 | 10773 | 9700 | 10349 | 10489
19.07.2020 | 165.888 | 166.653 | 166.253 | 1573 | 200 | 13 | 2 | 2155 | 9 | 0.01 | 1542 | 1542 | 28 | 28 | 28 | 28 | 28 | 28 | [55 empty] | 9622 | 9598 | 10801 | 9724 | 10376 | 10516
19.07.2020 | 165.888 | 166.653 | 166.253 | 1566 | 200 | 13 | 2 | 2155 | 9 | 0.01 | 1544 | 1542 | 27 | 25 | 28 | 24 | 27 | 27 | [55 empty] | 9650 | 9625 | 10828 | 9752 | 10401 | 10544
19.07.2020 | 159.744 | 160.496 | 160.096 | 1566 | 200 | 13 | 2 | 2155 | 9 | 0.02 | 1539 | 1539 | 28 | 27 | 27 | 28 | 25 | 28 | [55 empty] | 9678 | 9653 | 10859 | 9779 | 10428 | 10572
19.07.2020 | 162.816 | 163.575 | 163.175 | 1567 | 200 | 13 | 2 | 2155 | 9 | 0.02 | 1541 | 1525 | 28 | 28 | 31 | 27 | 27 | 28 | [55 empty] | 9705 | 9680 | 10884 | 9804 | 10456 | 10599
19.07.2020 | 168.96 | 169.731 | 169.331 | 1567 | 200 | 13 | 2 | 2155 | 9 | 0.01 | 1538 | 1538 | 27 | 27 | 25 | 25 | 28 | 27 | [55 empty] | 9733 | 9705 | 10911 | 9832 | 10481 | 10627
19.07.2020 | 159.744 | 160.496 | 160.096 | 1569 | 200 | 13 | 2 | 2155 | 9 | 0.01 | 1543 | 1542 | 28 | 25 | 27 | 28 | 25 | 28 | [55 empty] | 9757 | 9733 | 10942 | 9859 | 10508 | 10654
19.07.2020 | 159.744 | 160.496 | 160.096 | 1566 | 200 | 13 | 2 | 2155 | 9 | 0.01 | 1540 | 1539 | 24 | 28 | 31 | 27 | 27 | 27 | [55 empty] | 9782 | 9758 | 10967 | 5868 | 5784 | 6398
19.07.2020 | 165.324 | 173.388 | 172.988 | 1566 | 200 | 13 | 2 | 2155 | 9 | 0.01 | 1541 | 1543 | 25 | 25 | 25 | 3991 | 4724 | 4256 | [55 empty] | 9809 | 9788 | 10994 | 5895 | 5814 | 6428
19.07.2020 | 147.456 | 149.08 | 148.68 | 1579 | 200 | 13 | 2 | 2155 | 9 | 0.07 | 1545 | 1544 | 27 | 30 | 27 | 27 | 30 | 30 | [55 empty] | 9837 | 9816 | 11022 | 5926 | 5842 | 6456
19.07.2020 | 175.104 | 175.889 | 175.489 | 1568 | 200 | 7 | 2 | 2155 | 9 | 0.01 | 1546 | 1540 | 28 | 28 | 28 | 31 | 28 | 28 | [55 empty] | 9864 | 9844 | 11053 | 5954 | 5870 | 6487
19.07.2020 | 172.032 | 172.81 | 172.41 | 1567 | 200 | 7 | 2 | 2155 | 9 | 0.01 | 1540 | 1534 | 27 | 28 | 31 | 28 | 28 | 31 | [55 empty] | 9892 | 9874 | 11080 | 5981 | 5897 | 6514
19.07.2020 | 172.032 | 172.81 | 172.41 | 1566 | 200 | 7 | 2 | 2155 | 9 | 0.01 | 1539 | 1538 | 28 | 30 | 27 | 27 | 27 | 27 | [55 empty] | 9920 | 9902 | 11108 | 6009 | 5925 | 6542
19.07.2020 | 168.96 | 169.731 | 169.331 | 1561 | 200 | 7 | 2 | 2155 | 9 | 0.02 | 1536 | 1531 | 28 | 28 | 28 | 28 | 28 | 28 | [55 empty] | 9950 | 9929 | 11135 | 6036 | 5952 | 6573
19.07.2020 | 165.888 | 166.653 | 166.253 | 1571 | 200 | 7 | 2 | 2155 | 9 | 0.01 | 1545 | 1537 | 30 | 27 | 27 | 27 | 27 | 31 | [55 empty] | 9975 | 9957 | 11163 | 6064 | 5980 | 6600
19.07.2020 | 172.032 | 172.81 | 172.41 | 1563 | 200 | 7 | 2 | 2155 | 9 | 0.01 | 1533 | 1535 | 25 | 28 | 28 | 28 | 28 | 27 | [55 empty] | 10006 | 9988 | 11191 | 6095 | 6011 | 6628
19.07.2020 | 162.816 | 163.575 | 163.175 | 1562 | 200 | 7 | 2 | 2155 | 9 | 0.01 | 1543 | 1544 | 31 | 31 | 28 | 31 | 31 | 28 | [55 empty] | 10033 | 10015 | 11218 | 6122 | 6038 | 6655
20.07.2020 | 178.176 | 178.968 | 178.568 | 1572 | 200 | 7 | 2 | 2155 | 9 | 0.01 | 1538 | 1541 | 27 | 27 | 27 | 27 | 27 | 27 | [55 empty] | 10061 | 10043 | 11246 | 6150 | 6066 | 6686
20.07.2020 | 165.888 | 166.653 | 166.253 | 1562 | 200 | 7 | 2 | 2155 | 9 | 0.01 | 1533 | 1534 | 28 | 28 | 28 | 28 | 28 | 31 | [55 empty] | 10088 | 10071 | 11270 | 6177 | 6093 | 6714
20.07.2020 | 168.96 | 169.731 | 169.331 | 1562 | 200 | 7 | 2 | 2155 | 9 | 0.01 | 1535 | 1536 | 27 | 28 | 24 | 27 | 27 | 28 | [55 empty] | 10116 | 10098 | 11298 | 6205 | 6121 | 6741
20.07.2020 | 162.816 | 163.575 | 163.175 | 1563 | 200 | 7 | 2 | 2155 | 9 | 0.01 | 1538 | 1534 | 28 | 27 | 28 | 28 | 28 | 27 | [55 empty] | 10144 | 10129 | 11326 | 6230 | 6149 | 6769
20.07.2020 | 165.888 | 166.653 | 166.253 | 1560 | 200 | 7 | 2 | 2155 | 9 | 0.01 | 1536 | 1537 | 28 | 31 | 28 | 25 | 28 | 28 | [55 empty] | 10171 | 10156 | 11353 | 6257 | 6176 | 6796
20.07.2020 | 165.888 | 166.653 | 166.253 | 1566 | 200 | 7 | 2 | 2155 | 9 | 0.01 | 1540 | 1542 | 27 | 27 | 27 | 27 | 27 | 27 | [55 empty] | 10199 | 10184 | 11381 | 6285 | 6204 | 6821
20.07.2020 | 165.888 | 166.653 | 166.253 | 1559 | 200 | 7 | 2 | 2155 | 9 | 0.01 | 1537 | 1535 | 28 | 28 | 28 | 28 | 28 | 25 | [55 empty] | 10226 | 10212 | 11408 | 6312 | 6231 | 6852
20.07.2020 | 162.816 | 163.575 | 163.175 | 1561 | 200 | 7 | 2 | 2155 | 9 | 0.01 | 1538 | 1536 | 27 | 28 | 27 | 27 | 27 | 31 | [55 empty] | 10254 | 10239 | 11433 | 6340 | 6259 | 6879
20.07.2020 | 168.96 | 169.731 | 169.331 | 1559 | 200 | 7 | 2 | 2155 | 9 | 0.01 | 1533 | 1529 | 28 | 27 | 25 | 28 | 28 | 27 | [55 empty] | 10282 | 10267 | 11461 | 6368 | 6287 | 6910
20.07.2020 | 159.744 | 160.496 | 160.096 | 1562 | 200 | 7 | 2 | 2155 | 9 | 0.01 | 1534 | 1535 | 28 | 28 | 28 | 28 | 28 | 31 | [55 empty] | 10309 | 10294 | 11488 | 6395 | 6314 | 6938
20.07.2020 | 168.96 | 169.731 | 169.331 | 1563 | 200 | 7 | 2 | 2155 | 9 | 0.01 | 1534 | 1532 | 27 | 27 | 27 | 27 | 27 | 28 | [55 empty] | 10337 | 10322 | 11513 | 6423 | 6342 | 6965
20.07.2020 | 165.888 | 166.653 | 166.253 | 1561 | 200 | 7 | 2 | 2155 | 9 | 0.01 | 1530 | 1533 | 28 | 28 | 25 | 28 | 28 | 27 | [55 empty] | 10364 | 10347 | 11537 | 6447 | 6369 | 6993
20.07.2020 | 162.816 | 163.575 | 163.175 | 1561 | 200 | 7 | 2 | 2155 | 9 | 0.01 | 1534 | 1532 | 27 | 25 | 24 | 24 | 27 | 28 | [55 empty] | 6302 | 4015 | 1464 | 6472 | 6394 | 7021
20.07.2020 | 159.655 | 168.366 | 167.966 | 1562 | 200 | 7 | 2 | 2155 | 9 | 0.01 | 1536 | 1531 | 4062 | 6332 | 10073 | 25 | 25 | 28 | [55 empty] | 6332 | 4042 | 1491 | 6502 | 6424 | 7051
21.07.2020 | 153.485 | 155.123 | 154.723 | 1590 | 200 | 13 | 2 | 2155 | 9 | 0.01 | 1547 | 1549 | 30 | 27 | 27 | 30 | 30 | 30 | [55 empty] | 6360 | 4073 | 1519 | 6527 | 6449 | 7076
21.07.2020 | 168.845 | 169.616 | 169.216 | 1580 | 200 | 13 | 2 | 2155 | 9 | 0.01 | 1546 | 1542 | 28 | 31 | 28 | 25 | 25 | 25 | [55 empty] | 6388 | 4104 | 1546 | 6554 | 6476 | 7103
21.07.2020 | 168.96 | 169.731 | 169.331 | 1580 | 200 | 13 | 2 | 2155 | 9 | 0.03 | 1544 | 1543 | 28 | 31 | 27 | 27 | 27 | 27 | [55 empty] | 6415 | 4134 | 1574 | 6582 | 6504 | 7131
21.07.2020 | 168.704 | 169.475 | 169.075 | 1582 | 200 | 13 | 2 | 2155 | 9 | 0.06 | 1550 | 1549 | 27 | 30 | 28 | 28 | 28 | 28 | [55 empty] | 6443 | 4165 | 1602 | 6610 | 6532 | 7159
21.07.2020 | 168.96 | 169.731 | 169.331 | 1574 | 200 | 13 | 2 | 2155 | 9 | 0.03 | 1549 | 1549 | 28 | 31 | 28 | 28 | 28 | 28 | [55 empty] | 6470 | 4196 | 1632 | 6637 | 6559 | 7186
21.07.2020 | 168.96 | 169.731 | 169.331 | 1566 | 200 | 7 | 2 | 2155 | 9 | 0.06 | 1540 | 1540 | 27 | 31 | 30 | 27 | 27 | 27 | [55 empty] | 6498 | 4223 | 1660 | 6665 | 6590 | 7217
21.07.2020 | 172.032 | 172.81 | 172.41 | 1576 | 200 | 7 | 2 | 2155 | 9 | 0.01 | 1545 | 1546 | 28 | 27 | 28 | 28 | 31 | 31 | [55 empty] | 6526 | 4251 | 1688 | 6692 | 6618 | 7245
21.07.2020 | 172.032 | 172.81 | 172.41 | 1567 | 200 | 7 | 2 | 2155 | 9 | 0.01 | 1543 | 1542 | 28 | 28 | 28 | 27 | 28 | 28 | [55 empty] | 6553 | 4279 | 1715 | 6720 | 6645 | 7272
21.07.2020 | 165.888 | 166.653 | 166.253 | 1562 | 200 | 7 | 2 | 2155 | 9 | 0.01 | 1536 | 1535 | 27 | 28 | 27 | 28 | 27 | 27 | [55 empty] | 6581 | 4306 | 1740 | 6748 | 6673 | 7297
21.07.2020 | 165.888 | 166.653 | 166.253 | 1563 | 200 | 7 | 2 | 2155 | 9 | 0.01 | 1532 | 1537 | 28 | 27 | 25 | 28 | 28 | 25 | [55 empty] | 6608 | 4337 | 1767 | 6775 | 6700 | 7327
21.07.2020 | 159.744 | 160.496 | 160.096 | 1564 | 200 | 7 | 2 | 2155 | 9 | 0.01 | 1538 | 1536 | 27 | 31 | 27 | 27 | 27 | 30 | [55 empty] | 6636 | 4364 | 1795 | 6800 | 6728 | 7355
21.07.2020 | 172.032 | 172.81 | 172.41 | 1567 | 200 | 7 | 2 | 2155 | 9 | 0.01 | 1538 | 1539 | 28 | 27 | 28 | 25 | 28 | 28 | [55 empty] | 6667 | 4395 | 1826 | 6831 | 6737 | 7386
21.07.2020 | 162.816 | 163.575 | 163.175 | 1563 | 200 | 7 | 2 | 2155 | 9 | 0.01 | 1538 | 1538 | 31 | 31 | 31 | 31 | 9 | 31 | [55 empty] | 6700 | 4429 | 1859 | 6864 | 0 | 7420
22.07.2020 | 161.664 | 162.88 | 162.48 | 1563 | 200 | 7 | 2 | 2155 | 9 | 0.01 | 1535 | 1535 | 33 | 34 | 33 | 33 | 6737 | 34 | [55 empty] | 6728 | 4454 | 1887 | 6889 | 6762 | 7447
22.07.2020 | 168.96 | 169.731 | 169.331 | 1568 | 200 | 7 | 2 | 2155 | 9 | 0.01 | 1540 | 1536 | 28 | 25 | 28 | 25 | 6762 | 27 | [55 empty] | 6756 | 4481 | 1915 | 6916 | 6789 | 7475
22.07.2020 | 165.888 | 166.803 | 166.403 | 1568 | 200 | 7 | 2 | 2155 | 9 | 0.01 | 1540 | 1538 | 28 | 27 | 28 | 27 | 27 | 28 | [55 empty] | 6783 | 4509 | 1942 | 6944 | 6817 | 7499
22.07.2020 | 159.744 | 160.496 | 160.096 | 1565 | 200 | 7 | 2 | 2155 | 9 | 0.01 | 1540 | 1537 | 27 | 28 | 27 | 28 | 28 | 24 | [55 empty] | 6811 | 4533 | 1970 | 6972 | 6842 | 7527
22.07.2020 | 162.816 | 163.575 | 163.175 | 1564 | 200 | 7 | 2 | 2155 | 9 | 0.01 | 1541 | 1540 | 28 | 24 | 28 | 28 | 25 | 28 | [55 empty] | 6835 | 4564 | 1997 | 6999 | 6869 | 7552
22.07.2020 | 165.888 | 166.653 | 166.253 | 1564 | 200 | 7 | 2 | 2155 | 9 | 0.01 | 1539 | 1539 | 24 | 31 | 27 | 27 | 27 | 25 | [55 empty] | 6863 | 4592 | 2025 | 7027 | 6894 | 7579
22.07.2020 | 162.816 | 163.575 | 163.175 | 1563 | 200 | 7 | 2 | 2155 | 9 | 0.01 | 1540 | 1541 | 28 | 28 | 28 | 28 | 25 | 27 | [55 empty] | 6891 | 4619 | 2053 | 7054 | 6921 | 7607
22.07.2020 | 162.816 | 163.575 | 163.175 | 1561 | 200 | 7 | 2 | 2155 | 9 | 0.01 | 1539 | 1537 | 28 | 27 | 28 | 27 | 27 | 28 | [55 empty] | 6915 | 4647 | 2077 | 7079 | 6949 | 7631
22.07.2020 | 165.888 | 166.653 | 166.253 | 1558 | 200 | 7 | 2 | 2155 | 9 | 0.01 | 1536 | 1537 | 24 | 28 | 24 | 25 | 28 | 24 | [55 empty] | 6943 | 4678 | 2105 | 7107 | 6977 | 7659
22.07.2020 | 153.6 | 154.338 | 153.938 | 1557 | 200 | 7 | 2 | 2155 | 9 | 0.01 | 1538 | 1538 | 28 | 31 | 28 | 28 | 28 | 28 | [55 empty] | 6970 | 4705 | 2132 | 7134 | 7004 | 7687
22.07.2020 | 168.96 | 169.731 | 169.331 | 1558 | 200 | 7 | 2 | 2155 | 9 | 0.01 | 1538 | 1535 | 27 | 27 | 27 | 27 | 27 | 28 | [55 empty] | 6998 | 4733 | 2160 | 7162 | 7032 | 7711
22.07.2020 | 165.888 | 166.653 | 166.253 | 1558 | 200 | 7 | 2 | 2155 | 9 | 0.01 | 1538 | 1539 | 28 | 28 | 28 | 28 | 28 | 24 | [55 empty] | 7026 | 4760 | 2185 | 7189 | 7056 | 7739
22.07.2020 | 162.816 | 163.575 | 163.175 | 1559 | 200 | 7 | 2 | 2155 | 9 | 0.01 | 1537 | 1534 | 28 | 27 | 25 | 27 | 24 | 28 | [55 empty] | 7050 | 4791 | 2212 | 7214 | 7084 | 7766
22.07.2020 | 159.744 | 160.496 | 160.096 | 1555 | 200 | 7 | 2 | 2155 | 9 | 0.01 | 1536 | 1541 | 24 | 31 | 27 | 25 | 28 | 27 | [55 empty] | 7078 | 4819 | 2240 | 7242 | 7112 | 7791
22.07.2020 | 162.816 | 163.575 | 163.175 | 1555 | 200 | 7 | 2 | 2155 | 9 | 0.01 | 1535 | 1534 | 28 | 28 | 28 | 28 | 28 | 25 | [55 empty] | 7105 | 4846 | 2267 | 7269 | 7139 | 7819
22.07.2020 | 162.816 | 163.575 | 163.175 | 1566 | 200 | 7 | 2 | 2155 | 9 | 0.01 | 1535 | 1536 | 27 | 27 | 27 | 27 | 27 | 28 | [55 empty] | 7130 | 4874 | 2295 | 7297 | 7167 | 7846
22.07.2020 | 165.888 | 166.653 | 166.253 | 1553 | 200 | 7 | 2 | 2155 | 9 | 0.01 | 1532 | 1533 | 25 | 28 | 28 | 28 | 28 | 27 | [55 empty] | 7158 | 4898 | 2320 | 7321 | 7191 | 7846
22.07.2020 | 162.79 | 163.548 | 163.148 | 1556 | 200 | 7 | 2 | 2155 | 9 | 0.01 | 1530 | 1531 | 28 | 24 | 25 | 24 | 24 | 0 | [55 empty] | 7188 | 4926 | 2347 | 7349 | 7219 | 7902
22.07.2020 | 153.562 | 154.3 | 153.9 | 1556 | 200 | 7 | 2 | 2155 | 9 | 0.01 | 1532 | 1533 | 30 | 28 | 27 | 28 | 28 | 56 | [55 empty] | 7216 | 4954 | 2378 | 7377 | 7247 | 7929
22.07.2020 | 168.73 | 169.501 | 169.101 | 1555 | 200 | 7 | 2 | 2155 | 9 | 0.01 | 1532 | 1526 | 28 | 28 | 31 | 28 | 28 | 27 | [55 empty] | 7244 | 4981 | 2406 | 7401 | 7271 | 7957
22.07.2020 | 168.896 | 169.667 | 169.267 | 1561 | 200 | 7 | 2 | 2155 | 9 | 0.01 | 1525 | 1527 | 28 | 27 | 28 | 24 | 24 | 28 | [55 empty] | 7271 | 5009 | 2430 | 7426 | 7299 | 7984
22.07.2020 | 159.744 | 160.496 | 160.096 | 1560 | 200 | 7 | 2 | 2155 | 9 | 0.01 | 1533 | 1538 | 27 | 28 | 24 | 25 | 28 | 27 | [55 empty] | 7296 | 5036 | 2458 | 7453 | 7326 | 8012
22.07.2020 | 159.744 | 160.496 | 160.096 | 1558 | 200 | 7 | 2 | 2155 | 9 | 0.01 | 1533 | 1533 | 25 | 27 | 28 | 27 | 27 | 28 | [55 empty] | 7320 | 5064 | 2485 | 7478 | 7351 | 8037
22.07.2020 | 162.644 | 171.702 | 171.302 | 1560 | 200 | 7 | 2 | 2155 | 9 | 0.01 | 1531 | 1538 | 24 | 28 | 27 | 25 | 25 | 25 | [55 empty] | 7348 | 5092 | 2510 | 7506 | 7379 | 8064
22.07.2020 | 153.6 | 155.258 | 154.858 | 1575 | 200 | 7 | 2 | 2155 | 9 | 0.07 | 1542 | 1544 | 28 | 28 | 25 | 28 | 28 | 27 | [55 empty] | 7379 | 5122 | 2541 | 7536 | 7409 | 8077
22.07.2020 | 162.816 | 163.575 | 163.175 | 1564 | 200 | 13 | 2 | 2155 | 9 | 0.01 | 1538 | 1535 | 31 | 30 | 31 | 30 | 30 | 13 | [55 empty] | 7403 | 5150 | 2568 | 7564 | 7434 | 8101
22.07.2020 | 164.467 | 165.929 | 165.529 | 1560 | 200 | 13 | 2 | 2155 | 9 | 0.01 | 1535 | 1528 | 24 | 28 | 27 | 28 | 25 | 24 | [55 empty] | 7431 | 5175 | 2596 | 7592 | 7461 | 8129
22.07.2020 | 156.672 | 157.417 | 157.017 | 1567 | 200 | 13 | 2 | 2155 | 9 | 0.01 | 1534 | 1534 | 28 | 25 | 28 | 28 | 27 | 28 | [55 empty] | 7455 | 5202 | 2623 | 7619 | 7486 | 8153
22.07.2020 | 162.816 | 163.575 | 163.175 | 1565 | 200 | 13 | 2 | 2155 | 9 | 0.06 | 1534 | 1536 | 24 | 27 | 27 | 27 | 25 | 24 | [55 empty] | 7505 | 5257 | 2679 | 7674 | 7538 | 8203
22.07.2020 | 156.672 | 157.417 | 157.017 | 1564 | 200 | 13 | 2 | 2155 | 9 | 0.03 | 1537 | 1536 | 50 | 55 | 56 | 55 | 52 | 50 | [55 empty] | 7508 | 5257 | 2679 | 7677 | 7538 | 8206
22.07.2020 | 159.744 | 160.496 | 160.096 | 1565 | 200 | 13 | 2 | 2155 | 9 | 0.06 | 1541 | 1540 | 3 | 0 | 0 | 3 | 0 | 3 | [55 empty] | 7532 | 5285 | 2706 | 7702 | 7563 | 8230
22.07.2020 | 168.96 | 169.731 | 169.331 | 1559 | 200 | 13 | 2 | 2155 | 9 | 0.04 | 1538 | 1535 | 24 | 28 | 27 | 25 | 25 | 24 | [55 empty] | 7560 | 5313 | 2734 | 7730 | 7590 | 8255
22.07.2020 | 153.6 | 154.338 | 153.938 | 1563 | 200 | 13 | 2 | 2155 | 9 | 0.02 | 1537 | 1537 | 28 | 28 | 28 | 28 | 27 | 25 | [55 empty] | 7587 | 5340 | 2758 | 7754 | 7615 | 8279
23.07.2020 | 162.816 | 163.575 | 163.175 | 1566 | 200 | 13 | 2 | 2155 | 9 | 0.02 | 1539 | 1539 | 27 | 27 | 24 | 24 | 25 | 24 | [55 empty] | 7615 | 5368 | 2786 | 7782 | 7643 | 8307
23.07.2020 | 153.6 | 154.338 | 153.938 | 1566 | 200 | 13 | 2 | 2155 | 9 | 0.01 | 1549 | 1546 | 28 | 28 | 28 | 28 | 28 | 28 | [55 empty] | 7640 | 5395 | 2811 | 7809 | 7664 | 8332
23.07.2020 | 165.888 | 166.653 | 166.253 | 1570 | 200 | 13 | 2 | 2155 | 9 | 0.01 | 1540 | 1532 | 25 | 27 | 25 | 27 | 21 | 25 | [55 empty] | 7667 | 5426 | 2838 | 7837 | 7689 | 8359
23.07.2020 | 150.528 | 151.259 | 150.859 | 1575 | 200 | 13 | 2 | 2155 | 9 | 0.01 | 1536 | 1539 | 27 | 31 | 27 | 28 | 25 | 27 | [55 empty] | 7695 | 5451 | 2866 | 7862 | 7716 | 8384
23.07.2020 | 165.888 | 166.653 | 166.253 | 1567 | 200 | 13 | 2 | 2155 | 9 | 0.02 | 1538 | 1536 | 28 | 25 | 28 | 25 | 27 | 25 | [55 empty] | 7719 | 5478 | 2890 | 7889 | 7741 | 8411
23.07.2020 | 156.672 | 157.417 | 157.017 | 1569 | 200 | 13 | 2 | 2155 | 9 | 0.02 | 1542 | 1539 | 24 | 27 | 24 | 27 | 25 | 27 | [55 empty] | 7747 | 5506 | 2918 | 7917 | 7769 | 8439
23.07.2020 | 156.672 | 157.417 | 157.017 | 1570 | 200 | 13 | 2 | 2155 | 9 | 0.01 | 1534 | 1538 | 28 | 28 | 28 | 28 | 28 | 28 | [55 empty] | 7772 | 5533 | 2943 | 7944 | 7796 | 8464
23.07.2020 | 165.888 | 166.653 | 166.253 | 1571 | 200 | 13 | 2 | 2155 | 9 | 0.02 | 1539 | 1542 | 25 | 27 | 25 | 27 | 27 | 25 | [55 empty] | 7796 | 5558 | 2970 | 7969 | 7824 | 8491
23.07.2020 | 156.672 | 157.417 | 157.017 | 1566 | 200 | 13 | 2 | 2155 | 9 | 0.02 | 1539 | 1540 | 24 | 25 | 27 | 25 | 28 | 27 | [55 empty] | 7821 | 5586 | 2995 | 7997 | 7848 | 8519
23.07.2020 | 156.672 | 157.417 | 157.017 | 1568 | 200 | 13 | 2 | 2155 | 9 | 0.02 | 1540 | 1540 | 25 | 28 | 25 | 28 | 24 | 28 | [55 empty] | 7845 | 5610 | 3022 | 8024 | 7876 | 8543
23.07.2020 | 156.672 | 157.417 | 157.017 | 1568 | 200 | 13 | 2 | 2155 | 9 | 0.02 | 1541 | 1536 | 24 | 24 | 27 | 27 | 28 | 24 | [55 empty] | 7870 | 5638 | 3047 | 8049 | 7904 | 8571
23.07.2020 | 156.672 | 157.417 | 157.017 | 1569 | 200 | 13 | 2 | 2155 | 9 | 0.01 | 1541 | 1541 | 25 | 28 | 25 | 25 | 28 | 28 | [55 empty] | 7895 | 5662 | 3075 | 8076 | 7928 | 8599
23.07.2020 | 156.672 | 157.417 | 157.017 | 1569 | 200 | 13 | 2 | 2150 | 9 | 0.01 | 1542 | 1541 | 25 | 24 | 28 | 27 | 24 | 28 | [55 empty] | 7919 | 5690 | 3102 | 8104 | 7956 | 8623
23.07.2020 | 156.672 | 157.417 | 157.017 | 1569 | 200 | 13 | 2 | 2150 | 9 | 0.01 | 1541 | 1540 | 24 | 28 | 27 | 28 | 28 | 24 | [55 empty] | 7947 | 5718 | 3130 | 8132 | 7983 | 8651
23.07.2020 | 159.744 | 160.496 | 160.096 | 1569 | 200 | 13 | 2 | 2150 | 9 | 0.01 | 1539 | 1536 | 28 | 28 | 28 | 28 | 27 | 28 | [55 empty] | 7974 | 5745 | 3157 | 8159 | 8011 | 8678
23.07.2020 | 165.888 | 166.653 | 166.253 | 1572 | 200 | 13 | 2 | 2150 | 9 | 0.01 | 1537 | 1536 | 27 | 27 | 27 | 27 | 28 | 27 | [55 empty] | 8014 | 0 | 3197 | 8202 | 0 | 8718
23.07.2020 | 165.862 | 166.627 | 166.227 | 1551 | 200 | 13 | 2 | 2150 | 9 | 0.01 | 1536 | 1539 | 40 | 5745 | 40 | 43 | 8011 | 40 | [55 empty] | 8051 | 0 | 3234 | 8239 | 0 | 8752
23.07.2020 | 162.816 | 164.475 | 164.075 | 1579 | 200 | 13 | 2 | 2150 | 9 | 0.02 | 1545 | 1544 | 37 | 0 | 37 | 37 | 0 | 34 | [55 empty] | 8082 | 5751 | 3268 | 8273 | 8032 | 8786
23.07.2020 | 144.384 | 145.102 | 144.702 | 1591 | 200 | 13 | 2 | 2150 | 9 | 0.02 | 1544 | 1540 | 31 | 5751 | 34 | 34 | 8032 | 34 | [55 empty] | 8110 | 5773 | 3296 | 8298 | 8060 | 8813
23.07.2020 | 159.744 | 160.796 | 160.396 | 1589 | 200 | 13 | 2 | 2150 | 9 | 0.02 | 1539 | 1544 | 28 | 22 | 28 | 25 | 28 | 27 | [55 empty] | 8137 | 5800 | 3323 | 8325 | 8085 | 8838
23.07.2020 | 156.672 | 157.417 | 157.017 | 1586 | 200 | 13 | 2 | 2150 | 9 | 0.02 | 1544 | 1545 | 27 | 27 | 27 | 27 | 25 | 25 | [55 empty] | 8165 | 5828 | 3348 | 8353 | 8112 | 8866
23.07.2020 | 159.744 | 160.496 | 160.096 | 1567 | 200 | 13 | 2 | 2150 | 9 | 0.01 | 1542 | 1544 | 28 | 28 | 25 | 28 | 27 | 28 | [55 empty] | 8192 | 5856 | 3375 | 8380 | 8140 | 8893
23.07.2020 | 162.816 | 163.575 | 163.175 | 1570 | 200 | 13 | 2 | 2155 | 9 | 0.01 | 1544 | 1542 | 27 | 28 | 27 | 27 | 28 | 27 | [55 empty] | 8220 | 5883 | 3403 | 8408 | 8167 | 8921
23.07.2020 | 165.888 | 166.653 | 166.253 | 1569 | 200 | 13 | 2 | 2155 | 9 | 0.01 | 1541 | 1540 | 28 | 27 | 28 | 28 | 27 | 28 | [55 empty] | 8248 | 5908 | 3431 | 8436 | 8192 | 8948
23.07.2020 | 165.888 | 166.653 | 166.253 | 1567 | 200 | 13 | 2 | 2155 | 9 | 0.01 | 1541 | 1543 | 28 | 25 | 28 | 28 | 25 | 27 | [55 empty] | 8275 | 5935 | 3458 | 8463 | 8220 | 8979
23.07.2020 | 159.744 | 160.496 | 160.096 | 1571 | 200 | 7 | 2 | 2155 | 9 | 0.01 | 1542 | 1541 | 27 | 27 | 27 | 27 | 28 | 31 | [55 empty] | 8303 | 5963 | 3486 | 8491 | 8247 | 9007
23.07.2020 | 168.96 | 169.731 | 169.331 | 1569 | 200 | 7 | 2 | 2155 | 9 | 0.01 | 1543 | 1542 | 28 | 28 | 28 | 28 | 27 | 28 | [55 empty] | 8330 | 5991 | 3513 | 8518 | 8275 | 9034
23.07.2020 | 165.888 | 166.653 | 166.253 | 1564 | 200 | 7 | 2 | 2155 | 9 | 0.01 | 1542 | 1539 | 27 | 28 | 27 | 27 | 28 | 27 | [55 empty] | 8358 | 6018 | 3541 | 8546 | 8299 | 9059
23.07.2020 | 165.888 | 166.653 | 166.253 | 1559 | 200 | 7 | 2 | 2155 | 9 | 0.01 | 1536 | 1539 | 28 | 27 | 28 | 28 | 24 | 25 | [55 empty] | 8386 | 6043 | 3569 | 8571 | 8327 | 9090
23.07.2020 | 159.744 | 160.496 | 160.096 | 1560 | 200 | 7 | 2 | 2155 | 9 | 0.01 | 1542 | 1541 | 28 | 25 | 28 | 25 | 28 | 31 | [55 empty] | 8411 | 6071 | 3597 | 9884 | 10536 | 10679
23.07.2020 | 162.561 | 171.579 | 171.179 | 1563 | 200 | 7 | 2 | 2155 | 9 | 0.01 | 1538 | 1542 | 25 | 28 | 28 | 1313 | 2209 | 1589 | [55 empty] | 8438 | 6098 | 3621 | 9911 | 10560 | 10706
24.07.2020 | 156.672 | 158.337 | 157.937 | 1575 | 200 | 7 | 2 | 2155 | 9 | 0.08 | 1545 | 1546 | 27 | 27 | 24 | 27 | 24 | 27 | [55 empty] | 8466 | 6126 | 3649 | 9939 | 10588 | 10734
24.07.2020 | 159.744 | 160.496 | 160.096 | 1564 | 200 | 7 | 2 | 2155 | 9 | 0.01 | 1538 | 1534 | 28 | 28 | 28 | 28 | 28 | 28 | [55 empty] | 8493 | 6153 | 3676 | 9966 | 10615 | 10758
24.07.2020 | 165.719 | 166.483 | 166.083 | 1561 | 200 | 7 | 2 | 2155 | 9 | 0.01 | 1535 | 1530 | 27 | 27 | 27 | 27 | 27 | 24 | [55 empty] | 8521 | 6181 | 3704 | 9994 | 10643 | 10783
24.07.2020 | 162.755 | 163.513 | 163.113 | 1561 | 200 | 7 | 2 | 2155 | 9 | 0.01 | 1529 | 1527 | 28 | 28 | 28 | 28 | 28 | 25 | [55 empty] | 8549 | 6209 | 3732 | 10022 | 10671 | 10811
24.07.2020 | 162.816 | 163.575 | 163.175 | 1564 | 200 | 7 | 2 | 2155 | 9 | 0.03 | 1538 | 1540 | 28 | 28 | 28 | 28 | 28 | 28 | [55 empty] | 8576 | 6236 | 3759 | 10046 | 10695 | 10835
24.07.2020 | 165.888 | 166.653 | 166.253 | 1561 | 200 | 7 | 2 | 2155 | 9 | 0.01 | 1538 | 1537 | 27 | 27 | 27 | 24 | 24 | 24 | [55 empty] | 8604 | 6264 | 3787 | 10074 | 10723 | 10863
24.07.2020 | 156.672 | 157.417 | 157.017 | 1560 | 200 | 7 | 2 | 2155 | 9 | 0.01 | 1540 | 1535 | 28 | 28 | 28 | 28 | 28 | 28 | [55 empty] | 8631 | 6291 | 3811 | 10101 | 10750 | 10887
24.07.2020 | 165.888 | 166.653 | 166.253 | 1559 | 200 | 7 | 2 | 2155 | 9 | 0.01 | 1537 | 1534 | 27 | 27 | 24 | 27 | 27 | 24 | [55 empty] | 8659 | 6319 | 3839 | 10129 | 10778 | 10915
24.07.2020 | 159.744 | 160.496 | 160.096 | 1558 | 200 | 7 | 2 | 2155 | 9 | 0.01 | 1535 | 1536 | 28 | 28 | 28 | 28 | 28 | 28 | [55 empty] | 8687 | 6347 | 3867 | 10157 | 10806 | 10940
24.07.2020 | 165.888 | 166.653 | 166.253 | 1559 | 200 | 7 | 2 | 2155 | 9 | 0.01 | 1537 | 1540 | 28 | 28 | 28 | 28 | 28 | 25 | [55 empty] | 8714 | 6374 | 3891 | 10184 | 10833 | 10967
24.07.2020 | 162.816 | 163.575 | 163.175 | 1558 | 200 | 7 | 2 | 2155 | 9 | 0.01 | 1538 | 1540 | 27 | 27 | 24 | 27 | 27 | 27 | [55 empty] | 8742 | 6402 | 3919 | 10209 | 10861 | 10992
24.07.2020 | 162.816 | 163.575 | 163.175 | 1559 | 200 | 7 | 2 | 2155 | 9 | 0.01 | 1538 | 1535 | 28 | 28 | 28 | 25 | 28 | 25 | [55 empty] | 8739 | 6402 | 3919 | 10209 | 10861 | 10992
24.07.2020 | 159.744 | 160.496 | 160.096 | 1558 | 200 | 7 | 2 | 2155 | 9 | 0.06 | 1535 | 1533 | 3 | 0 | 0 | 0 | 0 | 0 | [55 empty] | 8794 | 6454 | 3974 | 10264 | 10913 | 11047
24.07.2020 | 162.816 | 163.575 | 163.175 | 1558 | 200 | 7 | 2 | 2155 | 9 | 0.01 | 1530 | 1530 | 55 | 52 | 55 | 55 | 52 | 55 | [55 empty] | 8822 | 6482 | 3999 | 10292 | 10941 | 11072
24.07.2020 | 159.744 | 160.496 | 160.096 | 1560 | 200 | 7 | 2 | 2155 | 9 | 0.01 | 1539 | 1540 | 28 | 28 | 25 | 28 | 28 | 25 | [55 empty] | 8849 | 6509 | 4026 | 10316 | 10968 | 11099
24.07.2020 | 162.816 | 163.575 | 163.175 | 1558 | 200 | 7 | 2 | 2155 | 9 | 0.01 | 1540 | 1537 | 27 | 27 | 27 | 24 | 27 | 27 | [55 empty] | 8874 | 6537 | 4054 | 10344 | 10996 | 11127
24.07.2020 | 162.816 | 163.575 | 163.175 | 1556 | 200 | 7 | 2 | 2155 | 9 | 0.01 | 1538 | 1539 | 25 | 28 | 28 | 28 | 28 | 28 | [55 empty] | 8898 | 6564 | 4078 | 10371 | 11020 | 11151
24.07.2020 | 165.888 | 166.653 | 166.253 | 1557 | 200 | 7 | 2 | 2155 | 9 | 0.01 | 1536 | 1535 | 24 | 27 | 24 | 27 | 24 | 24 | [55 empty] | 8926 | 6592 | 4106 | 10399 | 11048 | 11179
24.07.2020 | 153.6 | 154.338 | 153.938 | 1556 | 200 | 7 | 2 | 2155 | 9 | 0.01 | 1536 | 1537 | 28 | 28 | 28 | 28 | 28 | 28 | [55 empty] | 8954 | 6620 | 4134 | 10424 | 11076 | 11207
24.07.2020 | 165.888 | 166.653 | 166.253 | 1557 | 200 | 7 | 2 | 2155 | 9 | 0.01 | 1537 | 1537 | 28 | 28 | 28 | 25 | 28 | 28 | [55 empty] | 8981 | 6644 | 4158 | 10451 | 11100 | 11234
24.07.2020 | 162.816 | 163.575 | 163.175 | 1558 | 200 | 7 | 2 | 2155 | 9 | 0.01 | 1536 | 1539 | 27 | 24 | 24 | 27 | 24 | 27 | [55 empty] | 7911 | 10372 | 11565 | 10479 | 11125 | 8352
24.07.2020 | 156.488 | 163.992 | 163.592 | 1569 | 200 | 7 | 2 | 2155 | 9 | 0.01 | 1540 | 1538 | 1070 | 3728 | 7407 | 28 | 25 | 2882 | [55 empty] | 7941 | 10399 | 11589 | 10503 | 11149 | 8385
24.07.2020 | 156.672 | 158.337 | 157.937 | 1576 | 200 | 7 | 2 | 2155 | 9 | 0.05 | 1545 | 1543 | 30 | 27 | 24 | 24 | 24 | 33 | [55 empty] | 7969 | 10424 | 11617 | 10531 | 11177 | 8413
24.07.2020 | 165.888 | 166.653 | 166.253 | 1562 | 200 | 7 | 2 | 2155 | 9 | 0.01 | 1541 | 1537 | 28 | 25 | 28 | 28 | 28 | 28 | [55 empty] | 7997 | 10451 | 11644 | 10555 | 11201 | 8441
24.07.2020 | 162.816 | 163.575 | 163.175 | 1564 | 200 | 7 | 2 | 2155 | 9 | 0.01 | 1540 | 1536 | 28 | 27 | 27 | 24 | 24 | 28 | [55 empty] | 8021 | 10472 | 11669 | 10583 | 11229 | 8465
24.07.2020 | 159.744 | 160.496 | 160.096 | 1565 | 200 | 7 | 2 | 2155 | 9 | 0.01 | 1536 | 1537 | 24 | 21 | 25 | 28 | 28 | 24 | [55 empty] | 8049 | 10504 | 11697 | 10608 | 11257 | 8493
24.07.2020 | 153.6 | 154.338 | 153.938 | 1565 | 200 | 7 | 2 | 2155 | 9 | 0.01 | 1533 | 1533 | 28 | 32 | 28 | 25 | 28 | 28 | [55 empty] | 8076 | 10528 | 11724 | 10635 | 11281 | 8517
24.07.2020 | 162.816 | 163.575 | 163.175 | 1562 | 200 | 13 | 2 | 2155 | 9 | 0.01 | 1538 | 1537 | 27 | 24 | 27 | 27 | 24 | 24 | [55 empty] | 8101 | 10556 | 11749 | 10663 | 11309 | 8545
24.07.2020 | 156.672 | 157.417 | 157.017 | 1562 | 200 | 13 | 2 | 2155 | 9 | 0.01 | 1539 | 1536 | 25 | 28 | 25 | 28 | 28 | 28 | [55 empty] | 8129 | 10583 | 11776 | 10690 | 11336 | 8537
24.07.2020 | 159.744 | 160.496 | 160.096 | 1565 | 200 | 13 | 2 | 2155 | 9 | 0.02 | 1539 | 1539 | 28 | 27 | 27 | 27 | 27 | 8 | [55 empty] | 8156 | 10608 | 11804 | 10715 | 11364 | 8597
24.07.2020 | 165.888 | 166.653 | 166.253 | 1568 | 200 | 13 | 2 | 2155 | 9 | 0.01 | 1542 | 1541 | 27 | 25 | 28 | 25 | 28 | 60 | [55 empty] | 8184 | 10636 | 11832 | 10743 | 11389 | 8625
24.07.2020 | 156.672 | 157.417 | 157.017 | 1566 | 200 | 13 | 2 | 2155 | 9 | 0.01 | 1539 | 1538 | 28 | 28 | 28 | 28 | 25 | 28 | [55 empty] | 8211 | 10663 | 11859 | 10770 | 11416 | 8652
24.07.2020 | 162.816 | 163.575 | 163.175 | 1566 | 200 | 13 | 2 | 2155 | 9 | 0.01 | 1543 | 1540 | 27 | 27 | 27 | 27 | 27 | 27 | [55 empty] | 8236 | 10688 | 11887 | 10798 | 11444 | 8680
24.07.2020 | 165.888 | 166.653 | 166.253 | 1566 | 200 | 13 | 2 | 2155 | 9 | 0.01 | 1538 | 1536 | 25 | 25 | 28 | 28 | 28 | 28 | [55 empty] | 8264 | 10715 | 11914 | 10822 | 11471 | 8705
25.07.2020 | 159.744 | 160.496 | 160.096 | 1566 | 200 | 13 | 2 | 2155 | 9 | 0.01 | 1543 | 1542 | 28 | 27 | 27 | 24 | 27 | 25 | [55 empty] | 8291 | 10740 | 11942 | 10850 | 11499 | 8732
25.07.2020 | 159.744 | 160.496 | 160.096 | 1567 | 200 | 13 | 2 | 2155 | 9 | 0.02 | 1539 | 1536 | 27 | 25 | 28 | 28 | 28 | 27 | [55 empty] | 8319 | 10765 | 11967 | 10878 | 11527 | 8760
25.07.2020 | 162.816 | 163.575 | 163.175 | 1567 | 200 | 13 | 2 | 2155 | 9 | 0.01 | 1543 | 1541 | 28 | 25 | 25 | 28 | 28 | 28 | [55 empty] | 8343 | 10792 | 11994 | 10902 | 11551 | 8784
25.07.2020 | 153.6 | 154.338 | 153.938 | 1566 | 200 | 13 | 2 | 2155 | 9 | 0.01 | 1544 | 1542 | 24 | 27 | 27 | 24 | 24 | 24 | [55 empty] | 8371 | 10820 | 12022 | 10930 | 11576 | 8809
25.07.2020 | 159.744 | 160.496 | 160.096 | 1562 | 200 | 13 | 2 | 2155 | 9 | 0.01 | 1544 | 1543 | 28 | 28 | 28 | 28 | 25 | 25 | [55 empty] | 8396 | 10847 | 12049 | 10954 | 11603 | 8837
25.07.2020 | 159.744 | 160.496 | 160.096 | 1562 | 200 | 13 | 2 | 2155 | 9 | 0.01 | 1542 | 1540 | 25 | 27 | 27 | 24 | 27 | 28 | [55 empty] | 8423 | 10872 | 12077 | 10982 | 11631 | 8864
25.07.2020 | 159.744 | 160.496 | 160.096 | 1563 | 200 | 13 | 2 | 2155 | 9 | 0.01 | 1542 | 1541 | 27 | 25 | 28 | 28 | 28 | 27 | [55 empty] | 8448 | 10900 | 12105 | 11010 | 11656 | 8889
25.07.2020 | 162.79 | 163.548 | 163.148 | 1574 | 200 | 13 | 2 | 2155 | 9 | 0.02 | 1541 | 1540 | 25 | 28 | 28 | 28 | 25 | 25 | [55 empty] | 8475 | 10927 | 12129 | 11034 | 11683 | 8916
25.07.2020 | 156.672 | 157.417 | 157.017 | 1562 | 200 | 13 | 2 | 2155 | 9 | 0.01 | 1542 | 1541 | 27 | 27 | 24 | 24 | 27 | 27 | [55 empty] | 8500 | 10952 | 12157 | 11059 | 11708 | 8941
25.07.2020 | 159.744 | 160.496 | 160.096 | 1563 | 200 | 13 | 2 | 2155 | 9 | 0.01 | 1538 | 1539 | 25 | 25 | 28 | 25 | 25 | 25 | [55 empty] | 8528 | 10976 | 12184 | 11086 | 11735 | 8969
25.07.2020 | 162.816 | 163.575 | 163.175 | 1562 | 200 | 13 | 2 | 2155 | 9 | 0.01 | 1544 | 1544 | 28 | 24 | 27 | 27 | 27 | 28 | [55 empty] | 8555 | 11004 | 12209 | 11114 | 11760 | 8996
25.07.2020 | 150.528 | 151.259 | 150.859 | 1562 | 200 | 13 | 2 | 2155 | 9 | 0.01 | 1539 | 1539 | 27 | 28 | 25 | 28 | 25 | 27 | [55 empty] | 8580 | 11032 | 12232 | 11142 | 11788 | 9024
25.07.2020 | 159.744 | 160.496 | 160.096 | 1563 | 200 | 13 | 2 | 2155 | 9 | 0.01 | 1539 | 1539 | 25 | 28 | 23 | 28 | 28 | 28 | [55 empty] | 8607 | 11059 | 12261 | 11169 | 11815 | 9051
25.07.2020 | 159.744 | 160.496 | 160.096 | 1562 | 200 | 13 | 2 | 2155 | 9 | 0.01 | 1540 | 1539 | 27 | 27 | 29 | 27 | 27 | 27 | [55 empty] | 8632 | 11087 | 12289 | 11197 | 11843 | 9079
25.07.2020 | 165.888 | 166.653 | 166.253 | 1564 | 200 | 13 | 2 | 2155 | 9 | 0.01 | 1535 | 1537 | 25 | 28 | 28 | 28 | 28 | 28 | [55 empty] | 8660 | 11114 | 12316 | 11224 | 11870 | 9107
25.07.2020 | 162.816 | 163.575 | 163.175 | 1563 | 200 | 13 | 2 | 2155 | 9 | 0.03 | 1541 | 1544 | 28 | 27 | 27 | 27 | 27 | 28 | [55 empty] | 8687 | 11142 | 12344 | 11249 | 11898 | 9131
25.07.2020 | 165.658 | 166.422 | 166.022 | 1565 | 200 | 13 | 2 | 2155 | 9 | 0.02 | 1540 | 1538 | 27 | 28 | 28 | 25 | 28 | 24 | [55 empty] | 8751 | 11167 | 12372 | 11271 | 11923 | 9159
25.07.2020 | 159.706 | 160.458 | 160.058 | 1565 | 200 | 13 | 2 | 2155 | 9 | 0.02 | 1542 | 1538 | 64 | 25 | 28 | 22 | 25 | 28 | [55 empty] | 8745 | 11191 | 12399 | 11292 | 11947 | 9186
25.07.2020 | 153.6 | 154.338 | 153.938 | 1567 | 200 | 13 | 2 | 2155 | 9 | 0.02 | 1540 | 1538 | 6 | 24 | 27 | 21 | 24 | 27 | [55 empty] | 8770 | 11216 | 12424 | 11320 | 11972 | 9211
25.07.2020 | 153.6 | 154.338 | 153.938 | 1566 | 200 | 13 | 2 | 2155 | 9 | 0.02 | 1545 | 1543 | 25 | 25 | 25 | 28 | 25 | 25 | [55 empty] | 8798 | 11243 | 12451 | 11344 | 11999 | 9239
25.07.2020 | 153.6 | 154.338 | 153.938 | 1571 | 200 | 13 | 2 | 2155 | 9 | 0.01 | 1545 | 1543 | 28 | 27 | 27 | 24 | 27 | 28 | [55 empty] | 8825 | 11271 | 12476 | 11372 | 12027 | 9266
25.07.2020 | 162.816 | 163.575 | 163.175 | 1566 | 200 | 13 | 2 | 2155 | 9 | 0.01 | 1542 | 1540 | 27 | 28 | 25 | 28 | 28 | 27 | [55 empty] | 8853 | 11299 | 12504 | 11396 | 12055 | 9297
25.07.2020 | 162.816 | 163.575 | 163.175 | 1564 | 200 | 13 | 2 | 2155 | 9 | 0.01 | 1543 | 1540 | 28 | 28 | 28 | 24 | 28 | 31 | [55 empty] | 8880 | 11326 | 12528 | 11424 | 12082 | 9325
25.07.2020 | 165.888 | 166.653 | 166.253 | 1564 | 200 | 13 | 2 | 2155 | 9 | 0.01 | 1538 | 1537 | 27 | 27 | 24 | 28 | 27 | 28 | [55 empty] | 8905 | 11351 | 12553 | 11449 | 12107 | 9349
25.07.2020 | 156.672 | 157.417 | 157.017 | 1563 | 200 | 13 | 2 | 2155 | 9 | 0.01 | 1538 | 1539 | 25 | 25 | 25 | 25 | 25 | 24 | [55 empty] | 8936 | 11378 | 12580 | 11476 | 12134 | 9380
25.07.2020 | 153.6 | 154.338 | 153.938 | 1567 | 200 | 13 | 2 | 2155 | 9 | 0.02 | 1541 | 1543 | 31 | 27 | 27 | 27 | 27 | 31 | [55 empty] | 8963 | 11406 | 12608 | 11504 | 12162 | 9410
25.07.2020 | 162.816 | 163.575 | 163.175 | 1566 | 200 | 13 | 2 | 2155 | 9 | 0.01 | 1542 | 1542 | 27 | 28 | 28 | 28 | 28 | 30 | [55 empty] | 8991 | 11434 | 12633 | 11528 | 12190 | 9438
25.07.2020 | 168.96 | 169.731 | 169.331 | 1564 | 200 | 13 | 2 | 2155 | 9 | 0.02 | 1544 | 1543 | 28 | 28 | 25 | 24 | 28 | 28 | [55 empty] | 9018 | 11461 | 12660 | 11556 | 12217 | 9466
25.07.2020 | 159.744 | 160.496 | 160.096 | 1561 | 200 | 13 | 2 | 2155 | 9 | 0.01 | 1543 | 1542 | 27 | 27 | 27 | 28 | 27 | 28 | [55 empty] | 9046 | 11489 | 12685 | 11581 | 12245 | 9493
25.07.2020 | 165.888 | 166.653 | 166.253 | 1560 | 200 | 13 | 2 | 2155 | 9 | 0.02 | 1542 | 1537 | 28 | 28 | 25 | 25 | 28 | 27 | [55 empty] | 9074 | 11516 | 12712 | 11605 | 12272 | 9521
25.07.2020 | 159.744 | 160.496 | 160.096 | 1562 | 200 | 13 | 2 | 2155 | 9 | 0.01 | 1537 | 1536 | 28 | 27 | 27 | 24 | 27 | 28 | [55 empty] | 9101 | 11544 | 12737 | 11633 | 12300 | 9548
25.07.2020 | 162.816 | 163.575 | 163.175 | 1563 | 200 | 13 | 2 | 2155 | 9 | 0.01 | 1541 | 1537 | 27 | 28 | 25 | 28 | 28 | 27 | [55 empty] | 9129 | 11572 | 12765 | 11657 | 12328 | 9576
25.07.2020 | 162.816 | 163.575 | 163.175 | 1562 | 200 | 13 | 2 | 2155 | 9 | 0.01 | 1541 | 1538 | 28 | 28 | 28 | 24 | 28 | 28 | [55 empty] | 9156 | 11599 | 12792 | 11685 | 12355 | 9604
25.07.2020 | 162.816 | 163.575 | 163.175 | 1560 | 200 | 13 | 2 | 2155 | 9 | 0.01 | 1541 | 1539 | 27 | 27 | 27 | 28 | 27 | 28 | [55 empty] | 9184 | 11627 | 12817 | 11713 | 12383 | 9631
25.07.2020 | 165.888 | 166.653 | 166.253 | 1560 | 200 | 13 | 2 | 2155 | 9 | 0.01 | 1540 | 1539 | 28 | 28 | 25 | 28 | 28 | 27 | [55 empty] | 9212 | 11654 | 12844 | 11740 | 12410 | 9659
25.07.2020 | 162.816 | 163.575 | 163.175 | 1563 | 200 | 13 | 2 | 2155 | 9 | 0.01 | 1539 | 1538 | 28 | 27 | 27 | 27 | 27 | 28 | [55 empty] | 9239 | 11682 | 12872 | 11768 | 12438 | 9686
26.07.2020 | 165.888 | 166.653 | 166.253 | 1561 | 200 | 13 | 2 | 2155 | 9 | 0.02 | 1540 | 1541 | 27 | 28 | 28 | 28 | 28 | 27 | [55 empty] | 9267 | 11710 | 12900 | 11795 | 12466 | 9714
26.07.2020 | 165.888 | 166.653 | 166.253 | 1561 | 200 | 13 | 2 | 2155 | 9 | 0.02 | 1541 | 1540 | 28 | 28 | 28 | 27 | 28 | 28 | [55 empty] | 9294 | 11737 | 12924 | 11820 | 12493 | 9742
26.07.2020 | 165.888 | 166.653 | 166.253 | 1559 | 200 | 13 | 2 | 2155 | 9 | 0.01 | 1541 | 1539 | 27 | 27 | 24 | 25 | 27 | 28 | [55 empty] | 9322 | 11765 | 12952 | 11848 | 12521 | 9772
26.07.2020 | 159.744 | 160.496 | 160.096 | 1557 | 200 | 13 | 2 | 2155 | 9 | 0.03 | 1539 | 1539 | 28 | 28 | 28 | 28 | 28 | 30 | [55 empty] | 9353 | 11792 | 12979 | 11875 | 12548 | 9800
26.07.2020 | 168.96 | 169.731 | 169.331 | 1558 | 200 | 13 | 2 | 2155 | 9 | 0.01 | 1536 | 1538 | 31 | 27 | 27 | 27 | 27 | 28 | [55 empty] | 9377 | 11817 | 13004 | 11900 | 12576 | 9825
26.07.2020 | 168.96 | 169.731 | 169.331 | 1558 | 200 | 13 | 2 | 2155 | 9 | 0.01 | 1540 | 1541 | 24 | 25 | 25 | 25 | 28 | 25 | [55 empty] | 8322 | 8586 | 11961 | 10875 | 25 | 8766
26.07.2020 | 150.375 | 157.866 | 157.466 | 1558 | 200 | 13 | 2 | 2155 | 9 | 0.01 | 1539 | 1539 | 1055 | 3231 | 1043 | 1025 | 12551 | 1059 | [55 empty] | 8349 | 8613 | 11988 | 10899 | 52 | 8793
26.07.2020 | 153.6 | 155.238 | 154.838 | 1577 | 200 | 13 | 2 | 2155 | 9 | 0.8 | 1541 | 1539 | 27 | 27 | 27 | 24 | 27 | 27 | [55 empty] | 8377 | 8638 | 12016 | 10924 | 80 | 8821
26.07.2020 | 162.816 | 163.575 | 163.175 | 1565 | 200 | 7 | 2 | 2155 | 9 | 0.01 | 1540 | 1535 | 28 | 25 | 28 | 25 | 28 | 28 | [55 empty] | 8401 | 8668 | 12046 | 10955 | 110 | 8848
26.07.2020 | 159.744 | 160.496 | 160.096 | 1560 | 200 | 7 | 2 | 2155 | 9 | 0.01 | 1534 | 1533 | 24 | 30 | 30 | 31 | 30 | 27 | [55 empty] | 8429 | 8696 | 12074 | 10982 | 138 | 8876
26.07.2020 | 165.888 | 166.653 | 166.253 | 1563 | 200 | 7 | 2 | 2155 | 9 | 0.01 | 1534 | 1533 | 28 | 28 | 28 | 27 | 28 | 28 | [55 empty] | 8457 | 8724 | 12102 | 11010 | 166 | 8901
26.07.2020 | 165.888 | 166.653 | 166.253 | 1562 | 200 | 7 | 2 | 2155 | 9 | 0.02 | 1534 | 1533 | 28 | 28 | 28 | 28 | 28 | 25 | [55 empty] | 8484 | 8751 | 12129 | 11037 | 190 | 8928
26.07.2020 | 162.816 | 163.575 | 163.175 | 1567 | 200 | 7 | 2 | 2155 | 9 | 0.01 | 1537 | 1536 | 27 | 27 | 27 | 27 | 24 | 27 | [55 empty] | 8512 | 8779 | 12157 | 11065 | 218 | 8956
26.07.2020 | 162.816 | 163.575 | 163.175 | 1563 | 200 | 7 | 2 | 2155 | 9 | 0.01 | 1537 | 1537 | 28 | 28 | 28 | 28 | 28 | 28 | [55 empty] | 8539 | 8806 | 12184 | 11093 | 245 | 8983
26.07.2020 | 165.888 | 166.653 | 166.253 | 1562 | 200 | 7 | 2 | 2155 | 9 | 0.01 | 1539 | 1540 | 27 | 27 | 27 | 28 | 27 | 27 | [55 empty] | 8567 | 8834 | 12215 | 11120 | 276 | 9008
26.07.2020 | 165.888 | 166.653 | 166.253 | 1566 | 200 | 7 | 2 | 2155 | 9 | 0.01 | 1541 | 1539 | 28 | 28 | 31 | 27 | 31 | 25 | [55 empty] | 8592 | 8862 | 12243 | 11148 | 304 | 9036
26.07.2020 | 168.96 | 169.731 | 169.331 | 1562 | 200 | 7 | 2 | 2155 | 9 | 0.01 | 1534 | 1536 | 25 | 28 | 28 | 28 | 28 | 28 | [55 empty] | 8619 | 8889 | 12270 | 11172 | 328 | 9060
26.07.2020 | 162.816 | 163.575 | 163.175 | 1563 | 200 | 7 | 2 | 2155 | 9 | 0.01 | 1538 | 1539 | 27 | 27 | 27 | 24 | 24 | 24 | [55 empty] | 8647 | 8914 | 12298 | 11200 | 356 | 9088
26.07.2020 | 156.672 | 157.417 | 157.017 | 1562 | 200 | 7 | 2 | 2155 | 9 | 0.01 | 1538 | 1537 | 28 | 25 | 28 | 28 | 28 | 28 | [55 empty] | 8674 | 8945 | 12326 | 11228 | 387 | 9115
26.07.2020 | 162.816 | 163.575 | 163.175 | 1564 | 200 | 7 | 2 | 2155 | 9 | 0.01 | 1537 | 1539 | 27 | 31 | 28 | 28 | 31 | 27 | [55 empty] | 8702 | 8972 | 12350 | 11255 | 414 | 9143
26.07.2020 | 172.032 | 172.81 | 172.41 | 1562 | 200 | 7 | 2 | 2155 | 9 | 0.01 | 1539 | 1540 | 28 | 27 | 24 | 27 | 27 | 28 | [55 empty] | 8730 | 9000 | 12378 | 11280 | 439 | 9171
26.07.2020 | 162.816 | 163.575 | 163.175 | 1561 | 200 | 7 | 2 | 2155 | 9 | 0.03 | 1539 | 1537 | 28 | 28 | 28 | 25 | 25 | 28 | [55 empty] | 8757 | 9027 | 12405 | 11307 | 466 | 9198
26.07.2020 | 159.744 | 160.496 | 160.096 | 1561 | 200 | 7 | 2 | 2155 | 9 | 0.01 | 1639 | 1637 | 27 | 27 | 27 | 27 | 27 | 27 | [55 empty] | 8785 | 9052 | 12430 | 11332 | 491 | 9223
26.07.2020 | 165.888 | 166.653 | 166.253 | 1562 | 200 | 7 | 2 | 2155 | 9 | 0.01 | 1538 | 1535 | 28 | 25 | 25 | 25 | 25 | 25 | [55 empty] | 8812 | 9080 | 12458 | 11360 | 516 | 9250
26.07.2020 | 150.528 | 151.259 | 150.859 | 1566 | 200 | 7 | 2 | 2155 | 9 | 0.01 | 1538 | 1539 | 27 | 28 | 28 | 28 | 25 | 27 | [55 empty] | 8840 | 9107 | 12482 | 11834 | 543 | 9278
26.07.2020 | 162.816 | 163.575 | 163.175 | 1564 | 200 | 7 | 2 | 2155 | 9 | 0.01 | 1537 | 1536 | 28 | 27 | 24 | 474 | 27 | 28 | [55 empty] | 8868 | 9135 | 12510 | 11412 | 571 | 9303
26.07.2020 | 159.744 | 160.496 | 160.096 | 1564 | 200 | 13 | 2 | 2155 | 9 | 0.01 | 1538 | 1539 | 28 | 28 | 28 | 422 | 28 | 25 | [55 empty] | 8895 | 9162 | 12537 | 11439 | 598 | 9330
26.07.2020 | 162.816 | 163.575 | 163.175 | 1564 | 200 | 13 | 2 | 2155 | 9 | 0.01 | 1538 | 1540 | 27 | 27 | 27 | 27 | 27 | 27 | [55 empty] | 8923 | 9187 | 12565 | 11464 | 626 | 9358
26.07.2020 | 165.888 | 166.653 | 166.253 | 1566 | 200 | 13 | 2 | 2155 | 9 | 0.06 | 1541 | 1541 | 28 | 25 | 28 | 25 | 28 | 28 | [55 empty] | 8947 | 9215 | 12590 | 11492 | 654 | 9382
26.07.2020 | 159.744 | 160.496 | 160.096 | 1563 | 200 | 13 | 2 | 2155 | 9 | 0.01 | 1538 | 1538 | 24 | 28 | 25 | 28 | 28 | 24 | [55 empty] | 8975 | 9242 | 12617 | 11516 | 681 | 9410
26.07.2020 | 156.672 | 157.417 | 157.017 | 1567 | 200 | 13 | 2 | 2155 | 9 | 0.01 | 1545 | 1545 | 28 | 27 | 27 | 24 | 27 | 28 | [55 empty] | 9003 | 9270 | 12645 | 11544 | 709 | 9438
26.07.2020 | 162.816 | 163.575 | 163.175 | 1563 | 200 | 13 | 2 | 2155 | 9 | 0.01 | 1537 | 1537 | 28 | 28 | 28 | 28 | 28 | 28 | [55 empty] | 9030 | 9294 | 12669 | 11568 | 736 | 9462
26.07.2020 | 165.888 | 166.653 | 166.253 | 1566 | 200 | 13 | 2 | 2155 | 9 | 0.02 | 1539 | 1545 | 27 | 24 | 24 | 24 | 27 | 24 | [55 empty] | 9055 | 9322 | 12697 | 11596 | 761 | 9490
26.07.2020 | 153.6 | 154.338 | 153.938 | 1565 | 200 | 13 | 2 | 2155 | 9 | 0.01 | 1542 | 1542 | 25 | 28 | 28 | 28 | 25 | 28 | [55 empty] | 9082 | 9350 | 12722 | 11621 | 789 | 9517
27.07.2020 | 159.744 | 160.496 | 160.096 | 1565 | 200 | 13 | 2 | 2155 | 9 | 0.01 | 1542 | 1540 | 27 | 28 | 25 | 25 | 28 | 27 | [55 empty] | 9110 | 9374 | 12749 | 11648 | 816 | 9542
27.07.2020 | 159.744 | 160.496 | 160.096 | 1565 | 200 | 13 | 2 | 2155 | 9 | 0.03 | 1543 | 1543 | 28 | 24 | 27 | 27 | 27 | 25 | [55 empty] | 9135 | 9402 | 12774 | 11673 | 844 | 9570
27.07.2020 | 159.744 | 160.496 | 160.096 | 1565 | 200 | 13 | 2 | 2155 | 9 | 0.01 | 1540 | 1539 | 25 | 28 | 25 | 25 | 28 | 28 | [55 empty] | 9162 | 9426 | 10801 | 11700 | 868 | 9594
27.07.2020 | 156.672 | 157.417 | 157.017 | 1564 | 200 | 13 | 2 | 2155 | 9 | 0.01 | 1538 | 1537 | 27 | 24 | 1973 | 27 | 24 | 24 | [55 empty] | 9190 | 9454 | 12826 | 11725 | 899 | 9622
27.07.2020 | 156.672 | 157.417 | 157.017 | 1566 | 200 | 13 | 2 | 2155 | 9 | 0.01 | 1541 | 1541 | 28 | 28 | 2025 | 25 | 31 | 28 | [55 empty] | 9214 | 9482 | 12854 | 11753 | 924 | 9649
27.07.2020 | 162.79 | 163.548 | 163.148 | 1565 | 200 | 13 | 2 | 2155 | 9 | 0.01 | 1537 | 1535 | 24 | 28 | 28 | 28 | 25 | 27 | [55 empty] | 9242 | 9509 | 12878 | 11777 | 951 | 9674
27.07.2020 | 159.744 | 160.496 | 160.096 | 1566 | 200 | 13 | 2 | 2155 | 9 | 0.01 | 1541 | 1543 | 28 | 27 | 24 | 24 | 27 | 25 | [55 empty] | 9270 | 9534 | 12906 | 11805 | 979 | 9702
27.07.2020 | 156.672 | 157.417 | 157.017 | 1566 | 200 | 13 | 2 | 2155 | 9 | 0.01 | 1542 | 1542 | 28 | 25 | 28 | 28 | 28 | 28 | [55 empty] | 9294 | 9561 | 12930 | 11829 | 1007 | 9726
27.07.2020 | 162.816 | 163.575 | 163.175 | 1566 | 200 | 13 | 2 | 2155 | 9 | 0.02 | 1543 | 1542 | 24 | 27 | 24 | 24 | 28 | 24 | [55 empty] | 9322 | 9589 | 12958 | 11857 | 1031 | 9754
27.07.2020 | 153.6 | 154.338 | 153.938 | 1574 | 200 | 13 | 2 | 2155 | 9 | 0.01 | 1539 | 1541 | 28 | 28 | 28 | 28 | 24 | 28 | [55 empty] | 9349 | 9617 | 12986 | 11882 | 1062 | 9781
27.07.2020 | 162.816 | 163.575 | 163.175 | 1567 | 200 | 13 | 2 | 2150 | 9 | 0.01 | 1541 | 1541 | 27 | 28 | 28 | 25 | 31 | 27 | [55 empty] | 9374 | 9641 | 13010 | 11909 | 1086 | 9806
27.07.2020 | 165.888 | 166.653 | 166.253 | 1566 | 200 | 13 | 2 | 2150 | 9 | 0.01 | 1536 | 1537 | 25 | 24 | 24 | 27 | 24 | 25 | [55 empty] | 9402 | 9669 | 13038 | 11934 | 1114 | 9834
27.07.2020 | 150.528 | 151.259 | 150.859 | 1566 | 200 | 13 | 2 | 2150 | 9 | 0.01 | 1538 | 1542 | 28 | 28 | 28 | 25 | 28 | 28 | [55 empty] | 9429 | 9693 | 13062 | 11961 | 1142 | 9861
27.07.2020 | 162.816 | 163.575 | 163.175 | 1565 | 200 | 13 | 2 | 2150 | 9 | 0.01 | 1537 | 1535 | 27 | 24 | 24 | 27 | 28 | 27 | [55 empty] | 9454 | 9721 | 13090 | 11986 | 1169 | 9886
27.07.2020 | 159.744 | 160.496 | 160.096 | 1565 | 200 | 13 | 2 | 2150 | 9 | 0.01 | 1539 | 1541 | 25 | 28 | 28 | 25 | 27 | 25 | [55 empty] | 9481 | 9749 | 13118 | 12014 | 1197 | 9913
27.07.2020 | 156.672 | 157.417 | 157.017 | 1566 | 200 | 13 | 2 | 2150 | 9 | 0.01 | 1539 | 1540 | 27 | 28 | 28 | 28 | 28 | 27 | [55 empty] | 9509 | 9773 | 13145 | 12041 | 1224 | 9941
27.07.2020 | 165.888 | 166.653 | 166.253 | 1567 | 200 | 13 | 2 | 2150 | 9 | 0.01 | 1540 | 1543 | 28 | 24 | 27 | 27 | 27 | 28 | [55 empty] | 9534 | 9801 | 13170 | 12066 | 1252 | 9966
27.07.2020 | 162.816 | 163.575 | 163.175 | 1567 | 200 | 13 | 2 | 2150 | 9 | 0.01 | 1541 | 1542 | 25 | 28 | 25 | 25 | 28 | 25 | [55 empty] | 9561 | 9828 | 13197 | 12093 | 1277 | 9993
27.07.2020 | 153.6 | 154.338 | 153.938 | 1566 | 200 | 13 | 2 | 2150 | 9 | 0.01 | 1541 | 1542 | 27 | 27 | 27 | 27 | 25 | 27 | [55 empty] | 9589 | 9856 | 13222 | 28 | 1302 | 25
27.07.2020 | 162.33 | 171.487 | 171.087 | 1579 | 200 | 13 | 2 | 2150 | 9 | 0.01 | 1540 | 1539 | 28 | 28 | 25 | 12065 | 25 | 9968 | [55 empty] | 9619 | 9886 | 13252 | 58 | 1320 | 55
27.07.2020 | 156.672 | 158.517 | 158.117 | 1577 | 200 | 13 | 2 | 2150 | 9 | 0.06 | 1538 | 1534 | 30 | 30 | 30 | 30 | 18 | 30 | [55 empty] | 9650 | 9917 | 13283 | 89 | 0 | 86
27.07.2020 | 172.032 | 173.81 | 173.41 | 1564 | 200 | 13 | 2 | 2150 | 9 | 0.02 | 1535 | 1533 | 31 | 31 | 31 | 31 | 1320 | 31 | [55 empty] | 9681 | 9951 | 13314 | 120 | 0 | 120
27.07.2020 | 153.6 | 154.338 | 153.938 | 1565 | 200 | 13 | 2 | 2150 | 9 | 0.02 | 1534 | 1534 | 31 | 34 | 31 | 31 | 0 | 34 | [55 empty] | 9715 | 9982 | 13348 | 150 | 0 | 151
27.07.2020 | 159.744 | 160.496 | 160.096 | 1566 | 200 | 13 | 2 | 2150 | 9 | 0.02 | 1536 | 1535 | 34 | 31 | 34 | 30 | 0 | 31 | [55 empty] | 9742 | 10012 | 13375 | 178 | 1342 | 181
27.07.2020 | 162.816 | 163.575 | 163.175 | 1569 | 200 | 13 | 2 | 2150 | 9 | 0.02 | 1534 | 1533 | 27 | 30 | 27 | 28 | 1342 | 30 | [55 empty] | 9770 | 10040 | 13406 | 203 | 1366 | 209
27.07.2020 | 165.888 | 166.803 | 166.403 | 1566 | 200 | 13 | 2 | 2150 | 9 | 0.02 | 1540 | 1539 | 28 | 28 | 31 | 25 | 24 | 28 | [55 empty] | 9797 | 10067 | 13433 | 227 | 1394 | 236
27.07.2020 | 162.816 | 163.575 | 163.175 | 1564 | 200 | 7 | 2 | 2155 | 9 | 0.02 | 1540 | 1541 | 27 | 27 | 27 | 24 | 28 | 27 | [55 empty] | 9825 | 10098 | 13461 | 249 | 1418 | 264
27.07.2020 | 162.816 | 163.575 | 163.175 | 1561 | 200 | 7 | 2 | 2155 | 9 | 0.02 | 1541 | 1539 | 28 | 31 | 28 | 22 | 24 | 28 | [55 empty] | 9856 | 10126 | 13489 | 270 | 1446 | 295
27.07.2020 | 159.744 | 160.496 | 160.096 | 1561 | 200 | 7 | 2 | 2155 | 9 | 0.02 | 1536 | 1535 | 31 | 28 | 28 | 21 | 28 | 31 | [55 empty] | 9883 | 10156 | 13516 | 292 | 1474 | 322
27.07.2020 | 165.888 | 166.653 | 166.253 | 1563 | 200 | 7 | 2 | 2155 | 9 | 0.02 | 1537 | 1534 | 27 | 30 | 27 | 22 | 28 | 27 | [55 empty] | 9914 | 10184 | 13547 | 313 | 1501 | 353
27.07.2020 | 162.816 | 163.575 | 163.175 | 1561 | 200 | 7 | 2 | 2155 | 9 | 0.03 | 1537 | 1538 | 31 | 28 | 31 | 21 | 27 | 31 | [55 empty] | 9942 | 10215 | 13575 | 335 | 1529 | 384
27.07.2020 | 168.96 | 169.731 | 169.331 | 1566 | 200 | 7 | 2 | 2155 | 9 | 0.01 | 1534 | 1533 | 28 | 31 | 28 | 22 | 28 | 31 | [55 empty] | 9972 | 10245 | 13605 | 356 | 1556 | 414
27.07.2020 | 165.888 | 166.653 | 166.253 | 1560 | 200 | 7 | 2 | 2155 | 9 | 0.01 | 1537 | 1536 | 30 | 30 | 30 | 21 | 27 | 30 | [55 empty] | 10000 | 10273 | 13633 | 378 | 1581 | 442
28.07.2020 | 172.032 | 172.81 | 172.41 | 1564 | 200 | 7 | 2 | 2155 | 9 | 0.01 | 1537 | 1538 | 28 | 28 | 28 | 22 | 25 | 28 | [55 empty] | 10031 | 10301 | 13664 | 399 | 1609 | 473
28.07.2020 | 156.672 | 157.417 | 157.017 | 1561 | 200 | 7 | 2 | 2155 | 9 | 0.01 | 1536 | 1533 | 31 | 28 | 31 | 21 | 28 | 31 | [55 empty] | 10058 | 10331 | 13691 | 421 | 1636 | 500
28.07.2020 | 168.96 | 169.731 | 169.331 | 1562 | 200 | 7 | 2 | 2155 | 9 | 0.01 | 1536 | 1535 | 27 | 30 | 27 | 22 | 27 | 27 | [55 empty] | 10086 | 10359 | 13719 | 442 | 1664 | 531
28.07.2020 | 162.816 | 163.575 | 163.175 | 1561 | 200 | 7 | 2 | 2155 | 9 | 0.01 | 1535 | 1536 | 28 | 28 | 28 | 21 | 28 | 31 | [55 empty] | 10116 | 10390 | 13749 | 461 | 1691 | 562
28.07.2020 | 162.816 | 163.575 | 163.175 | 1574 | 200 | 7 | 2 | 2155 | 9 | 0.01 | 1537 | 1536 | 30 | 31 | 30 | 19 | 27 | 31 | [55 empty] | 10144 | 10417 | 13777 | 482 | 1716 | 589
28.07.2020 | 168.96 | 169.731 | 169.331 | 1561 | 200 | 7 | 2 | 2155 | 9 | 0.01 | 1535 | 1539 | 28 | 27 | 28 | 21 | 25 | 27 | [55 empty] | 10172 | 10445 | 13805 | 504 | 1744 | 620
28.07.2020 | 156.672 | 157.417 | 157.017 | 1560 | 200 | 7 | 2 | 2155 | 9 | 0.01 | 1537 | 1535 | 28 | 28 | 28 | 22 | 28 | 31 | [55 empty] | 10202 | 10476 | 13835 | 525 | 1771 | 648
28.07.2020 | 162.816 | 163.575 | 163.175 | 1560 | 200 | 7 | 2 | 2155 | 9 | 0.01 | 1536 | 1540 | 30 | 31 | 30 | 21 | 27 | 28 | [55 empty] | 10230 | 10503 | 13863 | 547 | 1796 | 678
28.07.2020 | 168.96 | 169.731 | 169.331 | 1560 | 200 | 7 | 2 | 2155 | 9 | 0.01 | 1536 | 1535 | 28 | 27 | 28 | 22 | 25 | 30 | [55 empty] | 10258 | 10531 | 13891 | 565 | 1823 | 706
28.07.2020 | 159.744 | 160.496 | 160.096 | 1561 | 200 | 7 | 2 | 2155 | 9 | 0.01 | 1536 | 1539 | 28 | 28 | 28 | 18 | 27 | 28 | [55 empty] | 10288 | 10558 | 13921 | 587 | 1851 | 737
28.07.2020 | 156.672 | 157.417 | 157.017 | 1560 | 200 | 7 | 2 | 2155 | 9 | 0.01 | 1538 | 1537 | 30 | 27 | 30 | 22 | 28 | 31 | [55 empty] | 10316 | 10586 | 13952 | 608 | 1876 | 764
28.07.2020 | 168.96 | 169.731 | 169.331 | 1561 | 200 | 7 | 2 | 2155 | 9 | 0.01 | 1536 | 1535 | 28 | 28 | 31 | 21 | 25 | 27 | [55 empty] | 28 | 10611 | 12121 | 636 | 1901 | 792
28.07.2020 | 159.527 | 166.438 | 166.038 | 1562 | 200 | 13 | 2 | 2155 | 9 | 0.01 | 1538 | 1541 | 10288 | 25 | 1831 | 28 | 25 | 28 | [55 empty] | 58 | 10638 | 12145 | 660 | 1928 | 822
28.07.2020 | 159.744 | 161.416 | 161.016 | 1583 | 200 | 7 | 2 | 2155 | 9 | 0.06 | 1542 | 1540 | 30 | 27 | 24 | 24 | 27 | 30 | [55 empty] | 89 | 10666 | 12170 | 685 | 1953 | 853
28.07.2020 | 165.888 | 166.653 | 166.253 | 1581 | 200 | 7 | 2 | 2155 | 9 | 0.01 | 1541 | 1540 | 31 | 28 | 25 | 25 | 25 | 31 | [55 empty] | 117 | 10693 | 12194 | 709 | 1984 | 881
28.07.2020 | 162.816 | 163.575 | 163.175 | 1587 | 200 | 7 | 2 | 2155 | 9 | 0.01 | 1542 | 1538 | 28 | 27 | 24 | 24 | 31 | 28 | [55 empty] | 144 | 10721 | 12216 | 734 | 2011 | 905
28.07.2020 | 165.888 | 166.653 | 166.253 | 1577 | 200 | 7 | 2 | 2155 | 9 | 0.01 | 1540 | 1543 | 27 | 28 | 22 | 25 | 27 | 24 | [55 empty] | 172 | 10749 | 12253 | 768 | 2039 | 933
28.07.2020 | 165.888 | 166.653 | 166.253 | 1570 | 200 | 7 | 2 | 2155 | 9 | 0.01 | 1535 | 1534 | 28 | 28 | 37 | 34 | 28 | 28 | [55 empty] | 199 | 10776 | 12280 | 792 | 2069 | 960
28.07.2020 | 172.032 | 172.81 | 172.41 | 1569 | 200 | 7 | 2 | 2155 | 9 | 0.06 | 1536 | 1537 | 27 | 27 | 27 | 24 | 30 | 27 | [55 empty] | 227 | 10804 | 12308 | 820 | 2097 | 988
28.07.2020 | 165.888 | 166.653 | 166.253 | 1568 | 200 | 7 | 2 | 2155 | 9 | 0.01 | 1539 | 1538 | 28 | 28 | 28 | 28 | 28 | 28 | [55 empty] | 255 | 10828 | 12336 | 848 | 2125 | 1016
29.07.2020 | 165.888 | 166.653 | 166.253 | 1569 | 200 | 7 | 2 | 2155 | 9 | 0.01 | 1538 | 1536 | 28 | 24 | 28 | 28 | 28 | 28 | [55 empty] | 282 | 10856 | 12363 | 875 | 2152 | 1043
29.07.2020 | 162.816 | 163.575 | 163.175 | 1566 | 200 | 7 | 2 | 2155 | 9 | 0.04 | 1539 | 1541 | 27 | 28 | 27 | 27 | 27 | 27 | [55 empty] | 310 | 10884 | 12391 | 903 | 2180 | 1071
29.07.2020 | 165.888 | 166.653 | 166.253 | 1564 | 200 | 7 | 2 | 2155 | 9 | 0.01 | 1538 | 1538 | 28 | 28 | 28 | 28 | 28 | 28 | [55 empty] | 337 | 10908 | 12418 | 930 | 2207 | 1098
29.07.2020 | 165.888 | 166.653 | 166.253 | 1569 | 200 | 7 | 2 | 2155 | 9 | 0.01 | 1538 | 1536 | 27 | 24 | 27 | 27 | 27 | 27 | [55 empty] | 362 | 10936 | 12443 | 958 | 2235 | 1126
29.07.2020 | 162.816 | 163.575 | 163.175 | 1563 | 200 | 7 | 2 | 2155 | 9 | 0.01 | 1537 | 1536 | 25 | 28 | 25 | 28 | 28 | 28 | [55 empty] | 387 | 10960 | 12471 | 983 | 2263 | 1154
29.07.2020 | 159.744 | 160.496 | 160.096 | 1561 | 200 | 7 | 2 | 2155 | 9 | 0.01 | 1538 | 1536 | 25 | 24 | 28 | 25 | 28 | 28 | [55 empty] | 411 | 10988 | 12498 | 1010 | 2290 | 1154
29.07.2020 | 156.672 | 157.417 | 157.017 | 1561 | 200 | 7 | 2 | 2155 | 9 | 0.02 | 1537 | 1539 | 24 | 28 | 27 | 27 | 27 | 0 | [55 empty] | 436 | 11013 | 12526 | 1038 | 2315 | 1206
29.07.2020 | 156.672 | 157.417 | 157.017 | 1561 | 200 | 7 | 2 | 2155 | 9 | 0.01 | 1537 | 1535 | 25 | 25 | 28 | 28 | 25 | 52 | [55 empty] | 463 | 11040 | 12553 | 1065 | 2342 | 1233
29.07.2020 | 156.672 | 157.417 | 157.017 | 1561 | 200 | 7 | 2 | 2155 | 9 | 0.01 | 1534 | 1538 | 27 | 27 | 27 | 27 | 27 | 27 | [55 empty] | 488 | 11068 | 12581 | 1093 | 2370 | 1261
29.07.2020 | 165.888 | 166.653 | 166.253 | 1563 | 200 | 7 | 2 | 2155 | 9 | 0.01 | 1538 | 1539 | 25 | 28 | 28 | 28 | 28 | 28 | [55 empty] | 513 | 11092 | 12609 | 1118 | 2398 | 1289
29.07.2020 | 162.726 | 163.484 | 163.084 | 1563 | 200 | 7 | 2 | 2155 | 9 | 0.01 | 1538 | 1538 | 25 | 24 | 28 | 25 | 28 | 28 | [55 empty] | 537 | 11120 | 12636 | 1145 | 2422 | 1316
29.07.2020 | 156.672 | 157.417 | 157.017 | 1561 | 200 | 13 | 2 | 2155 | 9 | 0.01 | 1536 | 1539 | 24 | 28 | 27 | 27 | 24 | 27 | [55 empty] | 562 | 11145 | 12664 | 1173 | 2450 | 1344
29.07.2020 | 159.744 | 160.496 | 160.096 | 1560 | 200 | 13 | 2 | 2155 | 9 | 0.01 | 1537 | 1538 | 25 | 25 | 28 | 28 | 28 | 28 | [55 empty] | 586 | 11172 | 12691 | 1200 | 2477 | 1371
29.07.2020 | 159.744 | 160.496 | 160.096 | 1563 | 200 | 13 | 2 | 2155 | 9 | 0.01 | 1539 | 1538 | 24 | 27 | 27 | 27 | 27 | 27 | [55 empty] | 611 | 11197 | 12719 | 1228 | 2505 | 1399
29.07.2020 | 162.816 | 163.575 | 163.175 | 1562 | 200 | 13 | 2 | 2155 | 9 | 0.02 | 1538 | 1538 | 25 | 25 | 28 | 28 | 28 | 28 | [55 empty] | 639 | 11224 | 12747 | 1253 | 2533 | 1427
29.07.2020 | 159.744 | 160.496 | 160.096 | 1560 | 200 | 13 | 2 | 2155 | 9 | 0.01 | 1534 | 1532 | 28 | 27 | 28 | 25 | 28 | 28 | [55 empty] | 666 | 11252 | 12771 | 1280 | 2560 | 1454
29.07.2020 | 162.739 | 163.497 | 163.097 | 1563 | 200 | 13 | 2 | 2155 | 9 | 0.01 | 1541 | 1542 | 27 | 28 | 24 | 27 | 27 | 27 | [55 empty] | 691 | 11280 | 12796 | 1308 | 2588 | 1482
29.07.2020 | 162.816 | 163.575 | 163.175 | 1560 | 200 | 13 | 2 | 2155 | 9 | 0.01 | 1535 | 1535 | 25 | 28 | 25 | 28 | 28 | 28 | [55 empty] | 718 | 11307 | 12823 | 1335 | 2615 | 1509
29.07.2020 | 159.744 | 160.496 | 160.096 | 1562 | 200 | 13 | 2 | 2155 | 9 | 0.01 | 1543 | 1543 | 27 | 27 | 27 | 27 | 27 | 27 | [55 empty] | 746 | 11332 | 12848 | 1363 | 2643 | 1537
29.07.2020 | 165.888 | 166.653 | 166.253 | 1562 | 200 | 13 | 2 | 2155 | 9 | 0.03 | 1535 | 1534 | 28 | 25 | 25 | 28 | 28 | 28 | [55 empty] | 774 | 11359 | 12876 | 1391 | 2671 | 1565
29.07.2020 | 159.744 | 160.496 | 160.096 | 1562 | 200 | 13 | 2 | 2155 | 9 | 0.01 | 1534 | 1535 | 28 | 27 | 28 | 28 | 28 | 28 | [55 empty] | 801 | 11384 | 12900 | 1480 | 2698 | 1565
29.07.2020 | 165.888 | 166.653 | 166.253 | 1565 | 200 | 13 | 2 | 2155 | 9 | 0.02 | 1540 | 1539 | 27 | 25 | 24 | 89 | 27 | 0 | [55 empty] | 286 | 11412 | 12928 | 1446 | 2726 | 1589
29.07.2020 | 156.57 | 157.315 | 156.915 | 1560 | 200 | 13 | 2 | 1255 | 9 | 0.01 | 1541 | 1540 | 515 | 28 | 28 | 34 | 28 | 24 | [55 empty] | 853 | 11439 | 12952 | 1473 | 2753 | 1648
29.07.2020 | 165.888 | 166.653 | 166.253 | 1565 | 200 | 13 | 2 | 2155 | 9 | 0.01 | 1539 | 1538 | 567 | 27 | 24 | 27 | 27 | 59 | [55 empty] | 881 | 11464 | 12980 | 1501 | 2781 | 1675
29.07.2020 | 162.816 | 163.575 | 163.175 | 1564 | 200 | 13 | 2 | 2155 | 9 | 0.02 | 1540 | 1543 | 28 | 25 | 28 | 28 | 28 | 27 | [55 empty] | 909 | 11491 | 13005 | 1529 | 2809 | 1700
29.07.2020 | 162.816 | 163.575 | 163.175 | 1563 | 200 | 13 | 2 | 2155 | 9 | 0.02 | 1537 | 1536 | 28 | 27 | 25 | 28 | 28 | 25 | [55 empty] | 933 | 11516 | 13032 | 1553 | 2836 | 1727
29.07.2020 | 159.744 | 160.496 | 160.096 | 1561 | 200 | 13 | 2 | 2155 | 9 | 0.01 | 1536 | 1536 | 24 | 25 | 27 | 24 | 27 | 27 | [55 empty] | 961 | 11544 | 13057 | 1584 | 2864 | 1755
29.07.2020 | 156.672 | 157.417 | 157.017 | 1562 | 200 | 13 | 2 | 2155 | 9 | 0.01 | 1536 | 1534 | 28 | 28 | 25 | 31 | 28 | 28 | [55 empty] | 988 | 11571 | 13084 | 1608 | 2891 | 1783
29.07.2020 | 165.888 | 166.653 | 166.253 | 1565 | 200 | 7 | 2 | 2155 | 9 | 0.01 | 1540 | 1542 | 27 | 27 | 27 | 24 | 27 | 28 | [55 empty] | 1013 | 10341 | 13109 | 1636 | 13977 | 1808
29.07.2020 | 162.611 | 171.129 | 170.729 | 1566 | 200 | 7 | 2 | 2155 | 9 | 0.01 | 1543 | 1543 | 25 | 1230 | 25 | 28 | 11086 | 25 | [55 empty] | 1040 | 10368 | 13133 | 1660 | 14001 | 1835
29.07.2020 | 150.528 | 152.179 | 151.779 | 1578 | 190 | 7 | 2 | 2155 | 9 | 0.8 | 1545 | 1543 | 27 | 27 | 24 | 24 | 24 | 27 | [55 empty] | 1071 | 10399 | 13164 | 1691 | 14032 | 1838
29.07.2020 | 156.672 | 157.417 | 157.017 | 1566 | 200 | 7 | 2 | 2155 | 9 | 0.02 | 1539 | 1534 | 31 | 31 | 31 | 31 | 31 | 3 | [55 empty] | 1099 | 10424 | 13192 | 1719 | 14057 | 1860
29.07.2020 | 156.672 | 157.917 | 157.517 | 1571 | 200 | 7 | 2 | 2155 | 9 | 0.02 | 1546 | 1543 | 28 | 25 | 28 | 28 | 25 | 22 | [55 empty] | 1126 | 10451 | 13219 | 1746 | 14084 | 1891
30.07.2020 | 153.6 | 154.488 | 154.088 | 1566 | 200 | 7 | 2 | 2155 | 9 | 0.01 | 1544 | 1541 | 27 | 27 | 27 | 27 | 27 | 31 | [55 empty] | 1157 | 10476 | 13247 | 1774 | 14109 | 1918
30.07.2020 | 168.96 | 169.731 | 169.331 | 1564 | 200 | 7 | 2 | 2155 | 9 | 0.01 | 1542 | 1542 | 31 | 25 | 28 | 28 | 25 | 27 | [55 empty] | 1181 | 10503 | 13274 | 1801 | 14139 | 1946
30.07.2020 | 162.816 | 163.575 | 163.175 | 1563 | 200 | 7 | 2 | 2155 | 9 | 0.01 | 1539 | 1541 | 24 | 27 | 27 | 27 | 30 | 28 | [55 empty] | 1209 | 10531 | 13302 | 1829 | 14164 | 1973
30.07.2020 | 165.888 | 166.653 | 166.253 | 1564 | 200 | 7 | 2 | 2155 | 9 | 0.01 | 1541 | 1542 | 28 | 28 | 28 | 28 | 25 | 27 | [55 empty] | 1234 | 10556 | 13330 | 1857 | 14192 | 2001
30.07.2020 | 162.816 | 163.575 | 163.175 | 1566 | 200 | 7 | 2 | 2155 | 9 | 0.01 | 1542 | 1541 | 25 | 25 | 28 | 28 | 28 | 28 | [55 empty] | 1261 | 10583 | 13357 | 1884 | 14219 | 2029
30.07.2020 | 159.744 | 160.496 | 160.096 | 1563 | 200 | 7 | 2 | 2155 | 9 | 0.01 | 1543 | 1542 | 27 | 27 | 27 | 27 | 27 | 28 | [55 empty] | 1286 | 10611 | 13385 | 1912 | 14247 | 2056
30.07.2020 | 165.888 | 166.653 | 166.253 | 1562 | 200 | 7 | 2 | 2155 | 9 | 0.01 | 1540 | 1539 | 25 | 28 | 28 | 28 | 28 | 27 | [55 empty] | 1310 | 10635 | 13415 | 1939 | 14271 | 2084
30.07.2020 | 162.816 | 163.575 | 163.175 | 1563 | 200 | 7 | 2 | 2155 | 9 | 0.02 | 1541 | 1540 | 24 | 24 | 30 | 27 | 24 | 28 | [55 empty] | 1338 | 10663 | 13443 | 1970 | 14299 | 2111
30.07.2020 | 159.744 | 160.496 | 160.096 | 1562 | 200 | 7 | 2 | 2155 | 9 | 0.01 | 1537 | 1535 | 28 | 28 | 28 | 31 | 28 | 27 | [55 empty] | 0 | 10697 | 13474 | 2001 | 14330 | 2145
30.07.2020 | 168.942 | 169.713 | 169.313 | 1564 | 200 | 7 | 2 | 2150 | 9 | 0.01 | 1541 | 1540 | 1338 | 34 | 31 | 31 | 31 | 34 | [55 empty] | 1356 | 10724 | 13501 | 2031 | 14357 | 2173
30.07.2020 | 159.726 | 160.978 | 160.578 | 1568 | 200 | 7 | 2 | 2150 | 9 | 0.01 | 1543 | 1541 | 1356 | 27 | 27 | 30 | 27 | 28 | [55 empty] | 1384 | 10752 | 13529 | 2059 | 14385 | 2200
30.07.2020 | 159.744 | 160.646 | 160.246 | 1568 | 200 | 7 | 2 | 2150 | 9 | 0.01 | 1540 | 1541 | 28 | 28 | 28 | 28 | 28 | 27 | [55 empty] | 1412 | 10780 | 13557 | 2087 | 14413 | 2228
30.07.2020 | 165.888 | 166.653 | 166.253 | 1574 | 200 | 7 | 2 | 2150 | 9 | 0.01 | 1542 | 1539 | 28 | 28 | 28 | 28 | 28 | 28 | [55 empty] | 1439 | 10807 | 13584 | 2114 | 14437 | 2256
30.07.2020 | 165.888 | 166.653 | 166.253 | 1563 | 200 | 7 | 2 | 2150 | 9 | 0.01 | 1540 | 1538 | 27 | 27 | 27 | 27 | 24 | 28 | [55 empty] | 1464 | 10832 | 13612 | 2142 | 14465 | 2283
30.07.2020 | 162.816 | 163.575 | 163.175 | 1564 | 200 | 7 | 2 | 2150 | 9 | 0.01 | 1539 | 1543 | 25 | 25 | 28 | 28 | 28 | 27 | [55 empty] | 1491 | 10859 | 13639 | 2169 | 14492 | 2314
30.07.2020 | 159.744 | 160.496 | 160.096 | 1566 | 200 | 7 | 2 | 2150 | 9 | 0.01 | 1542 | 1543 | 27 | 27 | 27 | 27 | 27 | 31 | [55 empty] | 1519 | 10887 | 13664 | 2197 | 14517 | 2339
30.07.2020 | 168.96 | 169.731 | 169.331 | 1565 | 200 | 7 | 2 | 2150 | 9 | 0.01 | 1539 | 1537 | 28 | 28 | 25 | 28 | 25 | 25 | [55 empty] | 1544 | 10912 | 13692 | 2225 | 14542 | 2369
30.07.2020 | 156.552 | 157.296 | 156.896 | 1562 | 200 | 7 | 2 | 2150 | 9 | 0.01 | 1534 | 1530 | 25 | 25 | 28 | 28 | 25 | 30 | [55 empty] | 1571 | 10939 | 13719 | 2252 | 14569 | 2397
30.07.2020 | 159.744 | 160.496 | 160.096 | 1565 | 200 | 7 | 2 | 2150 | 9 | 0.01 | 1531 | 1530 | 27 | 27 | 27 | 27 | 27 | 28 | [55 empty] | 1599 | 10967 | 13747 | 2280 | 14597 | 2424
30.07.2020 | 165.888 | 166.653 | 166.253 | 1565 | 200 | 7 | 2 | 2150 | 9 | 0.01 | 1540 | 1541 | 28 | 28 | 28 | 28 | 28 | 27 | [55 empty] | 1602 | 10997 | 13777 | 2311 | 14624 | 2455
30.07.2020 | 165.888 | 166.653 | 166.253 | 1564 | 200 | 7 | 2 | 2150 | 9 | 0.01 | 1538 | 1537 | 3 | 30 | 30 | 31 | 27 | 31 | [55 empty] | 9006 | 11022 | 13802 | 2336 | 14652 | 2480
30.07.2020 | 153.485 | 160.283 | 159.883 | 1565 | 200 | 7 | 2 | 2150 | 9 | 0.01 | 1533 | 1532 | 7404 | 25 | 25 | 25 | 28 | 25 | [55 empty] | 9033 | 11049 | 13829 | 2363 | 14679 | 2507
30.07.2020 | 150.528 | 152.179 | 151.779 | 1578 | 200 | 7 | 2 | 2150 | 9 | 0.08 | 1546 | 1544 | 27 | 27 | 27 | 27 | 27 | 27 | [55 empty] | 9061 | 11077 | 13857 | 2391 | 14707 | 2535
30.07.2020 | 165.888 | 166.653 | 166.253 | 1566 | 200 | 7 | 2 | 2155 | 9 | 0.01 | 1539 | 1536 | 28 | 28 | 28 | 28 | 28 | 28 | [55 empty] | 9085 | 11101 | 13884 | 2418 | 14731 | 2562
30.07.2020 | 165.888 | 166.653 | 166.253 | 1562 | 200 | 7 | 2 | 2155 | 9 | 0.01 | 1537 | 1536 | 24 | 24 | 27 | 27 | 24 | 27 | [55 empty] | 9113 | 11129 | 13909 | 2443 | 14759 | 2587
30.07.2020 | 156.672 | 157.417 | 157.017 | 1564 | 200 | 7 | 2 | 2155 | 9 | 0.01 | 1537 | 1536 | 28 | 28 | 25 | 25 | 28 | 25 | [55 empty] | 9138 | 11154 | 13934 | 2471 | 14787 | 2615
30.07.2020 | 156.672 | 157.417 | 157.017 | 1561 | 200 | 13 | 2 | 2155 | 9 | 0.01 | 1535 | 1533 | 25 | 25 | 25 | 28 | 28 | 28 | [55 empty] | 9165 | 11181 | 13961 | 2495 | 14811 | 2642
30.07.2020 | 156.646 | 157.391 | 156.991 | 1563 | 200 | 13 | 2 | 2155 | 9 | 0.01 | 1536 | 1533 | 27 | 27 | 27 | 24 | 24 | 27 | [55 empty] | 9193 | 11209 | 13986 | 2523 | 14839 | 2670
30.07.2020 | 159.744 | 160.496 | 160.096 | 1565 | 200 | 13 | 2 | 2155 | 9 | 0.02 | 1541 | 1538 | 28 | 28 | 25 | 28 | 28 | 28 | [55 empty] | 9217 | 11233 | 14010 | 2550 | 18863 | 2694
30.07.2020 | 162.816 | 163.575 | 163.175 | 1564 | 200 | 13 | 2 | 2155 | 9 | 0.03 | 1542 | 1543 | 24 | 24 | 24 | 27 | 4024 | 24 | [55 empty] | 9245 | 11258 | 14038 | 2578 | 14891 | 2722
30.07.2020 | 150.528 | 151.259 | 150.859 | 1562 | 200 | 13 | 2 | 2155 | 9 | 0.03 | 1538 | 1537 | 28 | 25 | 28 | 28 | 3972 | 28 | [55 empty] | 9273 | 11283 | 14063 | 2606 | 14919 | 2750
30.07.2020 | 162.816 | 163.575 | 163.175 | 1588 | 200 | 13 | 2 | 2155 | 9 | 0.01 | 1537 | 1538 | 28 | 25 | 25 | 28 | 28 | 28 | [55 empty] | 9300 | 11307 | 14090 | 2633 | 14946 | 2777
30.07.2020 | 159.744 | 160.496 | 160.096 | 1564 | 200 | 13 | 2 | 2155 | 9 | 0.01 | 1534 | 1533 | 27 | 24 | 27 | 27 | 27 | 27 | [55 empty] | 9331 | 11332 | 14115 | 2661 | 14971 | 2805
30.07.2020 | 162.816 | 163.575 | 163.175 | 1564 | 200 | 13 | 2 | 2155 | 9 | 0.02 | 1538 | 1536 | 31 | 25 | 25 | 28 | 25 | 28 | [55 empty] | 9359 | 11356 | 14139 | 2688 | 14998 | 2832
31.07.2020 | 159.744 | 160.496 | 160.096 | 1564 | 200 | 13 | 2 | 2155 | 9 | 0.01 | 1538 | 1540 | 28 | 24 | 24 | 27 | 27 | 27 | [55 empty] | 9383 | 11383 | 14176 | 2713 | 15023 | 2832
31.07.2020 | 159.744 | 160.496 | 160.096 | 1566 | 200 | 13 | 2 | 2155 | 9 | 0.01 | 1543 | 1541 | 24 | 27 | 37 | 25 | 25 | 0 | [55 empty] | 9414 | 11406 | 14192 | 2744 | 15051 | 2891
31.07.2020 | 153.6 | 154.338 | 153.938 | 1568 | 200 | 13 | 2 | 2155 | 9 | 0.02 | 1541 | 1542 | 31 | 23 | 16 | 31 | 28 | 59 | [55 empty] | 9441 | 11433 | 14219 | 2771 | 15078 | 2918
31.07.2020 | 168.96 | 169.731 | 169.331 | 1565 | 200 | 13 | 2 | 2155 | 9 | 0.02 | 1538 | 1538 | 27 | 27 | 27 | 27 | 27 | 27 | [55 empty] | 9469 | 11458 | 14244 | 2799 | 15106 | 2946
31.07.2020 | 165.888 | 166.653 | 166.253 | 1564 | 200 | 13 | 2 | 2155 | 9 | 0.02 | 1537 | 1537 | 28 | 25 | 25 | 28 | 28 | 28 | [55 empty] | 9497 | 11485 | 14268 | 2824 | 15133 | 2974
31.07.2020 | 159.744 | 160.496 | 160.096 | 1566 | 200 | 13 | 2 | 2155 | 9 | 0.02 | 1537 | 1542 | 28 | 27 | 24 | 25 | 27 | 28 | [55 empty] | 9524 | 11510 | 14296 | 2851 | 15161 | 3001
31.07.2020 | 159.744 | 160.496 | 160.096 | 1565 | 200 | 13 | 2 | 2155 | 9 | 0.02 | 1540 | 1539 | 27 | 25 | 28 | 27 | 28 | 27 | [55 empty] | 9552 | 11535 | 14321 | 2879 | 15186 | 3029
31.07.2020 | 162.816 | 163.575 | 163.175 | 1565 | 200 | 13 | 2 | 2155 | 9 | 0.02 | 1538 | 1539 | 28 | 25 | 25 | 28 | 25 | 28 | [55 empty] | 9576 | 11559 | 14345 | 2903 | 15213 | 3056
31.07.2020 | 156.672 | 157.417 | 157.017 | 1563 | 200 | 13 | 2 | 2155 | 9 | 0.02 | 1538 | 1537 | 24 | 24 | 24 | 24 | 27 | 27 | [55 empty] | 9604 | 11584 | 14373 | 2931 | 15238 | 3087
31.07.2020 | 153.6 | 154.338 | 153.938 | 1570 | 200 | 13 | 2 | 2155 | 9 | 0.01 | 1539 | 1539 | 28 | 25 | 28 | 28 | 25 | 31 | [55 empty] | 9635 | 11611 | 14397 | 2959 | 15265 | 3115
31.07.2020 | 162.816 | 163.575 | 163.175 | 1566 | 200 | 7 | 2 | 2155 | 9 | 0.01 | 1541 | 1541 | 31 | 27 | 24 | 28 | 27 | 28 | [55 empty] | 9662 | 11633 | 14425 | 2986 | 15293 | 3142
31.07.2020 | 165.888 | 166.653 | 166.253 | 1564 | 200 | 7 | 2 | 2155 | 9 | 0.01 | 1541 | 1541 | 27 | 22 | 28 | 27 | 28 | 27 | [55 empty] | 9693 | 11639 | 14453 | 3017 | 15324 | 3176
31.07.2020 | 159.744 | 160.496 | 160.096 | 1562 | 200 | 7 | 2 | 2155 | 9 | 0.01 | 1537 | 1537 | 31 | 6 | 28 | 31 | 31 | 34 | [55 empty] | 9708 | 11654 | 14483 | 3051 | 15358 | 3210
31.07.2020 | 159.744 | 160.956 | 160.556 | 1562 | 200 | 7 | 2 | 2155 | 9 | 0.02 | 1537 | 1534 | 15 | 15 | 30 | 34 | 34 | 34 | [55 empty] | 9724 | 11676 | 14514 | 3081 | 15385 | 3241
31.07.2020 | 162.611 | 163.979 | 163.579 | 1667 | 200 | 7 | 2 | 2155 | 9 | 0.01 | 1540 | 1541 | 16 | 22 | 31 | 30 | 27 | 31 | [55 empty] | 9745 | 11697 | 14542 | 3112 | 15416 | 3271
31.07.2020 | 156.672 | 157.567 | 157.167 | 1561 | 200 | 7 | 1 | 2155 | 9 | 0.01 | 1538 | 1534 | 21 | 21 | 28 | 31 | 31 | 30 | [55 empty] | 9767 | 11716 | 14572 | 3143 | 15447 | 3305
31.07.2020 | 162.816 | 163.575 | 163.175 | 1562 | 200 | 7 | 2 | 2155 | 9 | 0.01 | 1533 | 1537 | 22 | 19 | 30 | 31 | 31 | 34 | [55 empty] | 9785 | 11734 | 14603 | 3173 | 15477 | 3336
31.07.2020 | 165.888 | 166.653 | 166.253 | 1562 | 200 | 7 | 2 | 2155 | 9 | 0.01 | 1537 | 1541 | 18 | 18 | 31 | 30 | 30 | 31 | [55 empty] | 4021 | 4189 | 14634 | 9107 | 15505 | 2922
31.07.2020 | 159.706 | 167.518 | 167.118 | 1563 | 200 | 7 | 1 | 2155 | 9 | 0.01 | 1538 | 1539 | 5764 | 7545 | 31 | 5934 | 28 | 414 | [55 empty] | 4055 | 4219 | 14664 | 0 | 15536 | 2952
31.07.2020 | 156.672 | 158.797 | 158.397 | 1574 | 200 | 7 | 2 | 2155 | 9 | 0.06 | 1544 | 1542 | 34 | 30 | 30 | 9107 | 31 | 30 | [55 empty] | 4088 | 4253 | 14695 | 0 | 15566 | 2986
31.07.2020 | 156.672 | 157.417 | 157.017 | 1567 | 200 | 7 | 2 | 2155 | 9 | 0.01 | 1543 | 1544 | 33 | 34 | 31 | 0 | 30 | 34 | [55 empty] | 4122 | 4284 | 14729 | 0 | 15600 | 3020
31.07.2020 | 162.816 | 163.575 | 163.175 | 1569 | 200 | 7 | 2 | 2155 | 9 | 0.01 | 1537 | 1536 | 34 | 31 | 34 | 0 | 34 | 34 | [55 empty] | 8009 | 8003 | 15811 | 0 | 16701 | 3054
31.07.2020 | 165.888 | 166.653 | 166.253 | 1568 | 200 | 7 | 2 | 2155 | 9 | 0.01 | 1538 | 1536 | 3887 | 3719 | 1082 | 0 | 1101 | 34 | [55 empty] | 8043 | 8036 | 15844 | 0 | 16734 | 3088
31.07.2020 | 156.672 | 157.417 | 157.017 | 1576 | 200 | 7 | 2 | 2155 | 9 | 0.01 | 1541 | 1540 | 34 | 33 | 33 | 0 | 33 | 34 | [55 empty] | 8073 | 8067 | 15875 | 0 | 16765 | 3118
31.07.2020 | 168.96 | 169.731 | 169.331 | 1566 | 200 | 7 | 2 | 2155 | 9 | 0.01 | 1540 | 1539 | 30 | 31 | 31 | 0 | 31 | 30 | [55 empty] | 8104 | 8101 | 15906 | 0 | 16796 | 3152
31.07.2020 | 153.6 | 154.338 | 153.938 | 1567 | 200 | 7 | 2 | 2155 | 9 | 0.01 | 1541 | 1540 | 31 | 34 | 31 | 0 | 31 | 34 | [55 empty] | 8135 | 8135 | 15937 | 0 | 16826 | 3183
31.07.2020 | 159.744 | 160.496 | 160.096 | 1567 | 200 | 7 | 2 | 2155 | 9 | 0.01 | 1543 | 1544 | 31 | 34 | 31 | 0 | 30 | 31 | [55 empty] | 8165 | 8169 | 15970 | 0 | 16860 | 3217
31.07.2020 | 156.672 | 157.417 | 157.017 | 1566 | 200 | 7 | 2 | 2155 | 9 | 0.01 | 1537 | 1536 | 30 | 34 | 33 | 0 | 34 | 34 | [55 empty] | 8199 | 8205 | 16004 | 0 | 16894 | 3247
31.07.2020 | 165.888 | 166.653 | 166.253 | 1569 | 200 | 7 | 2 | 2155 | 9 | 0.01 | 1537 | 1539 | 34 | 36 | 34 | 0 | 34 | 30 | [55 empty] | 8233 | 8239 | 16038 | 0 | 16925 | 3281
31.07.2020 | 168.96 | 169.731 | 169.331 | 1565 | 200 | 7 | 2 | 2155 | 9 | 0.01 | 1538 | 1540 | 34 | 34 | 34 | 0 | 31 | 34 | [55 empty] | 8264 | 8270 | 16069 | 0 | 16955 | 3312
31.07.2020 | 165.888 | 166.653 | 166.253 | 1572 | 200 | 7 | 2 | 2155 | 9 | 0.01 | 1535 | 1537 | 31 | 31 | 31 | 0 | 30 | 31 | [55 empty] | 8294 | 8304 | 16099 | 0 | 16989 | 3346
01.08.2020 | 153.6 | 154.338 | 153.938 | 1567 | 200 | 7 | 2 | 2155 | 9 | 0.01 | 1536 | 1537 | 30 | 34 | 30 | 0 | 34 | 34 | [55 empty] | 8325 | 8338 | 16133 | 0 | 17020 | 3376
01.08.2020 | 162.816 | 163.575 | 163.175 | 1567 | 200 | 7 | 2 | 2155 | 9 | 0.01 | 1539 | 1541 | 31 | 34 | 34 | 0 | 31 | 30 | [55 empty] | 8359 | 8371 | 16164 | 0 | 17051 | 3410
01.08.2020 | 159.744 | 160.496 | 160.096 | 1568 | 200 | 7 | 2 | 2155 | 9 | 0.03 | 1537 | 1536 | 34 | 33 | 31 | 0 | 31 | 34 | [55 empty] | 8390 | 8405 | 16198 | 0 | 17051 | 3444
01.08.2020 | 162.816 | 163.575 | 163.175 | 1567 | 200 | 7 | 2 | 2155 | 9 | 0.01 | 1539 | 1538 | 31 | 34 | 34 | 0 | 0 | 34 | [55 empty] | 8420 | 8439 | 16231 | 0 | 17081 | 3478
01.08.2020 | 165.888 | 166.653 | 166.253 | 1568 | 200 | 7 | 2 | 2155 | 9 | 0.01 | 1540 | 1537 | 30 | 34 | 33 | 0 | 30 | 34 | [55 empty] | 8454 | 8470 | 16262 | 0 | 17112 | 3508
01.08.2020 | 162.816 | 163.575 | 163.175 | 1566 | 200 | 7 | 2 | 2155 | 9 | 0.01 | 1541 | 1540 | 34 | 31 | 31 | 0 | 31 | 30 | [55 empty] | 8485 | 8503 | 16296 | 0 | 17143 | 3542
01.08.2020 | 156.672 | 157.417 | 157.017 | 1567 | 200 | 7 | 2 | 2155 | 9 | 0.01 | 1541 | 1539 | 31 | 33 | 34 | 0 | 31 | 34 | [55 empty] | 8519 | 8519 | 16330 | 0 | 17173 | 3576
01.08.2020 | 162.816 | 163.575 | 163.175 | 1565 | 200 | 7 | 2 | 2155 | 9 | 0.01 | 1537 | 1538 | 34 | 16 | 34 | 0 | 30 | 34 | [55 empty] | 8736 | 8574 | 16364 | 0 | 17204 | 3610
01.08.2020 | 168.96 | 169.731 | 169.331 | 1566 | 200 | 7 | 2 | 2155 | 9 | 0.01 | 1539 | 1537 | 217 | 55 | 34 | 0 | 31 | 34 | [55 empty] | 8770 | 8605 | 16394 | 0 | 17235 | 3641
01.08.2020 | 162.816 | 163.575 | 163.175 | 1565 | 200 | 7 | 2 | 2155 | 9 | 0.01 | 1536 | 1546 | 34 | 31 | 30 | 0 | 31 | 31 | [55 empty] | 8798 | 8642 | 16425 | 0 | 17266 | 3674
01.08.2020 | 156.672 | 157.417 | 157.017 | 1567 | 200 | 7 | 2 | 2155 | 9 | 0.01 | 1541 | 1540 | 28 | 37 | 31 | 0 | 31 | 33 | [55 empty] | 8856 | 8639 | 3201 | 9135 | 3364 | 3699
01.08.2020 | 159.526 | 167.237 | 166.837 | 1567 | 200 | 7 | 2 | 2155 | 9 | 0.01 | 1543 | 1542 | 58 | 3 | 13224 | 9135 | 13902 | 25 | [55 empty] | 8883 | 8666 | 3228 | 9162 | 3394 | 3720
01.08.2020 | 162.816 | 164.495 | 164.095 | 1579 | 200 | 7 | 2 | 2155 | 9 | 0.06 | 1549 | 1545 | 27 | 27 | 27 | 27 | 30 | 21 | [55 empty] | 8911 | 8694 | 3256 | 9190 | 3422 | 3745
01.08.2020 | 162.816 | 163.575 | 163.175 | 1569 | 200 | 7 | 2 | 2155 | 9 | 0.01 | 1547 | 1543 | 28 | 28 | 28 | 28 | 28 | 25 | [55 empty] | 8938 | 8721 | 3280 | 9214 | 3450 | 3772
01.08.2020 | 162.816 | 163.575 | 163.175 | 1565 | 200 | 7 | 2 | 2155 | 9 | 0.01 | 1534 | 1535 | 27 | 27 | 24 | 24 | 28 | 27 | [55 empty] | 8963 | 8746 | 3305 | 9242 | 3477 | 3800
01.08.2020 | 159.744 | 160.496 | 160.096 | 1554 | 200 | 7 | 2 | 2155 | 9 | 0.01 | 1534 | 1533 | 25 | 25 | 25 | 28 | 27 | 28 | [55 empty] | 8991 | 8774 | 3333 | 9267 | 3508 | 3828
01.08.2020 | 156.672 | 157.417 | 157.017 | 1568 | 200 | 7 | 2 | 2155 | 9 | 0.01 | 1539 | 1541 | 28 | 28 | 28 | 25 | 31 | 28 | [55 empty] | 9018 | 8801 | 3360 | 9294 | 3535 | 3855
01.08.2020 | 165.888 | 166.653 | 166.253 | 1566 | 200 | 7 | 2 | 2155 | 9 | 0.01 | 1539 | 1538 | 27 | 27 | 27 | 27 | 27 | 27 | [55 empty] | 9043 | 8829 | 3388 | 9322 | 3563 | 3868
01.08.2020 | 165.67 | 166.434 | 166.034 | 1564 | 200 | 7 | 2 | 2155 | 9 | 0.01 | 1541 | 1540 | 25 | 28 | 28 | 28 | 28 | 13 | [55 empty] | 9070 | 8856 | 3412 | 9349 | 3594 | 3910
01.08.2020 | 165.888 | 166.653 | 166.253 | 1574 | 200 | 7 | 2 | 2155 | 9 | 0.01 | 1541 | 1540 | 27 | 27 | 24 | 27 | 31 | 42 | [55 empty] | 9095 | 8884 | 3440 | 3621 | 9377 | 3941
01.08.2020 | 162.816 | 163.575 | 163.175 | 1570 | 200 | 7 | 2 | 2155 | 9 | 0.01 | 1538 | 1536 | 25 | 28 | 28 | 5728 | 5783 | 31 | [55 empty] | 9123 | 8912 | 3468 | 9402 | 3649 | 3969
01.08.2020 | 165.888 | 166.653 | 166.253 | 1564 | 200 | 7 | 2 | 2155 | 9 | 0.01 | 1538 | 1540 | 28 | 28 | 28 | 5781 | 5728 | 28 | [55 empty] | 9147 | 8939 | 3495 | 9429 | 3677 | 3993
01.08.2020 | 162.816 | 163.575 | 163.175 | 1565 | 200 | 7 | 2 | 2155 | 9 | 0.01 | 1537 | 1537 | 24 | 27 | 27 | 27 | 28 | 24 | [55 empty] | 9175 | 8964 | 3523 | 9457 | 3707 | 4021
01.08.2020 | 159.744 | 160.496 | 160.096 | 1563 | 200 | 7 | 2 | 2155 | 9 | 0.01 | 1540 | 1540 | 28 | 25 | 28 | 28 | 30 | 28 | [55 empty] | 9202 | 8991 | 3547 | 9484 | 3735 | 4049
01.08.2020 | 165.888 | 166.653 | 166.253 | 1569 | 200 | 7 | 2 | 2155 | 9 | 0.01 | 1543 | 1541 | 27 | 27 | 24 | 27 | 28 | 28 | [55 empty] | 9227 | 9019 | 3578 | 9512 | 3762 | 4079
01.08.2020 | 162.816 | 163.575 | 163.175 | 1563 | 200 | 7 | 2 | 2155 | 9 | 0.02 | 1539 | 1541 | 25 | 28 | 31 | 28 | 27 | 30 | [55 empty] | 9255 | 9047 | 3603 | 9537 | 3790 | 4104
01.08.2020 | 168.96 | 169.731 | 169.331 | 1568 | 200 | 7 | 2 | 2155 | 9 | 0.02 | 1541 | 1539 | 28 | 28 | 25 | 25 | 28 | 25 | [55 empty] | 9279 | 9071 | 3630 | 9564 | 3818 | 4131
01.08.2020 | 156.672 | 157.417 | 157.017 | 1562 | 200 | 7 | 2 | 2155 | 9 | 0.01 | 1538 | 1536 | 24 | 24 | 27 | 27 | 28 | 27 | [55 empty] | 9307 | 9099 | 3658 | 9592 | 3845 | 4162
01.08.2020 | 159.744 | 160.496 | 160.096 | 1560 | 200 | 7 | 2 | 2155 | 9 | 0.01 | 1540 | 1541 | 28 | 28 | 28 | 28 | 27 | 31 | [55 empty] | 9331 | 9123 | 3686 | 9619 | 3876 | 4190
01.08.2020 | 168.96 | 169.731 | 169.331 | 1561 | 200 | 7 | 2 | 2155 | 9 | 0.01 | 1538 | 1538 | 24 | 24 | 28 | 27 | 31 | 28 | [55 empty] | 9359 | 9151 | 3713 | 9647 | 3904 | 4217
01.08.2020 | 162.816 | 163.575 | 163.175 | 1560 | 200 | 7 | 2 | 2155 | 9 | 0.01 | 1539 | 1538 | 28 | 28 | 27 | 28 | 28 | 27 | [55 empty] | 9384 | 9179 | 3741 | 9672 | 3928 | 4245
02.08.2020 | 165.888 | 166.653 | 166.253 | 1560 | 200 | 7 | 2 | 2155 | 9 | 0.01 | 1536 | 1535 | 25 | 28 | 28 | 25 | 24 | 28 | [55 empty] | 9411 | 9203 | 3765 | 9699 | 3956 | 4270
02.08.2020 | 156.672 | 157.417 | 157.017 | 1561 | 200 | 7 | 2 | 2155 | 9 | 0.01 | 1538 | 1538 | 27 | 24 | 24 | 27 | 28 | 25 | [55 empty] | 9436 | 9231 | 3793 | 9724 | 3983 | 4297
02.08.2020 | 156.672 | 157.417 | 157.017 | 1560 | 200 | 7 | 2 | 2155 | 9 | 0.02 | 1542 | 1540 | 25 | 28 | 28 | 25 | 27 | 27 | [55 empty] | 9463 | 9258 | 3821 | 9751 | 4011 | 4325
02.08.2020 | 159.744 | 160.496 | 160.096 | 1561 | 200 | 7 | 2 | 2155 | 9 | 0.02 | 1542 | 1543 | 27 | 27 | 28 | 27 | 28 | 28 | [55 empty] | 9488 | 9283 | 3845 | 9776 | 4039 | 4352
02.08.2020 | 165.888 | 166.653 | 166.253 | 1567 | 200 | 7 | 2 | 2155 | 9 | 0.02 | 1541 | 1538 | 25 | 25 | 24 | 25 | 28 | 27 | [55 empty] | 9516 | 9311 | 3873 | 9804 | 4066 | 4380
02.08.2020 | 153.6 | 154.338 | 153.938 | 1561 | 200 | 7 | 2 | 2155 | 9 | 0.01 | 1541 | 1539 | 28 | 28 | 28 | 28 | 27 | 28 | [55 empty] | 9540 | 9338 | 3897 | 9828 | 4091 | 4408
02.08.2020 | 165.888 | 166.653 | 166.253 | 1558 | 200 | 7 | 2 | 2155 | 9 | 0.01 | 1536 | 1536 | 24 | 27 | 24 | 24 | 25 | 28 | [55 empty] | 9568 | 9363 | 3925 | 9856 | 4118 | 4435
02.08.2020 | 153.6 | 154.338 | 153.938 | 1559 | 200 | 7 | 2 | 2155 | 9 | 0.01 | 1537 | 1536 | 28 | 25 | 28 | 28 | 27 | 27 | [55 empty] | 9592 | 9390 | 3953 | 9880 | 4146 | 4463
02.08.2020 | 162.816 | 163.575 | 163.175 | 1562 | 200 | 7 | 2 | 2155 | 9 | 0.01 | 1539 | 1538 | 24 | 27 | 28 | 24 | 28 | 28 | [55 empty] | 9620 | 9418 | 3977 | 9908 | 4174 | 4490
02.08.2020 | 159.744 | 160.496 | 160.096 | 1559 | 200 | 7 | 2 | 2155 | 9 | 0.01 | 1537 | 1536 | 28 | 28 | 24 | 28 | 28 | 27 | [55 empty] | 9645 | 9443 | 4005 | 9936 | 4201 | 4518
02.08.2020 | 162.816 | 163.575 | 163.175 | 1559 | 200 | 13 | 2 | 2155 | 9 | 0.01 | 1535 | 1537 | 25 | 25 | 28 | 28 | 27 | 28 | [55 empty] | 9672 | 9470 | 4029 | 9960 | 4229 | 4546
02.08.2020 | 159.744 | 160.496 | 160.096 | 1560 | 200 | 13 | 2 | 2155 | 9 | 0.01 | 1540 | 1538 | 27 | 27 | 24 | 24 | 28 | 28 | [55 empty] | 9697 | 9498 | 4057 | 9988 | 4256 | 4573
02.08.2020 | 159.744 | 160.496 | 160.096 | 1559 | 200 | 13 | 2 | 2155 | 9 | 0.03 | 1535 | 1534 | 25 | 28 | 28 | 28 | 27 | 27 | [55 empty] | 9724 | 9525 | 4085 | 10015 | 4284 | 4601
02.08.2020 | 162.816 | 163.575 | 163.175 | 1562 | 200 | 13 | 2 | 2155 | 9 | 0.01 | 1534 | 1536 | 27 | 27 | 28 | 27 | 28 | 28 | [55 empty] | 9752 | 9553 | 4112 | 10043 | 4312 | 4628
02.08.2020 | 165.888 | 166.653 | 166.253 | 1558 | 200 | 13 | 2 | 2155 | 9 | 0.03 | 1531 | 1531 | 28 | 28 | 27 | 28 | 28 | 27 | [55 empty] | 9780 | 9581 | 4140 | 10071 | 4339 | 4659
02.08.2020 | 165.888 | 166.653 | 166.253 | 1563 | 200 | 13 | 2 | 2155 | 9 | 0.01 | 1531 | 1531 | 28 | 28 | 28 | 28 | 27 | 31 | [55 empty] | 9807 | 9608 | 4167 | 10098 | 4367 | 4687
02.08.2020 | 168.96 | 169.731 | 169.331 | 1564 | 200 | 13 | 2 | 2155 | 9 | 0.03 | 1537 | 1543 | 27 | 27 | 27 | 27 | 28 | 28 | [55 empty] | 9835 | 9639 | 4195 | 10126 | 4394 | 4717
02.08.2020 | 165.888 | 166.653 | 166.253 | 1566 | 200 | 13 | 2 | 2155 | 9 | 0.01 | 1539 | 1539 | 28 | 31 | 28 | 28 | 27 | 30 | [55 empty] | 9862 | 9664 | 4220 | 10153 | 4422 | 4745
02.08.2020 | 172.032 | 172.81 | 172.41 | 1566 | 200 | 13 | 2 | 2155 | 9 | 0.01 | 1539 | 1539 | 27 | 25 | 25 | 27 | 28 | 28 | [55 empty] | 9887 | 9691 | 4250 | 4450 | 10181 | 4773
02.08.2020 | 159.744 | 160.496 | 160.096 | 1566 | 200 | 13 | 2 | 2155 | 9 | 0.01 | 1538 | 1539 | 25 | 27 | 30 | 5703 | 5759 | 28 | [55 empty] | 9918 | 0 | 4281 | 10212 | 4480 | 4803
02.08.2020 | 165.581 | 174.145 | 173.745 | 1569 | 200 | 13 | 2 | 2155 | 9 | 0.01 | 1544 | 1540 | 31 | 9691 | 31 | 5762 | 5701 | 30 | [55 empty] | 9952 | 0 | 4315 | 10242 | 4514 | 4837
02.08.2020 | 153.6 | 155.238 | 154.838 | 1580 | 200 | 13 | 2 | 2155 | 9 | 0.09 | 1548 | 1549 | 34 | 0 | 34 | 30 | 34 | 34 | [55 empty] | 9982 | 9694 | 4342 | 10273 | 4545 | 4868
02.08.2020 | 165.888 | 166.653 | 166.253 | 1571 | 200 | 13 | 2 | 2155 | 9 | 0.01 | 1543 | 1543 | 30 | 9694 | 27 | 31 | 31 | 31 | [55 empty] | 10007 | 9722 | 4370 | 10298 | 4569 | 4892
02.08.2020 | 153.6 | 154.488 | 154.088 | 1573 | 200 | 13 | 2 | 2155 | 9 | 0.01 | 1540 | 1539 | 25 | 28 | 28 | 25 | 24 | 24 | [55 empty] | 10038 | 9749 | 4395 | 10325 | 4597 | 4920
02.08.2020 | 153.6 | 154.338 | 153.938 | 1569 | 200 | 13 | 2 | 2155 | 9 | 0.03 | 1541 | 1543 | 31 | 27 | 25 | 27 | 28 | 28 | [55 empty] | 10062 | 9774 | 4422 | 10350 | 4621 | 4945
02.08.2020 | 165.888 | 166.653 | 166.253 | 1569 | 200 | 13 | 2 | 2155 | 9 | 0.01 | 1544 | 1546 | 24 | 25 | 27 | 25 | 24 | 25 | [55 empty] | 10087 | 9799 | 4447 | 10375 | 4646 | 4969
02.08.2020 | 150.528 | 151.259 | 150.859 | 1573 | 200 | 7 | 2 | 2155 | 9 | 0.01 | 1536 | 1536 | 25 | 25 | 25 | 25 | 25 | 24 | [55 empty] | 10114 | 9823 | 4471 | 10402 | 4674 | 4994
02.08.2020 | 147.456 | 148.18 | 147.78 | 1568 | 200 | 7 | 2 | 2155 | 9 | 0.01 | 1538 | 1540 | 27 | 24 | 24 | 27 | 28 | 25 | [55 empty] | 10139 | 9848 | 4499 | 10427 | 4698 | 5021
02.08.2020 | 156.672 | 157.417 | 157.017 | 1567 | 200 | 7 | 2 | 2155 | 9 | 0.01 | 1539 | 1540 | 25 | 25 | 28 | 25 | 24 | 27 | [55 empty] | 10164 | 9875 | 4524 | 10451 | 4726 | 5049
02.08.2020 | 153.6 | 154.338 | 153.938 | 1567 | 200 | 7 | 2 | 2155 | 9 | 0.01 | 1541 | 1539 | 25 | 27 | 25 | 24 | 28 | 28 | [55 empty] | 10185 | 9900 | 4551 | 10479 | 4753 | 5074
02.08.2020 | 156.672 | 157.417 | 157.017 | 1569 | 200 | 7 | 2 | 2155 | 9 | 0.01 | 1541 | 1542 | 21 | 25 | 27 | 28 | 27 | 25 | [55 empty] | 0 | 9934 | 4585 | 10510 | 4787 | 5104
02.08.2020 | 153.6 | 154.338 | 153.938 | 1567 | 200 | 7 | 2 | 2155 | 9 | 0.01 | 1542 | 1540 | 10185 | 34 | 34 | 31 | 34 | 30 | [55 empty] | 10197 | 9961 | 4613 | 10537 | 4818 | 5132
02.08.2020 | 162.816 | 164.035 | 163.635 | 1570 | 200 | 7 | 2 | 2155 | 9 | 0.01 | 1545 | 1543 | 10197 | 27 | 28 | 27 | 31 | 28 | [55 empty] | 10222 | 9989 | 4637 | 10562 | 4846 | 5159
02.08.2020 | 153.6 | 154.488 | 154.088 | 1571 | 200 | 7 | 2 | 2155 | 9 | 0.01 | 1540 | 1539 | 25 | 28 | 24 | 25 | 28 | 27 | [55 empty] | 10247 | 10014 | 4665 | 10589 | 4873 | 5157
03.08.2020 | 156.672 | 157.417 | 157.017 | 1568 | 200 | 7 | 2 | 2155 | 9 | 0.01 | 1540 | 1538 | 25 | 25 | 28 | 27 | 27 | 2 | [55 empty] | 10274 | 10041 | 4689 | 10617 | 4901 | 5215
03.08.2020 | 159.744 | 160.496 | 160.096 | 1568 | 200 | 7 | 2 | 2155 | 9 | 0.01 | 1541 | 1539 | 27 | 27 | 24 | 28 | 28 | 58 | [55 empty] | 10303 | 10068 | 4716 | 10642 | 4929 | 5243
03.08.2020 | 162.816 | 163.575 | 163.175 | 1566 | 200 | 7 | 2 | 2155 | 9 | 0.01 | 1542 | 1540 | 29 | 27 | 27 | 25 | 28 | 28 | [55 empty] | 10332 | 10097 | 4743 | 10666 | 4958 | 5270
03.08.2020 | 163.84 | 164.6 | 164.2 | 1571 | 200 | 7 | 2 | 2155 | 9 | 0.01 | 1544 | 1544 | 29 | 29 | 27 | 24 | 29 | 27 | [55 empty] | 10358 | 10128 | 4769 | 10693 | 4985 | 5297
03.08.2020 | 163.84 | 164.6 | 164.2 | 1572 | 200 | 7 | 2 | 2155 | 9 | 0.01 | 1544 | 1543 | 26 | 31 | 26 | 27 | 27 | 27 | [55 empty] | 10389 | 10152 | 4790 | 10717 | 5013 | 5325
03.08.2020 | 159.744 | 160.496 | 160.096 | 1571 | 200 | 7 | 2 | 2155 | 9 | 0.01 | 1543 | 1540 | 31 | 24 | 21 | 24 | 28 | 28 | [55 empty] | 10420 | 10187 | 0 | 10742 | 5048 | 5358
03.08.2020 | 159.744 | 160.956 | 160.556 | 1575 | 200 | 7 | 2 | 2155 | 9 | 0.01 | 1542 | 1544 | 31 | 35 | 4790 | 25 | 35 | 33 | [55 empty] | 10452 | 10219 | 0 | 10767 | 5083 | 5391
03.08.2020 | 159.744 | 160.496 | 160.096 | 1575 | 200 | 7 | 2 | 2155 | 9 | 0.01 | 1542 | 1541 | 32 | 32 | 0 | 25 | 35 | 33 | [55 empty] | 10479 | 10248 | 4812 | 10789 | 5112 | 5419
03.08.2020 | 157.696 | 158.443 | 158.043 | 1588 | 200 | 7 | 2 | 2155 | 9 | 0.01 | 1548 | 1546 | 27 | 29 | 4812 | 22 | 29 | 28 | [55 empty] | 10506 | 10277 | 4833 | 10812 | 5140 | 5446
03.08.2020 | 157.696 | 158.593 | 158.193 | 1593 | 200 | 7 | 2 | 2155 | 9 | 0.01 | 1564 | 1560 | 27 | 29 | 21 | 23 | 28 | 27 | [55 empty] | 10534 | 10308 | 4853 | 10836 | 5169 | 5475
03.08.2020 | 153.6 | 154.338 | 153.938 | 1590 | 200 | 7 | 2 | 2155 | 9 | 0.01 | 1561 | 1566 | 28 | 31 | 20 | 24 | 29 | 29 | [55 empty] | 10563 | 10338 | 4876 | 10861 | 5198 | 5503
03.08.2020 | 161.792 | 162.548 | 162.148 | 1591 | 200 | 7 | 2 | 2155 | 9 | 0.01 | 1562 | 1563 | 29 | 30 | 23 | 25 | 29 | 28 | [55 empty] | 10590 | 10367 | 4898 | 10885 | 5224 | 5530
03.08.2020 | 163.84 | 164.6 | 164.2 | 1588 | 200 | 7 | 2 | 2155 | 9 | 0.01 | 1561 | 1560 | 27 | 29 | 22 | 24 | 26 | 27 | [55 empty] | 10620 | 10401 | 4923 | 10910 | 5255 | 5558
03.08.2020 | 165.888 | 166.653 | 166.253 | 1588 | 200 | 7 | 2 | 2155 | 9 | 0.01 | 1560 | 1557 | 30 | 34 | 25 | 25 | 31 | 28 | [55 empty] | 10648 | 10428 | 4950 | 10932 | 5283 | 5585
03.08.2020 | 159.744 | 160.496 | 160.096 | 1569 | 200 | 7 | 2 | 2155 | 9 | 0.01 | 1548 | 1545 | 28 | 27 | 27 | 22 | 28 | 27 | [55 empty] | 10675 | 10456 | 4975 | 10956 | 5310 | 5613
03.08.2020 | 159.744 | 160.496 | 160.096 | 1565 | 200 | 7 | 2 | 2155 | 9 | 0.01 | 1543 | 1544 | 27 | 28 | 25 | 24 | 27 | 28 | [55 empty] | 10703 | 10484 | 5003 | 10978 | 5338 | 5640
03.08.2020 | 159.744 | 160.496 | 160.096 | 1566 | 200 | 7 | 2 | 2155 | 9 | 0.01 | 1543 | 1544 | 28 | 28 | 28 | 22 | 28 | 27 | [55 empty] | 17731 | 10511 | 5030 | 10999 | 5366 | 5665
03.08.2020 | 159.744 | 160.496 | 160.096 | 1563 | 200 | 7 | 2 | 2155 | 9 | 0.01 | 1541 | 1540 | 7028 | 27 | 27 | 21 | 28 | 25 | [55 empty] | 10758 | 10539 | 5055 | 11024 | 5393 | 5693
03.08.2020 | 153.6 | 154.338 | 153.938 | 1564 | 200 | 7 | 2 | 2155 | 9 | 0.01 | 1539 | 1540 | 6973 | 28 | 25 | 25 | 27 | 28 | [55 empty] | 10786 | 10569 | 5082 | 11045 | 5421 | 5720
03.08.2020 | 159.744 | 160.496 | 160.096 | 1562 | 200 | 7 | 2 | 2155 | 9 | 0.01 | 1535 | 1533 | 28 | 30 | 27 | 21 | 28 | 27 | [55 empty] | 10813 | 10600 | 5107 | 11070 | 5451 | 5748
03.08.2020 | 162.816 | 163.575 | 163.175 | 1564 | 200 | 7 | 2 | 2155 | 9 | 0.01 | 1536 | 1537 | 27 | 31 | 25 | 25 | 30 | 28 | [55 empty] | 10841 | 10631 | 5116 | 11097 | 5482 | 5779
03.08.2020 | 165.888 | 167.113 | 166.713 | 1570 | 200 | 7 | 2 | 2155 | 9 | 0.01 | 1537 | 1538 | 28 | 31 | 9 | 27 | 31 | 31 | [55 empty] | 10869 | 10662 | 5141 | 11119 | 5510 | 5806
03.08.2020 | 156.672 | 157.567 | 157.167 | 1563 | 200 | 7 | 2 | 2155 | 9 | 0.01 | 1538 | 1535 | 28 | 31 | 25 | 22 | 28 | 27 | [55 empty] | 10887 | 10692 | 5165 | 11147 | 5540 | 5837
03.08.2020 | 159.744 | 160.496 | 160.096 | 1565 | 200 | 7 | 2 | 2155 | 9 | 0.01 | 1534 | 1543 | 18 | 30 | 24 | 28 | 30 | 31 | [55 empty] | 10902 | 10723 | 5190 | 11168 | 5571 | 5868
03.08.2020 | 162.79 | 164.008 | 163.608 | 1564 | 200 | 7 | 2 | 2155 | 9 | 0.01 | 1535 | 1532 | 15 | 31 | 25 | 21 | 31 | 31 | [55 empty] | 10930 | 10754 | 5215 | 11196 | 5599 | 5895
03.08.2020 | 153.6 | 154.488 | 154.088 | 1569 | 200 | 7 | 2 | 2155 | 9 | 0.01 | 1536 | 1541 | 28 | 31 | 25 | 28 | 28 | 27 | [55 empty] | 10958 | 10781 | 5236 | 11220 | 5626 | 5923
03.08.2020 | 165.888 | 166.653 | 166.253 | 1569 | 200 | 13 | 2 | 2155 | 9 | 0.01 | 1542 | 1541 | 28 | 27 | 21 | 24 | 27 | 28 | [55 empty] | 10985 | 10809 | 5261 | 11245 | 5654 | 5950
03.08.2020 | 156.672 | 157.417 | 157.017 | 1568 | 200 | 13 | 2 | 2155 | 9 | 0.01 | 1542 | 1540 | 27 | 28 | 25 | 25 | 28 | 27 | [55 empty] | 11013 | 10840 | 5285 | 11269 | 5682 | 5978
03.08.2020 | 159.744 | 160.496 | 160.096 | 1567 | 200 | 13 | 2 | 2155 | 9 | 0.03 | 1538 | 1537 | 28 | 31 | 24 | 24 | 28 | 28 | [55 empty] | 11037 | 10867 | 5307 | 11294 | 5709 | 6006
03.08.2020 | 162.816 | 163.575 | 163.175 | 1570 | 200 | 13 | 2 | 2155 | 9 | 0.01 | 1539 | 1539 | 24 | 27 | 22 | 25 | 27 | 28 | [55 empty] | 11065 | 10898 | 5331 | 11322 | 5737 | 6033
03.08.2020 | 153.6 | 154.338 | 153.938 | 1570 | 200 | 13 | 2 | 2155 | 9 | 0.01 | 1540 | 1540 | 28 | 31 | 24 | 28 | 28 | 27 | [55 empty] | 11093 | 10925 | 5359 | 11346 | 5764 | 6061
03.08.2020 | 165.888 | 166.653 | 166.253 | 1580 | 200 | 13 | 2 | 2155 | 9 | 0.01 | 1542 | 1544 | 28 | 27 | 28 | 24 | 27 | 28 | [55 empty] | 11120 | 10953 | 5380 | 11371 | 5792 | 6088
03.08.2020 | 162.739 | 163.497 | 163.097 | 1571 | 200 | 13 | 2 | 2155 | 9 | 0.01 | 1538 | 1538 | 27 | 28 | 21 | 25 | 28 | 27 | [55 empty] | 11145 | 10984 | 5405 | 11398 | 5820 | 6119
03.08.2020 | 156.672 | 157.417 | 157.017 | 1570 | 200 | 13 | 2 | 2155 | 9 | 0.01 | 1540 | 1539 | 25 | 31 | 25 | 27 | 28 | 31 | [55 empty] | 11172 | 11011 | 5427 | 11423 | 5847 | 6147
04.08.2020 | 165.888 | 166.653 | 166.253 | 1570 | 200 | 13 | 2 | 2155 | 9 | 0.03 | 1541 | 1543 | 27 | 27 | 22 | 25 | 27 | 28 | [55 empty] | 11200 | 11039 | 5451 | 11448 | 5875 | 6174
04.08.2020 | 156.672 | 157.417 | 157.017 | 1575 | 200 | 13 | 2 | 2155 | 9 | 0.03 | 1548 | 1548 | 28 | 28 | 24 | 25 | 28 | 27 | [55 empty] | 11225 | 11067 | 5476 | 11472 | 5902 | 6202
04.08.2020 | 159.744 | 160.496 | 160.096 | 1573 | 200 | 13 | 2 | 2155 | 9 | 0.03 | 1543 | 1544 | 25 | 28 | 25 | 24 | 27 | 28 | [55 empty] | 11252 | 11094 | 5497 | 11497 | 5930 | 6229
04.08.2020 | 156.672 | 157.417 | 157.017 | 1571 | 200 | 13 | 2 | 2155 | 9 | 0.01 | 1540 | 1537 | 27 | 27 | 21 | 25 | 28 | 27 | [55 empty] | 11277 | 11125 | 5522 | 11521 | 5958 | 6257
04.08.2020 | 156.672 | 157.417 | 157.017 | 1572 | 200 | 13 | 2 | 2155 | 9 | 0.01 | 1537 | 1542 | 25 | 31 | 25 | 24 | 28 | 28 | [55 empty] | 11304 | 11152 | 5543 | 11549 | 5985 | 6285
04.08.2020 | 159.744 | 160.496 | 160.096 | 1570 | 200 | 13 | 2 | 2155 | 9 | 0.01 | 1547 | 1542 | 27 | 27 | 21 | 28 | 27 | 28 | [55 empty] | 11329 | 11177 | 5568 | 11574 | 6013 | 6312
04.08.2020 | 159.744 | 160.496 | 160.096 | 1566 | 200 | 13 | 2 | 2155 | 9 | 0.01 | 1544 | 1545 | 25 | 25 | 25 | 25 | 28 | 27 | [55 empty] | 11357 | 11208 | 5589 | 11598 | 6040 | 6340
04.08.2020 | 153.6 | 154.338 | 153.938 | 1571 | 200 | 13 | 2 | 2155 | 9 | 0.01 | 1543 | 1543 | 28 | 31 | 21 | 24 | 27 | 28 | [55 empty] | 11381 | 11235 | 5614 | 11626 | 6068 | 6367
04.08.2020 | 159.744 | 160.496 | 160.096 | 1572 | 200 | 13 | 2 | 2150 | 9 | 0.02 | 1540 | 1539 | 24 | 27 | 25 | 28 | 28 | 27 | [55 empty] | 11409 | 11266 | 5639 | 11653 | 6096 | 6398
04.08.2020 | 159.744 | 160.496 | 160.096 | 1572 | 200 | 7 | 2 | 2155 | 9 | 0.01 | 1541 | 1541 | 28 | 31 | 25 | 27 | 28 | 31 | [55 empty] | 25 | 10018 | 5664 | 25 | 25 | 25
04.08.2020 | 168.626 | 172.197 | 171.797 | 1572 | 200 | 7 | 2 | 2155 | 9 | 0.01 | 1537 | 1536 | 11384 | 1248 | 25 | 11628 | 6071 | 6373 | [55 empty] | 49 | 10045 | 5691 | 52 | 52 | 52
04.08.2020 | 147.456 | 149.1 | 148.7 | 1586 | 195 | 7 | 2 | 2155 | 9 | 0.7 | 1544 | 1547 | 24 | 27 | 27 | 27 | 27 | 27 | [55 empty] | 77 | 10070 | 5716 | 77 | 80 | 77
04.08.2020 | 162.816 | 163.575 | 163.175 | 1572 | 200 | 7 | 2 | 2155 | 9 | 0.02 | 1540 | 1539 | 28 | 25 | 25 | 25 | 28 | 25 | [55 empty] | 101 | 100097 | 5740 | 104 | 107 | 104
04.08.2020 | 153.6 | 154.338 | 153.938 | 1573 | 200 | 7 | 2 | 2155 | 9 | 0.02 | 1539 | 1537 | 24 | 90027 | 24 | 27 | 27 | 27 | [55 empty] | 126 | 10125 | 5768 | 129 | 135 | 132
04.08.2020 | 159.718 | 160.47 | 160.07 | 1572 | 200 | 7 | 2 | 2155 | 9 | 0.01 | 1542 | 1542 | 25 | 89972 | 28 | 25 | 28 | 28 | [55 empty] | 154 | 10150 | 5793 | 157 | 163 | 160
04.08.2020 | 159.744 | 160.496 | 160.096 | 1580 | 200 | 7 | 2 | 2155 | 9 | 0.01 | 1548 | 1547 | 28 | 25 | 25 | 28 | 28 | 28 | [55 empty] | 178 | 10174 | 5820 | 184 | 190 | 187
04.08.2020 | 159.744 | 160.496 | 160.096 | 1569 | 200 | 7 | 2 | 2155 | 9 | 0.01 | 1547 | 1545 | 24 | 24 | 27 | 27 | 27 | 27 | [55 empty] | 203 | 10202 | 5848 | 210 | 218 | 215
04.08.2020 | 159.744 | 160.496 | 160.096 | 1566 | 200 | 7 | 2 | 2155 | 9 | 0.01 | 1542 | 1539 | 25 | 28 | 28 | 26 | 28 | 28 | [55 empty] | 230 | 10229 | 5875 | 239 | 242 | 242
04.08.2020 | 162.648 | 163.406 | 163.006 | 1567 | 200 | 7 | 2 | 2155 | 9 | 0.01 | 1540 | 1539 | 27 | 27 | 27 | 29 | 24 | 27 | [55 empty] | 255 | 10257 | 5903 | 267 | 270 | 270
04.08.2020 | 162.816 | 163.575 | 163.175 | 1567 | 200 | 7 | 2 | 2155 | 9 | 0.01 | 1537 | 1538 | 25 | 28 | 28 | 28 | 28 | 28 | [55 empty] | 283 | 10282 | 5931 | 295 | 295 | 298
04.08.2020 | 162.816 | 163.575 | 163.175 | 1576 | 200 | 7 | 2 | 2155 | 9 | 0.01 | 1543 | 1547 | 28 | 25 | 28 | 28 | 25 | 28 | [55 empty] | 307 | 10309 | 5958 | 322 | 322 | 325
04.08.2020 | 159.744 | 160.496 | 160.096 | 1566 | 200 | 7 | 2 | 2155 | 9 | 0.01 | 1539 | 1537 | 24 | 27 | 27 | 27 | 27 | 27 | [55 empty] | 335 | 10337 | 5986 | 350 | 350 | 353
05.08.2020 | 162.816 | 163.575 | 163.175 | 1568 | 200 | 7 | 2 | 2155 | 9 | 0.01 | 1540 | 1541 | 28 | 28 | 28 | 28 | 28 | 28 | [55 empty] | 359 | 10364 | 6010 | 377 | 377 | 380
05.08.2020 | 165.888 | 166.653 | 166.253 | 1568 | 200 | 7 | 2 | 2155 | 9 | 0.01 | 1539 | 1537 | 24 | 27 | 24 | 27 | 27 | 27 | [55 empty] | 387 | 10392 | 6038 | 405 | 402 | 408
05.08.2020 | 159.744 | 160.496 | 160.096 | 1568 | 200 | 7 | 2 | 2155 | 9 | 0.01 | 1540 | 1538 | 28 | 28 | 28 | 28 | 25 | 28 | [55 empty] | 415 | 10417 | 6066 | 430 | 430 | 433
05.08.2020 | 162.816 | 163.575 | 163.175 | 1577 | 200 | 7 | 2 | 2155 | 9 | 0.01 | 1542 | 1541 | 28 | 25 | 28 | 25 | 28 | 25 | [55 empty] | 439 | 10444 | 6093 | 460 | 457 | 433
05.08.2020 | 156.672 | 157.417 | 157.017 | 1568 | 200 | 7 | 2 | 2155 | 9 | 0.01 | 1542 | 1541 | 24 | 27 | 27 | 30 | 27 | 0 | [55 empty] | 467 | 10469 | 6121 | 488 | 485 | 488
05.08.2020 | 165.888 | 166.653 | 166.253 | 1567 | 200 | 7 | 2 | 2155 | 9 | 0.01 | 1543 | 1540 | 28 | 25 | 28 | 28 | 28 | 55 | [55 empty] | 494 | 10493 | 6145 | 516 | 512 | 519
05.08.2020 | 162.816 | 163.575 | 163.175 | 1568 | 200 | 7 | 2 | 2155 | 9 | 0.01 | 1541 | 1542 | 27 | 24 | 24 | 28 | 27 | 31 | [55 empty] | 522 | 10518 | 6173 | 543 | 540 | 546
05.08.2020 | 162.816 | 163.575 | 163.175 | 1566 | 200 | 7 | 2 | 2155 | 9 | 0.01 | 1535 | 1534 | 28 | 25 | 28 | 27 | 28 | 27 | [55 empty] | 547 | 10543 | 6201 | 571 | 568 | 574
05.08.2020 | 162.816 | 163.575 | 163.175 | 1568 | 200 | 7 | 2 | 2155 | 9 | 0.01 | 1537 | 1538 | 25 | 25 | 28 | 28 | 28 | 28 | [55 empty] | 571 | 10567 | 6228 | 598 | 595 | 598
05.08.2020 | 159.744 | 160.496 | 160.096 | 1568 | 200 | 7 | 2 | 2155 | 9 | 0.01 | 1538 | 1539 | 24 | 24 | 27 | 27 | 27 | 24 | [55 empty] | 599 | 10592 | 6256 | 626 | 626 | 626
05.08.2020 | 156.672 | 157.417 | 157.017 | 1568 | 200 | 7 | 2 | 2155 | 9 | 0.01 | 1538 | 1538 | 28 | 25 | 28 | 28 | 31 | 28 | [55 empty] | 623 | 10616 | 6283 | 654 | 651 | 654
05.08.2020 | 165.888 | 166.653 | 166.253 | 1567 | 200 | 7 | 2 | 2155 | 9 | 0.01 | 1534 | 1533 | 24 | 24 | 27 | 28 | 25 | 28 | [55 empty] | 651 | 10644 | 6311 | 684 | 687 | 681
05.08.2020 | 156.672 | 157.417 | 157.017 | 1573 | 200 | 7 | 2 | 2155 | 9 | 0.01 | 1540 | 1540 | 28 | 28 | 28 | 30 | 36 | 27 | [55 empty] | 685 | 10672 | 6320 | 715 | 709 | 712
05.08.2020 | 168.934 | 169.705 | 169.305 | 1578 | 200 | 7 | 2 | 2155 | 9 | 0.01 | 1545 | 1541 | 34 | 28 | 9 | 31 | 22 | 31 | [55 empty] | 716 | 10699 | 6326 | 746 | 740 | 743
05.08.2020 | 159.744 | 160.956 | 160.556 | 1574 | 200 | 7 | 2 | 2155 | 9 |  |  |  | 31 | 27 | 6 | 31 | 31 | 31 | [55 empty] | 740 | 10721 | 6354 | 773 | 770 | 773
05.08.2020 | 159.744 | 160.649 | 160.249 | 1574 | 200 | 7 | 2 | 2155 | 9 | 0.01 | 1543 | 1540 | 24 | 22 | 28 | 27 | 30 | 30 | [55 empty] | 765 | 10745 | 6382 | 801 | 798 | 801
05.08.2020 | 162.816 | 163.575 | 163.175 | 1569 | 200 | 7 | 2 | 2155 | 9 | 0.01 | 1540 | 1540 | 25 | 24 | 28 | 28 | 28 | 28 | [55 empty] | 789 | 10770 | 6409 | 825 | 825 | 828
05.08.2020 | 159.744 | 160.496 | 160.096 | 1568 | 200 | 7 | 2 | 2155 | 9 | 0.01 | 1540 | 1543 | 24 | 25 | 27 | 24 | 27 | 27 | [55 empty] | 817 | 10795 | 6437 | 853 | 856 | 856
05.08.2020 | 156.672 | 157.417 | 157.017 | 1566 | 200 | 7 | 2 | 2155 | 9 | 0.01 | 1543 | 1541 | 28 | 25 | 28 | 28 | 31 | 28 | [55 empty] | 842 | 10819 | 6467 | 880 | 884 | 887
05.08.2020 | 165.888 | 166.653 | 166.253 | 1570 | 200 | 7 | 2 | 2155 | 9 | 0.01 | 1543 | 1542 | 25 | 24 | 30 | 27 | 28 | 31 | [55 empty] | 869 | 10841 | 6495 | 908 | 911 | 917
05.08.2020 | 165.888 | 166.653 | 166.253 | 1565 | 200 | 7 | 2 | 2155 | 9 | 0.01 | 1542 | 1540 | 27 | 22 | 28 | 28 | 27 | 30 | [55 empty] | 897 | 10865 | 6523 | 936 | 942 | 945
05.08.2020 | 162.816 | 163.575 | 163.175 | 1565 | 200 | 7 | 2 | 2155 | 9 | 0.01 | 1536 | 1537 | 28 | 24 | 28 | 28 | 31 | 28 | [55 empty] | 921 | 10890 | 6550 | 963 | 970 | 973
05.08.2020 | 165.888 | 166.653 | 166.253 | 1567 | 200 | 7 | 2 | 2155 | 9 | 0.01 | 1540 | 1538 | 24 | 25 | 27 | 27 | 28 | 28 | [55 empty] | 949 | 10911 | 6578 | 991 | 997 | 1003
05.08.2020 | 159.744 | 160.496 | 160.096 | 1569 | 200 | 7 | 2 | 2155 | 9 | 0.01 | 1546 | 1541 | 28 | 21 | 28 | 28 | 27 | 30 | [55 empty] | 977 | 10936 | 6605 | 1018 | 1028 | 1031
05.08.2020 | 162.816 | 163.575 | 163.175 | 1566 | 200 | 7 | 2 | 2155 | 9 | 0.01 | 1543 | 1541 | 28 | 25 | 27 | 27 | 31 | 28 | [55 empty] | 1004 | 10961 | 6636 | 1049 | 1056 | 1059
05.08.2020 | 165.888 | 166.653 | 166.253 | 1562 | 200 | 7 | 2 | 2155 | 9 | 0.01 | 1539 | 1538 | 27 | 25 | 31 | 31 | 28 | 28 | [55 empty] | 1029 | 10985 | 6664 | 1077 | 1086 | 1089
05.08.2020 | 168.96 | 169.731 | 169.331 | 1550 | 200 | 7 | 2 | 2155 | 9 | 0.01 | 1535 | 1534 | 25 | 24 | 28 | 28 | 30 | 30 | [55 empty] | 0 | 0 | 0 | 0 | 0 | 0
05.08.2020 | 165.888 | 166.653 | 166.253 | 1563 | 200 | 7 | 2 | 2155 | 9 | 0.01 | 1541 | 1540 | 1029 | 10985 | 6664 | 1077 | 1086 | 1089 | [55 empty] | 1084 | 11034 | 6719 | 1135 | 1141 | 1148
05.08.2020 | 165.888 | 166.653 | 166.253 | 1563 | 200 | 7 | 2 | 2155 | 9 | 0.01 | 1541 | 1540 | 1084 | 11034 | 6719 | 1135 | 1141 | 1148 | [55 empty] | 1112 | 11059 | 6747 | 1166 | 1169 | 1175
05.08.2020 | 165.888 | 166.653 | 166.253 | 1560 | 200 | 7 | 2 | 2155 | 9 | 0.01 | 1541 | 1542 | 28 | 25 | 28 | 31 | 28 | 27 | [55 empty] | 1139 | 11084 | 6777 | 1193 | 1200 | 1206
05.08.2020 | 165.888 | 166.653 | 166.253 | 1569 | 200 | 7 | 2 | 2155 | 9 | 0.01 | 1541 | 1540 | 27 | 25 | 30 | 27 | 31 | 31 | [55 empty] | 1167 | 11111 | 6808 | 1224 | 1227 | 1237
05.08.2020 | 172.032 | 172.81 | 172.41 | 1559 | 200 | 7 | 2 | 2155 | 9 | 0.01 | 1536 | 1537 | 28 | 27 | 31 | 31 | 27 | 31 | [55 empty] | 1192 | 6423 | 28 | 1252 | 1252 | 1262
05.08.2020 | 174.591 | 181.675 | 181.275 | 1562 | 200 | 7 | 2 | 2155 | 9 | 0.01 | 1542 | 1541 | 25 | 4688 | 6780 | 28 | 25 | 25 | [55 empty] | 1219 | 6450 | 55 | 1279 | 1282 | 1292
06.08.2020 | 153.6 | 155.258 | 154.858 | 1575 | 200 | 7 | 2 | 2155 | 9 | 0.8 | 1544 | 1547 | 27 | 27 | 27 | 27 | 30 | 30 | [55 empty] | 1244 | 6478 | 80 | 1307 | 1310 | 1320
06.08.2020 | 172.032 | 172.81 | 172.41 | 1563 | 200 | 7 | 2 | 2155 | 9 | 0.02 | 1542 | 1539 | 25 | 28 | 25 | 28 | 28 | 28 | [55 empty] | 1268 | 6505 | 107 | 1334 | 1338 | 1348
06.08.2020 | 159.744 | 160.496 | 160.096 | 1560 | 200 | 7 | 2 | 2155 | 9 | 0.02 | 1535 | 1536 | 24 | 27 | 27 | 27 | 28 | 28 | [55 empty] | 1296 | 6533 | 135 | 1359 | 1365 | 1372
06.08.2020 | 162.816 | 163.575 | 163.175 | 1560 | 200 | 7 | 2 | 2155 | 9 | 0.02 | 1536 | 1538 | 28 | 28 | 28 | 25 | 27 | 24 | [55 empty] | 1321 | 6561 | 163 | 1387 | 1393 | 1400
06.08.2020 | 159.744 | 160.496 | 160.096 | 1561 | 200 | 7 | 2 | 2155 | 9 | 0.02 | 1536 | 1535 | 25 | 28 | 28 | 28 | 28 | 28 | [55 empty] | 1348 | 6588 | 187 | 1414 | 1420 | 1424
06.08.2020 | 162.816 | 163.575 | 163.175 | 1560 | 200 | 7 | 2 | 2155 | 9 | 0.01 | 1542 | 1543 | 27 | 27 | 24 | 27 | 27 | 24 | [55 empty] | 1373 | 6616 | 215 | 1439 | 1448 | 1452
06.08.2020 | 159.744 | 160.496 | 160.096 | 1559 | 200 | 7 | 2 | 2155 | 9 | 0.01 | 1540 | 1541 | 25 | 28 | 28 | 25 | 28 | 28 | [55 empty] | 1397 | 6643 | 242 | 1466 | 1476 | 1477
06.08.2020 | 159.744 | 160.496 | 160.096 | 1560 | 200 | 7 | 2 | 2155 | 9 | 0.01 | 1535 | 1536 | 24 | 27 | 27 | 27 | 28 | 25 | [55 empty] | 1422 | 6671 | 270 | 1494 | 1503 | 1504
06.08.2020 | 159.744 | 160.496 | 160.096 | 1559 | 200 | 7 | 2 | 2155 | 9 | 0.01 | 1538 | 1539 | 25 | 28 | 28 | 28 | 27 | 27 | [55 empty] | 1447 | 6699 | 295 | 1519 | 1531 | 1532
06.08.2020 | 162.816 | 163.575 | 163.175 | 1559 | 200 | 7 | 2 | 2155 | 9 | 0.01 | 1538 | 1538 | 25 | 28 | 25 | 25 | 28 | 28 | [55 empty] | 1474 | 6726 | 322 | 1546 | 1558 | 1559
06.08.2020 | 156.672 | 157.417 | 157.017 | 1559 | 200 | 13 | 2 | 2155 | 9 | 0.01 | 1543 | 1544 | 27 | 27 | 27 | 27 | 27 | 27 | [55 empty] | 1499 | 6754 | 350 | 1574 | 1583 | 1584
06.08.2020 | 165.888 | 166.653 | 166.253 | 1560 | 200 | 13 | 2 | 2155 | 9 | 0.02 | 1539 | 1538 | 25 | 28 | 28 | 28 | 25 | 25 | [55 empty] | 1523 | 6781 | 374 | 1598 | 1608 | 1612
06.08.2020 | 156.672 | 157.417 | 157.017 | 1559 | 200 | 13 | 2 | 2155 | 9 | 0.01 | 1535 | 1537 | 24 | 27 | 24 | 24 | 25 | 28 | [55 empty] | 1551 | 6809 | 402 | 1629 | 1635 | 1639
06.08.2020 | 153.6 | 154.338 | 153.938 | 1563 | 200 | 13 | 2 | 2150 | 9 | 0.01 | 1541 | 1541 | 28 | 28 | 28 | 31 | 27 | 27 | [55 empty] | 1576 | 6837 | 427 | 1654 | 1660 | 1667
06.08.2020 | 168.96 | 169.731 | 169.331 | 1565 | 200 | 13 | 2 | 2150 | 9 | 0.01 | 1536 | 1537 | 25 | 28 | 25 | 25 | 25 | 28 | [55 empty] | 1603 | 6867 | 454 | 1681 | 1687 | 1694
06.08.2020 | 153.6 | 154.338 | 153.938 | 1561 | 200 | 13 | 2 | 2150 | 9 | 0.01 | 1541 | 1538 | 27 | 30 | 27 | 27 | 27 | 27 | [55 empty] | 1628 | 6895 | 482 | 1709 | 1715 | 1722
06.08.2020 | 168.96 | 170.931 | 170.531 | 1567 | 200 | 13 | 2 | 2155 | 9 | 0.01 | 1541 | 1541 | 25 | 28 | 28 | 28 | 28 | 28 | [55 empty] | 1655 | 6923 | 506 | 1734 | 1740 | 1747
06.08.2020 | 162.816 | 164.175 | 163.775 | 1558 | 200 | 13 | 2 | 2155 | 9 | 0.01 | 1532 | 1532 | 27 | 28 | 24 | 25 | 25 | 25 | [55 empty] | 1680 | 6950 | 534 | 1761 | 1767 | 1774
06.08.2020 | 153.6 | 154.338 | 153.938 | 1569 | 200 | 13 | 2 | 2155 | 9 | 0.02 | 1539 | 1544 | 25 | 27 | 28 | 27 | 27 | 27 | [55 empty] | 1705 | 6978 | 562 | 1789 | 1792 | 1802
06.08.2020 | 162.816 | 163.575 | 163.175 | 1564 | 200 | 13 | 2 | 2155 | 9 | 0.01 | 1544 | 1541 | 25 | 28 | 28 | 28 | 25 | 28 | [55 empty] | 1732 | 7005 | 586 | 1813 | 1813 | 1829
06.08.2020 | 159.744 | 160.496 | 160.096 | 1566 | 200 | 13 | 2 | 2155 | 9 | 0.01 | 1542 | 1542 | 27 | 27 | 24 | 24 | 21 | 27 | [55 empty] | 1757 | 7033 | 614 | 1841 | 1847 | 1857
06.08.2020 | 159.744 | 160.496 | 160.096 | 1558 | 200 | 13 | 2 | 2155 | 9 | 0.01 | 1533 | 1533 | 25 | 28 | 28 | 28 | 34 | 28 | [55 empty] | 1781 | 7061 | 641 | 1869 | 1875 | 1885
06.08.2020 | 162.816 | 163.575 | 163.175 | 1560 | 200 | 13 | 2 | 2150 | 9 | 0.01 | 1540 | 1541 | 24 | 28 | 27 | 28 | 28 | 28 | [55 empty] | 1809 | 7088 | 666 | 1896 | 1902 | 1915
06.08.2020 | 162.816 | 163.575 | 163.175 | 1557 | 200 | 13 | 2 | 2155 | 9 | 0.01 | 1537 | 1536 | 28 | 27 | 25 | 27 | 27 | 30 | [55 empty] | 1834 | 7116 | 694 | 1924 | 1930 | 1943
06.08.2020 | 165.888 | 166.653 | 166.253 | 1557 | 200 | 13 | 2 | 2150 | 9 | 0.01 | 1536 | 1537 | 25 | 28 | 28 | 28 | 28 | 28 | [55 empty] | 1861 | 7143 | 721 | 1951 | 1957 | 1967
06.08.2020 | 162.816 | 163.575 | 163.175 | 1563 | 200 | 13 | 2 | 2155 | 9 | 0.02 | 1539 | 1537 | 27 | 27 | 27 | 27 | 27 | 24 | [55 empty] | 1886 | 7171 | 749 | 1976 | 1985 | 1995
06.08.2020 | 165.85 | 166.697 | 166.297 | 1560 | 200 | 13 | 2 | 2155 | 9 | 0.01 | 1538 | 1538 | 25 | 28 | 28 | 25 | 28 | 28 | [55 empty] | 1910 | 7199 | 776 | 2007 | 2013 | 2023
06.08.2020 | 159.744 | 160.496 | 160.096 | 1557 | 200 | 7 | 2 | 2155 | 9 | 0.01 | 1540 | 1538 | 24 | 28 | 27 | 31 | 28 | 28 | [55 empty] | 1935 | 7227 | 801 | 28 | 6121 | 2051
06.08.2020 | 165.366 | 174.06 | 173.66 | 1558 | 200 | 7 | 2 | 2155 | 9 | 0.01 | 1538 | 1540 | 25 | 28 | 25 | 1979 | 4108 | 28 | [55 empty] | 1962 | 7254 | 828 | 55 | 6148 | 2078
06.08.2020 | 156.608 | 158.301 | 157.901 | 1575 | 200 | 7 | 2 | 2155 | 9 | 0.07 | 1540 | 1538 | 27 | 27 | 27 | 27 | 27 | 27 | [55 empty] | 1990 | 7282 | 856 | 83 | 6176 | 2106
06.08.2020 | 165.888 | 166.783 | 166.383 | 1564 | 200 | 7 | 2 | 2155 | 9 | 0.02 | 1542 | 1539 | 28 | 28 | 28 | 28 | 28 | 28 | [55 empty] | 2014 | 7309 | 883 | 110 | 6207 | 2137
06.08.2020 | 165.888 | 166.714 | 166.314 | 1572 | 200 | 7 | 2 | 2155 | 9 | 0.01 | 1540 | 1538 | 24 | 27 | 27 | 27 | 31 | 31 | [55 empty] | 2039 | 7337 | 911 | 138 | 6234 | 2164
06.08.2020 | 168.96 | 169.731 | 169.331 | 1561 | 200 | 7 | 2 | 2155 | 9 | 0.01 | 1542 | 1541 | 25 | 28 | 28 | 28 | 27 | 27 | [55 empty] | 2067 | 7365 | 939 | 166 | 6265 | 2192
07.08.2020 | 162.816 | 163.575 | 163.175 | 1562 | 200 | 7 | 2 | 2155 | 9 | 0.01 | 1536 | 1535 | 28 | 28 | 28 | 28 | 31 | 28 | [55 empty] | 2091 | 7395 | 966 | 193 | 6292 | 2222
07.08.2020 | 168.96 | 169.731 | 169.331 | 1561 | 200 | 7 | 2 | 2155 | 9 | 0.01 | 1540 | 1540 | 24 | 30 | 27 | 27 | 27 | 30 | [55 empty] | 2119 | 7420 | 994 | 221 | 6323 | 2247
07.08.2020 | 168.96 | 169.731 | 169.331 | 1559 | 200 | 7 | 2 | 2155 | 9 | 0.01 | 1537 | 1537 | 28 | 25 | 28 | 28 | 31 | 25 | [55 empty] | 2143 | 7448 | 1021 | 248 | 6351 | 2275
07.08.2020 | 162.816 | 163.575 | 163.175 | 1568 | 200 | 7 | 2 | 2155 | 9 | 0.04 | 1539 | 1539 | 24 | 28 | 27 | 27 | 28 | 28 | [55 empty] | 2168 | 7475 | 1049 | 273 | 6378 | 2302
07.08.2020 | 162.816 | 163.575 | 163.175 | 1561 | 200 | 7 | 2 | 2155 | 9 | 0.01 | 1538 | 1539 | 25 | 27 | 28 | 25 | 27 | 27 | [55 empty] | 2193 | 7503 | 1074 | 301 | 6406 | 2330
07.08.2020 | 159.744 | 160.496 | 160.096 | 1559 | 200 | 7 | 2 | 2155 | 9 | 0.01 | 1540 | 1539 | 25 | 28 | 25 | 28 | 28 | 28 | [55 empty] | 2220 | 7530 | 1101 | 328 | 6434 | 2357
07.08.2020 | 159.744 | 160.496 | 160.096 | 1560 | 200 | 7 | 2 | 2155 | 9 | 0.01 | 1536 | 1538 | 27 | 27 | 27 | 27 | 28 | 27 | [55 empty] | 2245 | 7558 | 1129 | 356 | 6461 | 2385
07.08.2020 | 165.888 | 166.653 | 166.253 | 1561 | 200 | 7 | 2 | 2155 | 9 | 0.01 | 1538 | 1541 | 25 | 28 | 28 | 28 | 27 | 28 | [55 empty] | 2272 | 7589 | 1156 | 383 | 6492 | 2416
07.08.2020 | 162.816 | 163.575 | 163.175 | 1560 | 200 | 7 | 2 | 2155 | 9 |  |  |  | 27 | 31 | 27 | 27 | 31 | 31 | [55 empty] | 2300 | 7616 | 1184 | 411 | 6519 | 2443
07.08.2020 | 175.104 | 175.889 | 175.489 | 1559 | 200 | 7 | 2 | 2155 | 9 | 0.01 | 1539 | 1540 | 28 | 27 | 28 | 28 | 27 | 27 | [55 empty] | 2325 | 7644 | 1212 | 439 | 6550 | 2471
07.08.2020 | 165.888 | 166.653 | 166.253 | 1565 | 200 | 7 | 2 | 2155 | 9 | 0.01 | 1536 | 1537 | 25 | 28 | 28 | 28 | 31 | 28 | [55 empty] | 2349 | 7671 | 1236 | 466 | 6578 | 2499
07.08.2020 | 165.888 | 166.653 | 166.253 | 1566 | 200 | 7 | 2 | 2155 | 9 | 0.01 | 1540 | 1539 | 24 | 27 | 24 | 27 | 28 | 28 | [55 empty] | 2377 | 7699 | 1264 | 491 | 6605 | 2529
07.08.2020 | 159.744 | 160.496 | 160.096 | 1561 | 200 | 7 | 2 | 2155 | 9 | 0.01 | 1538 | 1539 | 28 | 28 | 28 | 25 | 27 | 30 | [55 empty] | 2401 | 7727 | 1291 | 518 | 6633 | 2557
07.08.2020 | 165.888 | 166.653 | 166.253 | 1561 | 200 | 7 | 2 | 2155 | 9 | 0.02 | 1533 | 1540 | 24 | 28 | 27 | 27 | 28 | 28 | [55 empty] | 2429 | 7754 | 1316 | 546 | 6661 | 2584
07.08.2020 | 162.816 | 163.575 | 163.175 | 1560 | 200 | 7 | 2 | 2155 | 9 | 0.01 | 1539 | 1541 | 28 | 27 | 25 | 28 | 28 | 27 | [55 empty] | 2457 | 7782 | 1344 | 571 | 6688 | 2612
07.08.2020 | 159.744 | 160.496 | 160.096 | 1561 | 200 | 7 | 2 | 2155 | 9 | 0.01 | 1537 | 1538 | 28 | 28 | 28 | 25 | 27 | 28 | [55 empty] | 2481 | 7809 | 1371 | 598 | 6716 | 2640
07.08.2020 | 162.816 | 163.575 | 163.175 | 1559 | 200 | 7 | 2 | 2155 | 9 | 0.01 | 1535 | 1536 | 24 | 27 | 27 | 27 | 28 | 28 | [55 empty] | 2509 | 7837 | 1399 | 626 | 6743 | 2667
07.08.2020 | 162.816 | 163.575 | 163.175 | 1560 | 200 | 7 | 2 | 2155 | 9 | 0.01 | 1540 | 1541 | 28 | 28 | 28 | 28 | 27 | 27 | [55 empty] | 2533 | 7865 | 1426 | 653 | 6771 | 2695
07.08.2020 | 165.888 | 166.653 | 166.253 | 1561 | 200 | 7 | 2 | 2155 | 9 | 0.01 | 1537 | 1537 | 24 | 28 | 27 | 27 | 28 | 28 | [55 empty] | 2561 | 7892 | 1451 | 681 | 6799 | 2722
07.08.2020 | 162.816 | 163.575 | 163.175 | 1561 | 200 | 7 | 2 | 2155 | 9 | 0.01 | 1537 | 1539 | 28 | 27 | 25 | 28 | 28 | 27 | [55 empty] | 2586 | 7920 | 1479 | 709 | 6829 | 2750
07.08.2020 | 162.816 | 163.675 | 163.275 | 1561 | 200 | 7 | 2 | 2155 | 9 | 0.01 | 1539 | 1538 | 25 | 28 | 28 | 28 | 30 | 28 | [55 empty] | 2613 | 7947 | 1506 | 736 | 6857 | 2781
07.08.2020 | 165.888 | 166.653 | 166.253 | 1557 | 200 | 7 | 2 | 2155 | 9 | 0.01 | 1537 | 1538 | 27 | 27 | 27 | 27 | 28 | 31 | [55 empty] | 2638 | 7975 | 1534 | 764 | 6884 | 2808
07.08.2020 | 168.96 | 169.731 | 169.331 | 1559 | 200 | 7 | 2 | 2155 | 9 | 0.01 | 1541 | 1537 | 25 | 28 | 28 | 28 | 27 | 27 | [55 empty] | 2665 | 8003 | 1561 | 788 | 6912 | 2836
07.08.2020 | 162.816 | 163.575 | 163.175 | 1558 | 200 | 7 | 2 | 2155 | 9 | 0.01 | 1537 | 1536 | 27 | 28 | 27 | 24 | 28 | 28 | [55 empty] | 2690 | 8027 | 1586 | 816 | 6940 | 2864
07.08.2020 | 162.816 | 163.575 | 163.175 | 1556 | 200 | 7 | 2 | 2155 | 9 | 0.01 | 1533 | 1535 | 25 | 24 | 25 | 28 | 28 | 28 | [55 empty] | 2718 | 8055 | 1614 | 844 | 6970 | 2891
07.08.2020 | 156.672 | 157.417 | 157.017 | 1559 | 200 | 7 | 2 | 2155 | 9 | 0.01 | 1536 | 1537 | 28 | 28 | 28 | 28 | 30 | 27 | [55 empty] | 2742 | 8086 | 1638 | 868 | 6998 | 2919
07.08.2020 | 168.96 | 169.731 | 169.331 | 1557 | 200 | 7 | 2 | 2155 | 9 | 0.01 | 1534 | 1535 | 24 | 31 | 24 | 24 | 28 | 28 | [55 empty] | 2770 | 8113 | 1663 | 893 | 7026 | 2946
07.08.2020 | 168.96 | 169.731 | 169.331 | 1559 | 200 | 13 | 2 | 2155 | 9 | 0.01 | 1538 | 1535 | 28 | 27 | 25 | 25 | 28 | 27 | [55 empty] | 11294 | 8138 | 1688 | 918 | 7051 | 11437
07.08.2020 | 159.103 | 172.553 | 172.153 | 1560 | 200 | 13 | 2 | 2155 | 9 | 0.01 | 1536 | 1533 | 8524 | 25 | 25 | 25 | 25 | 8491 | [55 empty] | 11318 | 8165 | 1712 | 942 | 7078 | 11464
07.08.2020 | 153.6 | 155.238 | 154.838 | 1579 | 200 | 13 | 2 | 2155 | 9 | 0.1 | 1548 | 1548 | 24 | 27 | 24 | 24 | 27 | 27 | [55 empty] | 11346 | 8193 | 1740 | 970 | 7109 | 11492
07.08.2020 | 156.672 | 157.417 | 157.017 | 1562 | 200 | 13 | 2 | 2155 | 9 | 0.04 | 1541 | 1537 | 28 | 28 | 28 | 28 | 31 | 28 | [55 empty] | 11373 | 8220 | 1767 | 994 | 7137 | 11519
07.08.2020 | 165.824 | 167.088 | 166.688 | 1561 | 200 | 13 | 2 | 2155 | 9 | 0.01 | 1531 | 1529 | 27 | 27 | 27 | 24 | 28 | 27 | [55 empty] | 11401 | 8248 | 1795 | 1022 | 7164 | 11547
07.08.2020 | 162.816 | 163.575 | 163.175 | 1562 | 200 | 13 | 2 | 2155 | 9 | 0.01 | 1527 | 1526 | 28 | 28 | 28 | 28 | 27 | 28 | [55 empty] | 11426 | 8276 | 1823 | 1050 | 7192 | 11575
07.08.2020 | 165.338 | 166.102 | 165.702 | 1567 | 200 | 13 | 2 | 2155 | 9 | 0.05 | 1534 | 1530 | 25 | 28 | 28 | 28 | 28 | 28 | [55 empty] | 11450 | 8300 | 1847 | 1077 | 7219 | 11602
08.08.2020 | 162.688 | 163.446 | 163.046 | 1569 | 200 | 13 | 2 | 2155 | 9 | 0.01 | 1539 | 1542 | 24 | 24 | 24 | 27 | 27 | 27 | [55 empty] | 11478 | 8328 | 1875 | 1105 | 7247 | 11630
08.08.2020 | 156.262 | 157.006 | 156.606 | 1567 | 200 | 13 | 2 | 2155 | 9 | 0.01 | 1541 | 1540 | 28 | 28 | 28 | 28 | 28 | 28 | [55 empty] | 11502 | 8355 | 1902 | 1132 | 7278 | 11657
08.08.2020 | 165.608 | 166.372 | 165.972 | 1565 | 200 | 13 | 2 | 2155 | 9 | 0.01 | 1536 | 1535 | 24 | 27 | 27 | 27 | 31 | 27 | [55 empty] | 11530 | 8383 | 1930 | 1160 | 7305 | 11685
08.08.2020 | 165.811 | 166.575 | 166.175 | 1567 | 200 | 13 | 2 | 2155 | 9 | 0.02 | 1538 | 1537 | 28 | 28 | 28 | 28 | 27 | 28 | [55 empty] | 11558 | 8411 | 1958 | 1191 | 7333 | 11713
08.08.2020 | 168.96 | 169.731 | 169.331 | 1574 | 200 | 13 | 2 | 2155 | 9 | 0.01 | 1540 | 1540 | 28 | 28 | 28 | 31 | 28 | 28 | [55 empty] | 11582 | 8438 | 1985 | 1215 | 7364 | 11740
08.08.2020 | 168.96 | 169.731 | 169.331 | 1565 | 200 | 13 | 2 | 2155 | 9 | 0.02 | 1540 | 1541 | 24 | 27 | 27 | 24 | 31 | 27 | [55 empty] | 11607 | 8466 | 2010 | 1240 | 7391 | 11768
08.08.2020 | 162.816 | 163.575 | 163.175 | 1569 | 200 | 13 | 2 | 2155 | 9 | 0.01 | 1543 | 1543 | 25 | 28 | 25 | 25 | 27 | 28 | [55 empty] | 11634 | 8493 | 2037 | 1268 | 7419 | 11795
08.08.2020 | 156.672 | 157.417 | 157.017 | 1567 | 200 | 13 | 2 | 2155 | 9 | 0.02 | 1542 | 1542 | 27 | 27 | 27 | 28 | 28 | 27 | [55 empty] | 11662 | 8521 | 2062 | 1292 | 7446 | 11823
08.08.2020 | 165.888 | 166.653 | 166.253 | 1573 | 200 | 13 | 2 | 2155 | 9 | 0.04 | 1539 | 1541 | 28 | 28 | 25 | 24 | 27 | 28 | [55 empty] | 11687 | 8549 | 2084 | 1317 | 7477 | 11851
08.08.2020 | 159.744 | 161.996 | 161.596 | 1572 | 200 | 13 | 2 | 2155 | 9 | 0.01 | 1545 | 1541 | 25 | 28 | 22 | 25 | 31 | 28 | [55 empty] | 11714 | 8576 | 2108 | 1341 | 7505 | 11878
08.08.2020 | 155.93 | 156.673 | 156.273 | 1568 | 200 | 7 | 2 | 2155 | 9 | 0.01 | 1539 | 1539 | 27 | 27 | 24 | 24 | 28 | 27 | [55 empty] | 11739 | 8604 | 2136 | 1369 | 7532 | 11906
08.08.2020 | 159.744 | 160.496 | 160.096 | 1569 | 200 | 7 | 2 | 2155 | 9 | 0.01 | 1543 | 1540 | 25 | 28 | 28 | 28 | 27 | 28 | [55 empty] | 11766 | 8631 | 2160 | 1937 | 7560 | 11933
08.08.2020 | 162.816 | 163.575 | 163.175 | 1567 | 200 | 7 | 2 | 2155 | 9 | 0.02 | 1541 | 1542 | 27 | 27 | 24 | 568 | 28 | 27 | [55 empty] | 11794 | 8659 | 2188 | 1421 | 7591 | 11964
08.08.2020 | 162.79 | 163.548 | 163.148 | 1567 | 200 | 7 | 2 | 2155 | 9 | 0.01 | 1539 | 1538 | 28 | 28 | 28 | 516 | 31 | 31 | [55 empty] | 11819 | 8687 | 2216 | 1449 | 7618 | 11992
08.08.2020 | 168.96 | 169.731 | 169.331 | 1570 | 200 | 7 | 2 | 2155 | 9 | 0.01 | 1542 | 1541 | 25 | 28 | 28 | 28 | 27 | 28 | [55 empty] | 11846 | 8714 | 2240 | 1473 | 7646 | 12019
08.08.2020 | 162.816 | 163.575 | 163.175 | 1565 | 200 | 7 | 2 | 2155 | 9 | 0.01 | 1540 | 1538 | 27 | 27 | 24 | 24 | 28 | 27 | [55 empty] | 11874 | 8742 | 2268 | 1501 | 7673 | 12047
08.08.2020 | 159.744 | 160.496 | 160.096 | 1565 | 200 | 7 | 2 | 2155 | 9 | 0.02 | 1541 | 1541 | 28 | 28 | 28 | 28 | 27 | 28 | [55 empty] | 11901 | 8769 | 2295 | 1526 | 7701 | 12075
08.08.2020 | 165.888 | 166.653 | 166.253 | 1566 | 200 | 7 | 2 | 2155 | 9 | 0.01 | 1542 | 1541 | 27 | 27 | 27 | 25 | 28 | 28 | [55 empty] | 11926 | 8797 | 2323 | 1553 | 7732 | 12102
08.08.2020 | 162.816 | 163.575 | 163.175 | 1567 | 200 | 7 | 2 | 2155 | 9 | 0.02 | 1538 | 1536 | 25 | 28 | 28 | 27 | 31 | 27 | [55 empty] | 11954 | 8825 | 2348 | 1578 | 7759 | 12130
08.08.2020 | 165.888 | 166.653 | 166.253 | 1564 | 200 | 7 | 2 | 2155 | 9 | 0.01 | 1539 | 1538 | 28 | 28 | 25 | 25 | 27 | 28 | [55 empty] | 11978 | 8852 | 2375 | 1602 | 7787 | 12157
08.08.2020 | 159.744 | 160.496 | 160.096 | 1567 | 200 | 7 | 2 | 2155 | 9 | 0.01 | 1543 | 1540 | 24 | 27 | 27 | 24 | 28 | 27 | [55 empty] | 12006 | 8880 | 2403 | 1630 | 7814 | 12185
08.08.2020 | 159.744 | 160.496 | 160.096 | 1565 | 200 | 7 | 2 | 2155 | 9 | 0.01 | 1542 | 1541 | 28 | 28 | 28 | 28 | 27 | 28 | [55 empty] | 12030 | 8907 | 2427 | 1655 | 7842 | 12213
08.08.2020 | 165.888 | 166.653 | 166.253 | 1564 | 200 | 7 | 2 | 2155 | 9 | 0.01 | 1543 | 1543 | 24 | 27 | 24 | 25 | 28 | 28 | [55 empty] | 12058 | 8935 | 2455 | 1682 | 7870 | 12240
08.08.2020 | 156.672 | 157.417 | 157.017 | 1564 | 200 | 7 | 2 | 2155 | 9 | 0.01 | 1542 | 1541 | 28 | 28 | 28 | 27 | 28 | 27 | [55 empty] | 12083 | 8960 | 2483 | 1707 | 7897 | 12268
08.08.2020 | 165.888 | 166.653 | 166.253 | 1563 | 200 | 7 | 2 | 2155 | 9 | 0.01 | 1537 | 1539 | 25 | 25 | 28 | 25 | 27 | 28 | [55 empty] | 12107 | 8987 | 2510 | 1734 | 7925 | 12295
08.08.2020 | 156.672 | 157.417 | 157.017 | 1564 | 200 | 7 | 2 | 2155 | 9 | 0.01 | 1540 | 1542 | 24 | 27 | 27 | 27 | 28 | 27 | [55 empty] | 12135 | 9015 | 2538 | 1759 | 7952 | 12323
08.08.2020 | 162.816 | 163.575 | 163.175 | 1564 | 200 | 7 | 2 | 2155 | 9 | 0.01 | 1541 | 1541 | 28 | 28 | 28 | 25 | 27 | 28 | [55 empty] | 12162 | 9042 | 2565 | 1787 | 7980 | 12351
08.08.2020 | 162.816 | 163.575 | 163.175 | 1564 | 200 | 7 | 2 | 2155 | 9 | 0.01 | 1543 | 1541 | 27 | 27 | 27 | 28 | 28 | 28 | [55 empty] | 12187 | 9070 | 2593 | 1811 | 8011 | 12378
08.08.2020 | 165.888 | 166.653 | 166.253 | 1573 | 200 | 7 | 2 | 2155 | 9 | 0.01 | 1543 | 1543 | 25 | 28 | 28 | 24 | 31 | 27 | [55 empty] | 12215 | 9098 | 2621 | 1839 | 8038 | 12406
08.08.2020 | 162.816 | 163.575 | 163.175 | 1563 | 200 | 7 | 2 | 2155 | 9 | 0.01 | 1539 | 1535 | 28 | 28 | 28 | 28 | 27 | 28 | [55 empty] | 12242 | 9125 | 2648 | 1866 | 8066 | 12430
08.08.2020 | 165.888 | 166.653 | 166.253 | 1562 | 200 | 7 | 2 | 2155 | 9 | 0.01 | 1539 | 1539 | 27 | 27 | 27 | 27 | 28 | 24 | [55 empty] | 2035 | 9150 | 2676 | 1894 | 8094 | 12455
08.08.2020 | 162.381 | 172.838 | 172.438 | 1563 | 200 | 7 | 2 | 2155 | 9 | 0.01 | 1535 | 1533 | 10207 | 25 | 28 | 28 | 28 | 25 | [55 empty] | 2059 | 9177 | 2700 | 1921 | 8121 | 12482
08.08.2020 | 159.744 | 161.416 | 161.016 | 1570 | 200 | 7 | 2 | 2155 | 9 | 0.08 | 1540 | 1543 | 24 | 27 | 24 | 27 | 27 | 27 | [55 empty] | 2090 | 9205 | 2728 | 1949 | 8149 | 12510
08.08.2020 | 159.744 | 160.496 | 160.096 | 1566 | 200 | 7 | 2 | 2155 | 9 | 0.02 | 1540 | 1537 | 31 | 28 | 28 | 28 | 28 | 28 | [55 empty] | 2118 | 9232 | 2755 | 1976 | 8176 | 12537
09.08.2020 | 168.96 | 169.731 | 169.331 | 1557 | 200 | 7 | 2 | 2155 | 9 | 0.01 | 1531 | 1527 | 28 | 27 | 27 | 27 | 27 | 27 | [55 empty] | 2145 | 9260 | 2783 | 2001 | 8201 | 12562
09.08.2020 | 165.888 | 166.653 | 166.253 | 1555 | 200 | 7 | 2 | 2155 | 9 | 0.01 | 1527 | 1526 | 27 | 28 | 28 | 25 | 25 | 25 | [55 empty] | 2176 | 9288 | 2811 | 2029 | 8229 | 12590
09.08.2020 | 156.672 | 157.417 | 157.017 | 1559 | 200 | 7 | 2 | 2155 | 9 | 0.01 | 1525 | 1526 | 31 | 28 | 28 | 28 | 28 | 28 | [55 empty] | 2203 | 9315 | 2835 | 2056 | 8256 | 12614
09.08.2020 | 168.96 | 169.731 | 169.331 | 1560 | 200 | 7 | 2 | 2155 | 9 | 0.02 | 1530 | 1531 | 27 | 27 | 24 | 27 | 27 | 24 | [55 empty] | 2234 | 9343 | 2863 | 2084 | 8284 | 12642
09.08.2020 | 159.744 | 160.496 | 160.096 | 1562 | 200 | 7 | 2 | 2155 | 9 | 0.02 | 1531 | 1527 | 31 | 28 | 28 | 28 | 28 | 28 | [55 empty] | 2262 | 9370 | 2887 | 2108 | 8311 | 12666
09.08.2020 | 168.96 | 169.731 | 169.331 | 1561 | 200 | 7 | 2 | 2155 | 9 | 0.02 | 1533 | 1538 | 28 | 27 | 24 | 24 | 27 | 24 | [55 empty] | 2289 | 9398 | 2915 | 2133 | 8339 | 12691
09.08.2020 | 156.672 | 157.417 | 157.017 | 1560 | 200 | 7 | 2 | 2155 | 9 | 0.01 | 1535 | 1533 | 27 | 28 | 28 | 25 | 28 | 25 | [55 empty] | 2317 | 9426 | 2940 | 2161 | 8364 | 12719
09.08.2020 | 159.744 | 160.496 | 160.096 | 1558 | 200 | 7 | 2 | 2155 | 9 | 0.01 | 1533 | 1535 | 28 | 28 | 25 | 28 | 25 | 28 | [55 empty] | 2345 | 9450 | 2967 | 2188 | 8391 | 12743
09.08.2020 | 159.744 | 160.496 | 160.096 | 1557 | 200 | 7 | 2 | 2155 | 9 | 0.01 | 1533 | 1531 | 28 | 24 | 27 | 27 | 27 | 24 | [55 empty] | 2375 | 9475 | 2995 | 2216 | 8422 | 12771
09.08.2020 | 159.744 | 160.496 | 160.096 | 1557 | 200 | 7 | 2 | 2155 | 9 | 0.01 | 1535 | 1536 | 30 | 25 | 28 | 28 | 31 | 28 | [55 empty] | 2406 | 9496 | 3022 | 2243 | 8453 | 12798
09.08.2020 | 168.96 | 169.731 | 169.331 | 1557 | 200 | 7 | 2 | 2155 | 9 | 0.01 | 1530 | 1529 | 31 | 21 | 27 | 27 | 31 | 27 | [55 empty] | 2434 | 9518 | 3050 | 2274 | 8480 | 12826
09.08.2020 | 165.888 | 166.653 | 166.253 | 1564 | 200 | 7 | 2 | 2155 | 9 | 0.03 | 1532 | 1530 | 28 | 22 | 28 | 31 | 27 | 28 | [55 empty] | 2464 | 9539 | 3078 | 2302 | 8511 | 12857
09.08.2020 | 162.816 | 163.575 | 163.175 | 1560 | 200 | 7 | 2 | 2155 | 9 | 0.02 | 1532 | 1530 | 30 | 21 | 28 | 28 | 31 | 31 | [55 empty] | 2495 | 9564 | 3105 | 2329 | 8539 | 12884
09.08.2020 | 168.96 | 169.731 | 169.331 | 1557 | 200 | 7 | 2 | 2155 | 9 | 0.01 | 1532 | 1529 | 31 | 25 | 27 | 27 | 28 | 27 | [55 empty] | 2523 | 9585 | 3133 | 2357 | 8566 | 12912
09.08.2020 | 165.888 | 166.653 | 166.253 | 1556 | 200 | 7 | 2 | 2155 | 9 | 0.01 | 1530 | 1528 | 28 | 21 | 28 | 28 | 27 | 28 | [55 empty] | 2553 | 9607 | 3160 | 2388 | 8597 | 12940
09.08.2020 | 159.744 | 160.496 | 160.096 | 1556 | 200 | 7 | 2 | 2155 | 9 | 0.01 | 1531 | 1529 | 30 | 22 | 27 | 31 | 31 | 28 | [55 empty] | 2584 | 9628 | 3188 | 2415 | 8628 | 12967
09.08.2020 | 168.96 | 169.731 | 169.331 | 1555 | 200 | 7 | 2 | 2155 | 9 | 0.01 | 1527 | 1527 | 31 | 21 | 28 | 27 | 31 | 27 | [55 empty] | 2612 | 9650 | 3216 | 2443 | 8655 | 12992
09.08.2020 | 165.888 | 166.653 | 166.253 | 1556 | 200 | 7 | 2 | 2155 | 9 | 0.01 | 1527 | 1526 | 28 | 22 | 28 | 28 | 27 | 25 | [55 empty] | 2642 | 9671 | 3246 | 2474 | 8683 | 13019
09.08.2020 | 156.672 | 157.417 | 157.017 | 1556 | 200 | 7 | 2 | 2155 | 9 | 0.01 | 1529 | 1528 | 30 | 21 | 30 | 31 | 28 | 27 | [55 empty] | 2667 | 2798 | 3272 | 2499 | 2038 | 13044
09.08.2020 | 168.806 | 177.167 | 176.767 | 1563 | 200 | 7 | 2 | 2155 | 9 | 0.01 | 1533 | 1530 | 25 | 6873 | 26 | 25 | 6645 | 25 | [55 empty] | 2694 | 2822 | 3299 | 2526 | 2065 | 13068
09.08.2020 | 150.528 | 152.179 | 151.779 | 1578 | 200 | 7 | 2 | 2155 | 9 | 0.07 | 1548 | 1545 | 27 | 24 | 27 | 27 | 27 | 24 | [55 empty] | 2722 | 2850 | 3324 | 2554 | 2093 | 13096
09.08.2020 | 159.744 | 160.496 | 160.096 | 1566 | 200 | 7 | 2 | 2155 | 9 | 0.01 | 1545 | 1540 | 28 | 28 | 25 | 28 | 28 | 28 | [55 empty] | 2749 | 2877 | 3351 | 2578 | 2120 | 13120
09.08.2020 | 162.816 | 163.575 | 163.175 | 1564 | 200 | 7 | 2 | 2155 | 9 | 0.01 | 1539 | 1539 | 27 | 27 | 27 | 24 | 27 | 24 | [55 empty] | 2774 | 2905 | 3379 | 2606 | 2148 | 13148
09.08.2020 | 159.744 | 160.496 | 160.096 | 1565 | 200 | 7 | 2 | 2155 | 9 | 0.01 | 1538 | 1538 | 25 | 28 | 28 | 28 | 28 | 28 | [55 empty] | 2802 | 2933 | 3404 | 2634 | 2176 | 13173
09.08.2020 | 162.816 | 163.575 | 163.175 | 1565 | 200 | 7 | 2 | 2155 | 9 | 0.01 | 1537 | 1536 | 28 | 28 | 25 | 28 | 28 | 25 | [55 empty] | 2826 | 2957 | 3431 | 2661 | 2203 | 13200
09.08.2020 | 159.744 | 160.496 | 160.096 | 1566 | 200 | 7 | 2 | 2155 | 9 | 0.01 | 1540 | 1541 | 24 | 24 | 27 | 27 | 27 | 27 | [55 empty] | 2854 | 2988 | 3456 | 2686 | 2231 | 13225
09.08.2020 | 159.744 | 160.496 | 160.096 | 1565 | 200 | 7 | 2 | 2155 | 9 | 0.01 | 1540 | 1542 | 28 | 31 | 25 | 25 | 28 | 25 | [55 empty] | 2881 | 3016 | 3483 | 2713 | 2258 | 13249
09.08.2020 | 159.744 | 160.496 | 160.096 | 1564 | 200 | 7 | 2 | 2155 | 9 | 0.01 | 1544 | 1541 | 27 | 28 | 27 | 27 | 27 | 24 | [55 empty] | 2909 | 3040 | 3508 | 2738 | 2283 | 13277
09.08.2020 | 162.816 | 163.575 | 163.175 | 1564 | 200 | 7 | 2 | 2155 | 9 | 0.01 | 1543 | 1541 | 28 | 24 | 25 | 25 | 25 | 28 | [55 empty] | 2937 | 3068 | 3536 | 2766 | 2311 | 13302
09.08.2020 | 153.6 | 154.338 | 153.938 | 1562 | 200 | 7 | 2 | 2155 | 9 | 0.02 | 1541 | 1542 | 28 | 28 | 28 | 28 | 28 | 25 | [55 empty] | 2964 | 3095 | 3560 | 2793 | 2338 | 13326
09.08.2020 | 162.816 | 163.575 | 163.175 | 1562 | 200 | 7 | 2 | 2155 | 9 | 0.02 | 1538 | 1537 | 27 | 27 | 24 | 27 | 27 | 24 | [55 empty] | 2992 | 3123 | 3588 | 2818 | 2366 | 13354
09.08.2020 | 159.744 | 160.496 | 160.096 | 1561 | 200 | 7 | 2 | 2155 | 9 | 0.01 | 1538 | 1539 | 28 | 28 | 28 | 25 | 28 | 28 | [55 empty] | 3019 | 3151 | 3612 | 2845 | 2393 | 13381
09.08.2020 | 162.816 | 163.575 | 163.175 | 1562 | 200 | 7 | 2 | 2155 | 9 | 0.01 | 1536 | 1538 | 27 | 28 | 24 | 27 | 27 | 27 | [55 empty] | 3047 | 3178 | 3640 | 2873 | 2421 | 13406
09.08.2020 | 162.816 | 163.575 | 163.175 | 1563 | 200 | 7 | 2 | 2155 | 9 | 0.01 | 1540 | 1542 | 28 | 27 | 28 | 28 | 28 | 25 | [55 empty] | 3078 | 3206 | 3668 | 2901 | 2449 | 13434
10.08.2020 | 162.816 | 163.575 | 163.175 | 1562 | 200 | 7 | 2 | 2155 | 9 | 0.01 | 1536 | 1537 | 31 | 28 | 28 | 28 | 28 | 28 | [55 empty] | 3105 | 3233 | 3695 | 2925 | 2479 | 13461
10.08.2020 | 168.96 | 169.731 | 169.331 | 1562 | 200 | 7 | 2 | 2155 | 9 | 0.01 | 1541 | 1541 | 27 | 27 | 27 | 24 | 30 | 27 | [55 empty] | 3133 | 3261 | 3720 | 2953 | 2504 | 13486
10.08.2020 | 165.888 | 166.653 | 166.253 | 1561 | 200 | 7 | 2 | 2155 | 9 | 0.01 | 1541 | 1538 | 28 | 28 | 25 | 28 | 25 | 25 | [55 empty] | 3136 | 3289 | 3747 | 2980 | 2535 | 13513
10.08.2020 | 156.672 | 157.417 | 157.017 | 1559 | 200 | 7 | 2 | 2155 | 9 | 0.01 | 1540 | 1540 | 3 | 28 | 27 | 27 | 31 | 27 | [55 empty] | 3188 | 3316 | 3772 | 3005 | 2562 | 13538
10.08.2020 | 168.96 | 169.731 | 169.331 | 1561 | 200 | 7 | 2 | 2155 | 9 | 0.02 | 1541 | 1543 | 52 | 27 | 25 | 25 | 27 | 25 | [55 empty] | 3219 | 3344 | 3800 | 3033 | 2590 | 13566
10.08.2020 | 156.672 | 157.417 | 157.017 | 1562 | 200 | 7 | 2 | 2155 | 9 | 0.02 | 1544 | 1542 | 31 | 28 | 28 | 28 | 28 | 28 | [55 empty] | 3246 | 3371 | 3824 | 3060 | 2617 | 13590
10.08.2020 | 168.96 | 169.731 | 169.331 | 1562 | 200 | 7 | 2 | 2155 | 9 | 0.01 | 1540 | 1538 | 27 | 27 | 24 | 27 | 27 | 24 | [55 empty] | 3274 | 3399 | 3852 | 3085 | 2645 | 13618
10.08.2020 | 159.744 | 160.496 | 160.096 | 1562 | 200 | 7 | 2 | 2155 | 9 | 0.01 | 1543 | 1542 | 28 | 28 | 28 | 25 | 28 | 28 | [55 empty] | 3302 | 3427 | 3876 | 3112 | 2673 | 13642
10.08.2020 | 162.816 | 163.575 | 163.175 | 1561 | 200 | 7 | 2 | 2155 | 9 | 0.01 | 1537 | 1536 | 28 | 28 | 24 | 27 | 28 | 24 | [55 empty] | 3329 | 3454 | 3904 | 3140 | 2703 | 13670
10.08.2020 | 159.744 | 160.496 | 160.096 | 1561 | 200 | 7 | 2 | 2155 | 9 | 0.01 | 1541 | 1540 | 27 | 27 | 28 | 28 | 30 | 28 | [55 empty] | 3357 | 3482 | 3929 | 3165 | 2731 | 13695
10.08.2020 | 168.96 | 169.731 | 169.331 | 1562 | 200 | 13 | 2 | 2155 | 9 | 0.01 | 1537 | 1538 | 28 | 28 | 25 | 25 | 28 | 25 | [55 empty] | 3388 | 3509 | 3953 | 3189 | 2759 | 13722
10.08.2020 | 156.672 | 157.417 | 157.017 | 1560 | 200 | 13 | 2 | 2155 | 9 | 0.01 | 1531 | 1536 | 31 | 27 | 24 | 24 | 28 | 27 | [55 empty] | 3412 | 3537 | 3981 | 3217 | 2786 | 13750
10.08.2020 | 162.816 | 163.575 | 163.175 | 1565 | 200 | 13 | 2 | 2155 | 9 | 0.01 | 1543 | 1543 | 24 | 28 | 28 | 28 | 27 | 28 | [55 empty] | 3440 | 3565 | 6833 | 2971 | 2811 | 8708
10.08.2020 | 162.816 | 174.275 | 173.875 | 1577 | 200 | 13 | 2 | 2155 | 9 | 0.01 | 1542 | 1541 | 28 | 28 | 2852 | 246 | 25 | 5042 | [55 empty] | 3464 | 3592 | 6860 | 2998 | 2838 | 8735
10.08.2020 | 153.6 | 155.238 | 154.838 | 1576 | 200 | 13 | 2 | 2155 | 9 | 0.1 | 1550 | 1540 | 24 | 27 | 27 | 27 | 27 | 27 | [55 empty] | 3492 | 3617 | 6885 | 3023 | 2866 | 8763
10.08.2020 | 162.816 | 163.575 | 163.175 | 1568 | 200 | 13 | 2 | 2155 | 9 | 0.03 | 1546 | 1547 | 28 | 25 | 25 | 25 | 28 | 28 | [55 empty] | 3519 | 3644 | 6909 | 3050 | 2893 | 8790
10.08.2020 | 156.672 | 157.417 | 157.017 | 1567 | 200 | 13 | 2 | 2155 | 9 | 0.02 | 1541 | 1540 | 27 | 27 | 24 | 27 | 27 | 27 | [55 empty] | 3547 | 3672 | 6934 | 3075 | 2918 | 8815
10.08.2020 | 159.744 | 160.496 | 160.096 | 1568 | 200 | 13 | 2 | 2155 | 9 | 0.02 | 1543 | 1541 | 28 | 28 | 25 | 25 | 25 | 25 | [55 empty] | 3575 | 3700 | 6962 | 3100 | 2946 | 8846
10.08.2020 | 156.672 | 157.417 | 157.017 | 1567 | 200 | 13 | 2 | 2155 | 9 | 0.02 | 1542 | 1540 | 28 | 28 | 28 | 25 | 28 | 31 | [55 empty] | 3602 | 3727 | 6989 | 3127 | 2973 | 8873
10.08.2020 | 165.888 | 166.653 | 166.253 | 1562 | 200 | 13 | 2 | 2155 | 9 | 0.01 | 1539 | 1540 | 27 | 27 | 27 | 27 | 27 | 27 | [55 empty] | 3630 | 3755 | 7014 | 3155 | 3001 | 8901
10.08.2020 | 165.888 | 166.753 | 166.353 | 1563 | 200 | 13 | 2 | 2155 | 9 | 0.01 | 1539 | 1538 | 28 | 28 | 25 | 28 | 28 | 28 | [55 empty] | 3657 | 3786 | 7041 | 3182 | 3028 | 8928
10.08.2020 | 162.816 | 163.575 | 163.175 | 1564 | 200 | 13 | 2 | 2155 | 9 | 0.01 | 1539 | 1537 | 27 | 31 | 27 | 27 | 27 | 27 | [55 empty] | 3688 | 3813 | 7066 | 3210 | 3056 | 8953
10.08.2020 | 168.96 | 169.731 | 169.331 | 1564 | 200 | 13 | 2 | 2155 | 9 | 0.01 | 1537 | 1537 | 31 | 27 | 25 | 28 | 28 | 25 | [55 empty] | 3716 | 3841 | 7094 | 3235 | 3084 | 8981
10.08.2020 | 162.816 | 163.675 | 163.275 | 1562 | 200 | 13 | 2 | 2155 | 9 | 0.03 | 1538 | 1541 | 28 | 28 | 28 | 25 | 28 | 28 | [55 empty] | 3743 | 3868 | 7121 | 3262 | 3111 | 9008
10.08.2020 | 162.816 | 163.575 | 163.175 | 1563 | 200 | 13 | 2 | 2155 | 9 | 0.02 | 1538 | 1538 | 27 | 27 | 27 | 27 | 27 | 27 | [55 empty] | 3771 | 3896 | 7146 | 3287 | 3139 | 9036
10.08.2020 | 165.888 | 166.653 | 166.253 | 1561 | 200 | 13 | 2 | 2155 | 9 | 0.02 | 1541 | 1539 | 28 | 28 | 25 | 25 | 28 | 28 | [55 empty] | 3802 | 3924 | 7173 | 3314 | 3166 | 9060
10.08.2020 | 159.744 | 160.496 | 160.096 | 1559 | 200 | 13 | 2 | 2155 | 9 | 0.01 | 1538 | 1538 | 31 | 28 | 27 | 27 | 27 | 24 | [55 empty] | 3826 | 3951 | 7198 | 3339 | 3194 | 9088
10.08.2020 | 165.888 | 166.653 | 166.253 | 1562 | 200 | 7 | 2 | 2155 | 9 | 0.01 | 1537 | 1537 | 24 | 27 | 25 | 25 | 28 | 28 | [55 empty] | 3857 | 3979 | 7226 | 3367 | 3222 | 9116
10.08.2020 | 156.672 | 157.417 | 157.017 | 1561 | 200 | 7 | 2 | 2155 | 9 | 0.01 | 1537 | 1537 | 31 | 28 | 28 | 28 | 28 | 28 | [55 empty] | 3885 | 4006 | 7250 | 3394 | 3249 | 9143
10.08.2020 | 168.96 | 169.731 | 169.331 | 1569 | 200 | 7 | 2 | 2155 | 9 | 0.01 | 1541 | 1540 | 28 | 27 | 24 | 27 | 27 | 27 | [55 empty] | 3912 | 4034 | 7275 | 3419 | 3274 | 9171
10.08.2020 | 162.816 | 163.575 | 163.175 | 1560 | 200 | 7 | 2 | 2155 | 9 | 0.01 | 1540 | 1537 | 27 | 28 | 25 | 25 | 25 | 28 | [55 empty] | 3940 | 4062 | 7302 | 3446 | 3301 | 9195
10.08.2020 | 156.672 | 157.417 | 157.017 | 1560 | 200 | 7 | 2 | 2155 | 9 | 0.01 | 1540 | 1540 | 28 | 28 | 27 | 27 | 27 | 24 | [55 empty] | 3967 | 4092 | 7330 | 3471 | 3329 | 9226
10.08.2020 | 162.816 | 163.575 | 163.175 | 1559 | 200 | 7 | 2 | 2155 | 9 | 0.02 | 1540 | 1537 | 27 | 30 | 28 | 25 | 28 | 31 | [55 empty] | 3995 | 4120 | 7355 | 3499 | 3357 | 9251
10.08.2020 | 165.888 | 166.73 | 166.33 | 1559 | 200 | 7 | 2 | 2155 | 9 | 0.01 | 1537 | 1537 | 28 | 28 | 25 | 28 | 28 | 25 | [55 empty] | 4023 | 4147 | 7382 | 3523 | 3384 | 9278
11.08.2020 | 159.744 | 160.496 | 160.096 | 1567 | 200 | 7 | 2 | 2155 | 9 | 0.01 | 1540 | 1539 | 28 | 27 | 27 | 24 | 27 | 27 | [55 empty] | 4050 | 4175 | 7407 | 3551 | 3412 | 9306
11.08.2020 | 162.816 | 163.575 | 163.175 | 1557 | 200 | 7 | 2 | 2155 | 9 | 0.01 | 1538 | 1533 | 27 | 28 | 25 | 28 | 28 | 28 | [55 empty] | 4078 | 4203 | 7431 | 3575 | 3439 | 9334
11.08.2020 | 162.816 | 163.575 | 163.175 | 1558 | 200 | 7 | 2 | 2155 | 9 | 0.01 | 1536 | 1534 | 28 | 28 | 24 | 24 | 27 | 28 | [55 empty] | 4105 | 4230 | 7459 | 3603 | 3467 | 9361
11.08.2020 | 159.744 | 160.496 | 160.096 | 1558 | 200 | 7 | 2 | 2155 | 9 | 0.01 | 1541 | 1539 | 27 | 27 | 28 | 28 | 28 | 27 | [55 empty] | 4133 | 4258 | 7487 | 3631 | 3495 | 9361
11.08.2020 | 165.888 | 166.653 | 166.253 | 1559 | 200 | 7 | 2 | 2155 | 9 | 0.01 | 1537 | 1534 | 28 | 28 | 28 | 28 | 28 | 0 | [55 empty] | 4161 | 4285 | 7511 | 3655 | 3522 | 9419
11.08.2020 | 168.96 | 169.731 | 169.331 | 1560 | 200 | 7 | 2 | 2155 | 9 | 0.01 | 1537 | 1536 | 28 | 27 | 24 | 24 | 27 | 58 | [55 empty] | 4188 | 4313 | 7539 | 3683 | 3550 | 9444
11.08.2020 | 159.744 | 160.496 | 160.096 | 1561 | 200 | 7 | 2 | 2155 | 9 | 0.01 | 1536 | 1537 | 27 | 28 | 28 | 28 | 28 | 25 | [55 empty] | 4219 | 4341 | 7566 | 3710 | 3577 | 9475
11.08.2020 | 162.816 | 163.575 | 163.175 | 1562 | 200 | 7 | 2 | 2155 | 9 | 0.01 | 1540 | 1541 | 31 | 28 | 27 | 27 | 27 | 31 | [55 empty] | 4246 | 4368 | 7591 | 3735 | 3605 | 9502
11.08.2020 | 172.032 | 172.81 | 172.41 | 1561 | 200 | 7 | 2 | 2155 | 9 | 0.01 | 1540 | 1540 | 27 | 27 | 25 | 25 | 28 | 27 | [55 empty] | 4274 | 4393 | 7619 | 3763 | 3630 | 9527
11.08.2020 | 159.744 | 160.596 | 160.196 | 1567 | 200 | 7 | 2 | 2155 | 9 | 0.01 | 1542 | 1540 | 28 | 25 | 28 | 28 | 25 | 25 | [55 empty] | 4302 | 4424 | 7646 | 3790 | 3657 | 9555
11.08.2020 | 156.672 | 157.417 | 157.017 | 1565 | 200 | 7 | 2 | 2155 | 9 | 0.01 | 1540 | 1538 | 28 | 31 | 27 | 27 | 27 | 28 | [55 empty] | 4329 | 4448 | 7674 | 3815 | 3685 | 9582
11.08.2020 | 168.96 | 169.731 | 169.331 | 1571 | 200 | 7 | 2 | 2155 | 9 | 0.01 | 1533 | 1533 | 27 | 24 | 28 | 25 | 28 | 27 | [55 empty] | 4354 | 4476 | 7698 | 3842 | 3709 | 9607
11.08.2020 | 159.744 | 160.496 | 160.096 | 1567 | 200 | 7 | 2 | 2155 | 9 | 0.01 | 1535 | 1536 | 25 | 28 | 24 | 27 | 24 | 25 | [55 empty] | 4381 | 4503 | 7726 | 3870 | 3737 | 9634
11.08.2020 | 153.6 | 154.338 | 153.938 | 1563 | 200 | 7 | 2 | 2155 | 9 | 0.01 | 1537 | 1536 | 27 | 27 | 28 | 28 | 28 | 27 | [55 empty] | 4409 | 4531 | 7754 | 3898 | 3765 | 9662
11.08.2020 | 165.888 | 166.653 | 166.253 | 1566 | 200 | 7 | 2 | 2155 | 9 | 0.01 | 1538 | 1539 | 28 | 28 | 28 | 28 | 28 | 28 | [55 empty] | 4437 | 4556 | 7781 | 3922 | 3792 | 9690
11.08.2020 | 165.888 | 166.653 | 166.253 | 1567 | 200 | 7 | 2 | 2155 | 9 | 0.01 | 1541 | 1540 | 28 | 25 | 27 | 24 | 27 | 28 | [55 empty] | 4464 | 4583 | 7809 | 3950 | 3817 | 9714
11.08.2020 | 162.816 | 163.575 | 163.175 | 1562 | 200 | 7 | 2 | 2155 | 9 | 0.01 | 1539 | 1537 | 27 | 27 | 28 | 28 | 25 | 24 | [55 empty] | 4492 | 4611 | 7836 | 3977 | 3844 | 9742
11.08.2020 | 159.744 | 160.496 | 160.096 | 1569 | 200 | 7 | 2 | 2155 | 9 | 0.01 | 1535 | 1536 | 28 | 28 | 27 | 27 | 27 | 28 | [55 empty] | 4523 | 4641 | 7867 | 4005 | 3872 | 9769
11.08.2020 | 165.888 | 166.653 | 166.253 | 1562 | 200 | 7 | 2 | 2155 | 9 | 0.01 | 1535 | 1543 | 31 | 30 | 31 | 28 | 28 | 27 | [55 empty] | 4553 | 4669 | 7895 | 4033 | 3900 | 9797
11.08.2020 | 175.104 | 175.889 | 175.489 | 1562 | 200 | 7 | 2 | 2155 | 9 | 0.01 | 1537 | 1535 | 30 | 28 | 28 | 28 | 28 | 28 | [55 empty] | 4581 | 4697 | 7919 | 4060 | 3927 | 9828
11.08.2020 | 168.96 | 169.731 | 169.331 | 1569 | 200 | 7 | 2 | 2155 | 9 | 0.01 | 1541 | 1543 | 28 | 28 | 24 | 27 | 27 | 31 | [55 empty] | 3245 | 4719 | 7947 | 4088 | 3955 | 9856
11.08.2020 | 165.824 | 175.138 | 174.738 | 1563 | 200 | 7 | 2 | 2155 | 9 | 0.01 | 1540 | 1537 | 1336 | 22 | 28 | 28 | 28 | 28 | [55 empty] | 3269 | 4746 | 7974 | 4115 | 3982 | 9880
11.08.2020 | 159.744 | 161.416 | 161.016 | 1575 | 200 | 7 | 2 | 2155 | 9 | 0.08 | 1548 | 1547 | 24 | 27 | 27 | 27 | 27 | 24 | [55 empty] | 3297 | 4771 | 7999 | 4140 | 4007 | 9908
11.08.2020 | 159.744 | 160.496 | 160.096 | 1559 | 200 | 7 | 2 | 2155 | 9 | 0.02 | 1541 | 1535 | 28 | 25 | 25 | 25 | 25 | 28 | [55 empty] | 3321 | 4798 | 8026 | 4167 | 4034 | 9935
11.08.2020 | 153.6 | 154.338 | 153.938 | 1561 | 200 | 7 | 2 | 2155 | 9 | 0.02 | 1536 | 1533 | 24 | 27 | 27 | 27 | 27 | 27 | [55 empty] | 3349 | 4826 | 8051 | 4192 | 4059 | 9960
11.08.2020 | 162.816 | 163.575 | 163.175 | 1561 | 200 | 7 | 2 | 2155 | 9 | 0.02 | 1532 | 1533 | 28 | 28 | 25 | 25 | 25 | 25 | [55 empty] | 3377 | 4854 | 8079 | 4220 | 4087 | 9988
11.08.2020 | 153.6 | 154.338 | 153.938 | 1562 | 200 | 13 | 2 | 2155 | 9 | 0.01 | 1533 | 1536 | 28 | 28 | 28 | 28 | 28 | 28 | [55 empty] | 3401 | 4881 | 8106 | 4247 | 4114 | 10015
11.08.2020 | 165.888 | 166.653 | 166.253 | 1565 | 200 | 13 | 2 | 2155 | 9 | 0.05 | 1532 | 1533 | 24 | 27 | 27 | 27 | 27 | 27 | [55 empty] | 3429 | 4906 | 9131 | 4275 | 4142 | 10040
11.08.2020 | 162.816 | 163.575 | 163.175 | 1564 | 200 | 13 | 2 | 2155 | 9 | 0.05 | 1538 | 1539 | 28 | 25 | 1025 | 28 | 28 | 25 | [55 empty] | 3453 | 4933 | 8158 | 4302 | 4166 | 10067
11.08.2020 | 156.672 | 157.417 | 157.017 | 1565 | 200 | 13 | 2 | 2155 | 9 | 0.02 | 1537 | 1537 | 24 | 27 | 973 | 27 | 24 | 27 | [55 empty] | 3481 | 4961 | 8186 | 4330 | 4194 | 10095
11.08.2020 | 159.744 | 160.496 | 160.096 | 1566 | 200 | 13 | 2 | 2155 | 9 | 0.02 | 1539 | 1538 | 28 | 28 | 28 | 28 | 28 | 28 | [55 empty] | 3506 | 4992 | 8214 | 4655 | 4222 | 10123
11.08.2020 | 165.888 | 166.653 | 166.253 | 1562 | 200 | 13 | 2 | 2155 | 9 | 0.02 | 1536 | 1533 | 25 | 31 | 28 | 325 | 28 | 28 | [55 empty] | 3533 | 5019 | 8241 | 4382 | 4249 | 10150
11.08.2020 | 162.816 | 163.575 | 163.175 | 1565 | 200 | 13 | 2 | 2155 | 9 | 0.01 | 1534 | 1533 | 27 | 27 | 27 | 273 | 27 | 27 | [55 empty] | 3558 | 5047 | 8269 | 4410 | 4274 | 10175
11.08.2020 | 165.888 | 166.653 | 166.253 | 1565 | 200 | 13 | 2 | 2155 | 9 | 0.02 | 1539 | 1538 | 25 | 28 | 28 | 28 | 25 | 25 | [55 empty] | 3585 | 5074 | 8296 | 4441 | 4301 | 10202
12.08.2020 | 156.672 | 157.417 | 157.017 | 1566 | 200 | 13 | 2 | 2155 | 9 | 0.02 | 1536 | 1537 | 27 | 27 | 27 | 31 | 27 | 27 | [55 empty] | 3613 | 5102 | 8324 | 4465 | 4329 | 10230
12.08.2020 | 168.96 | 169.731 | 169.331 | 1565 | 200 | 13 | 2 | 2155 | 9 | 0.03 | 1535 | 1535 | 28 | 28 | 28 | 24 | 28 | 28 | [55 empty] | 3638 | 5130 | 8352 | 4493 | 4354 | 10258
12.08.2020 | 162.816 | 163.575 | 163.175 | 1572 | 200 | 13 | 2 | 2155 | 9 | 0.02 | 1540 | 1541 | 25 | 28 | 28 | 28 | 25 | 28 | [55 empty] | 3665 | 5157 | 8379 | 4523 | 4381 | 10285
12.08.2020 | 159.744 | 160.496 | 160.096 | 1568 | 200 | 13 | 2 | 2155 | 9 | 0.02 | 1538 | 1537 | 27 | 27 | 27 | 30 | 27 | 27 | [55 empty] | 3693 | 5185 | 8404 | 4551 | 4409 | 10310
12.08.2020 | 168.96 | 169.731 | 169.331 | 1571 | 200 | 13 | 2 | 2155 | 9 | 0.02 | 1540 | 1541 | 28 | 28 | 25 | 28 | 28 | 25 | [55 empty] | 3717 | 5209 | 8431 | 4579 | 4436 | 10334
12.08.2020 | 159.744 | 160.496 | 160.096 | 1571 | 200 | 13 | 2 | 2155 | 9 | 0.01 | 1541 | 1541 | 24 | 24 | 27 | 28 | 27 | 24 | [55 empty] | 3745 | 5237 | 8459 | 4606 | 4461 | 10362
12.08.2020 | 156.672 | 157.417 | 157.017 | 1571 | 200 | 13 | 2 | 2155 | 9 | 0.01 | 1539 | 1541 | 28 | 28 | 28 | 27 | 25 | 28 | [55 empty] | 3773 | 5262 | 8487 | 4634 | 4489 | 10387
12.08.2020 | 162.816 | 163.575 | 163.175 | 1571 | 200 | 13 | 2 | 2155 | 9 | 0.03 | 1540 | 1543 | 28 | 25 | 28 | 28 | 28 | 25 | [55 empty] | 3797 | 5289 | 8511 | 4661 | 4516 | 10414
12.08.2020 | 159.744 | 160.496 | 160.096 | 1569 | 200 | 13 | 2 | 2155 | 9 | 0.04 | 1543 | 1539 | 24 | 27 | 24 | 27 | 27 | 27 | [55 empty] | 3825 | 5317 | 8539 | 4689 | 4541 | 10442
12.08.2020 | 159.744 | 160.496 | 160.096 | 1572 | 200 | 13 | 2 | 2155 | 9 | 0.04 | 1548 | 1545 | 28 | 28 | 28 | 28 | 25 | 28 | [55 empty] | 3852 | 5344 | 8566 | 4717 | 4568 | 10466
12.08.2020 | 162.816 | 163.575 | 163.175 | 1570 | 200 | 7 | 2 | 2155 | 9 | 0.01 | 1544 | 1542 | 27 | 27 | 27 | 28 | 27 | 24 | [55 empty] | 3877 | 5369 | 8594 | 4744 | 4593 | 10494
12.08.2020 | 162.816 | 163.575 | 163.175 | 1569 | 200 | 7 | 2 | 2155 | 9 | 0.01 | 1539 | 1536 | 25 | 25 | 28 | 27 | 25 | 28 | [55 empty] | 3905 | 5397 | 8619 | 4769 | 4621 | 10522
12.08.2020 | 156.672 | 157.417 | 157.017 | 1565 | 200 | 7 | 2 | 2155 | 9 | 0.01 | 1541 | 1540 | 28 | 28 | 25 | 25 | 28 | 28 | [55 empty] | 3929 | 5424 | 8646 | 4796 | 4645 | 10546
12.08.2020 | 159.744 | 160.496 | 160.096 | 1566 | 200 | 7 | 2 | 2155 | 9 | 0.03 | 1540 | 1537 | 24 | 27 | 27 | 27 | 24 | 24 | [55 empty] | 3957 | 5449 | 8671 | 4821 | 4673 | 10574
12.08.2020 | 156.672 | 157.417 | 157.017 | 1565 | 200 | 7 | 2 | 2155 | 9 | 0.02 | 1536 | 1537 | 28 | 25 | 25 | 25 | 28 | 28 | [55 empty] | 3984 | 5476 | 8698 | 4849 | 4700 | 10601
12.08.2020 | 156.672 | 157.417 | 157.017 | 1581 | 200 | 7 | 2 | 2155 | 9 | 0.01 | 1539 | 1539 | 27 | 27 | 27 | 28 | 27 | 27 | [55 empty] | 4012 | 5504 | 8726 | 4876 | 4728 | 10629
12.08.2020 | 165.888 | 166.653 | 166.253 | 1569 | 200 | 7 | 2 | 2155 | 9 | 0.01 | 1540 | 1541 | 28 | 28 | 28 | 27 | 28 | 28 | [55 empty] | 4040 | 5532 | 8754 | 4901 | 4753 | 10654
12.08.2020 | 165.888 | 166.653 | 166.253 | 1566 | 200 | 7 | 2 | 2155 | 9 | 0.01 | 1539 | 1536 | 28 | 28 | 28 | 25 | 25 | 25 | [55 empty] | 4064 | 5559 | 8781 | 4928 | 4780 | 10681
12.08.2020 | 156.672 | 157.417 | 157.017 | 1568 | 200 | 7 | 2 | 2155 | 9 | 0.01 | 1537 | 1538 | 24 | 27 | 27 | 27 | 27 | 27 | [55 empty] | 4092 | 5587 | 8809 | 4956 | 4808 | 10709
12.08.2020 | 162.816 | 163.575 | 163.175 | 1580 | 200 | 7 | 2 | 2155 | 9 | 0.01 | 1538 | 1539 | 28 | 28 | 28 | 28 | 28 | 28 | [55 empty] | 4116 | 5614 | 8836 | 4981 | 4832 | 10736
12.08.2020 | 165.888 | 166.653 | 166.253 | 1572 | 200 | 7 | 2 | 2155 | 9 | 0.01 | 1542 | 1544 | 24 | 27 | 27 | 25 | 24 | 27 | [55 empty] | 4141 | 5642 | 8864 | 5008 | 4860 | 10764
12.08.2020 | 156.672 | 157.417 | 157.017 | 1576 | 200 | 7 | 2 | 2155 | 9 | 0.01 | 1542 | 1540 | 25 | 28 | 28 | 27 | 28 | 28 | [55 empty] | 4169 | 5670 | 8892 | 5039 | 4885 | 10792
12.08.2020 | 162.816 | 163.575 | 163.175 | 1572 | 200 | 7 | 2 | 2155 | 9 | 0.01 | 1541 | 1537 | 28 | 28 | 28 | 31 | 25 | 28 | [55 empty] | 4196 | 5697 | 8919 | 5067 | 4912 | 10816
12.08.2020 | 165.888 | 166.653 | 166.253 | 1570 | 200 | 7 | 2 | 2155 | 9 | 0.01 | 1535 | 1536 | 27 | 27 | 27 | 28 | 27 | 24 | [55 empty] | 4221 | 4606 | 8947 | 5095 | 4006 | 10841
12.08.2020 | 162.534 | 172.392 | 171.992 | 1578 | 200 | 7 | 2 | 2155 | 9 | 0.01 | 1541 | 1544 | 25 | 1091 | 28 | 28 | 906 | 25 | [55 empty] | 4248 | 4633 | 8974 | 5119 | 4033 | 10868
12.08.2020 | 153.6 | 155.258 | 154.858 | 1577 | 200 | 7 | 2 | 2155 | 9 | 0.8 | 1542 | 1545 | 27 | 27 | 27 | 24 | 27 | 27 | [55 empty] | 4276 | 4661 | 9002 | 5144 | 4061 | 10896
12.08.2020 | 162.816 | 163.575 | 163.175 | 1570 | 200 | 7 | 2 | 2155 | 9 | 0.02 | 1541 | 1537 | 28 | 28 | 28 | 25 | 28 | 28 | [55 empty] | 4303 | 4688 | 9029 | 5171 | 4088 | 10920
12.08.2020 | 162.816 | 163.575 | 163.175 | 1569 | 200 | 7 | 2 | 2155 | 9 | 0.02 | 1537 | 1534 | 27 | 27 | 27 | 27 | 27 | 24 | [55 empty] | 4328 | 4716 | 9054 | 5199 | 4113 | 10948
12.08.2020 | 162.816 | 163.575 | 163.175 | 1573 | 200 | 7 | 2 | 2155 | 9 | 0.02 | 1540 | 1543 | 25 | 28 | 25 | 28 | 25 | 28 | [55 empty] | 4359 | 4744 | 9082 | 5227 | 4141 | 10973
12.08.2020 | 156.672 | 157.417 | 157.017 | 1576 | 200 | 7 | 2 | 2155 | 9 | 0.01 | 1537 | 1538 | 31 | 28 | 28 | 28 | 28 | 25 | [55 empty] | 4383 | 4771 | 9109 | 5251 | 4165 | 10997
12.08.2020 | 165.888 | 166.653 | 166.253 | 1570 | 200 | 7 | 2 | 2155 | 9 | 0.01 | 1544 | 1541 | 24 | 27 | 27 | 24 | 24 | 24 | [55 empty] | 4411 | 4796 | 9137 | 5282 | 4193 | 11025
12.08.2020 | 153.6 | 154.338 | 153.938 | 1569 | 200 | 7 | 2 | 2155 | 9 | 0.01 | 1541 | 1540 | 28 | 25 | 28 | 31 | 28 | 28 | [55 empty] | 4439 | 4823 | 9164 | 5310 | 4217 | 11049
12.08.2020 | 165.888 | 166.753 | 166.353 | 1571 | 200 | 7 | 2 | 2155 | 9 | 0.01 | 1542 | 1541 | 28 | 27 | 27 | 28 | 24 | 24 | [55 empty] | 4466 | 4851 | 9192 | 5337 | 4245 | 11074
13.08.2020 | 159.744 | 160.496 | 160.096 | 1570 | 200 | 7 | 2 | 2155 | 9 | 0.01 | 1540 | 1541 | 27 | 28 | 28 | 27 | 28 | 25 | [55 empty] | 4494 | 4879 | 9220 | 5365 | 4273 | 11102
13.08.2020 | 162.816 | 163.575 | 163.175 | 1569 | 200 | 7 | 2 | 2155 | 9 | 0.01 | 1538 | 1537 | 28 | 28 | 28 | 28 | 28 | 28 | [55 empty] | 4521 | 4906 | 9244 | 5389 | 4297 | 11129
13.08.2020 | 165.888 | 166.653 | 166.253 | 1572 | 200 | 7 | 2 | 2155 | 9 | 0.04 | 1541 | 1545 | 27 | 27 | 24 | 24 | 24 | 27 | [55 empty] | 4549 | 4934 | 9272 | 5417 | 4325 | 11154
13.08.2020 | 156.672 | 157.417 | 157.017 | 1571 | 200 | 7 | 2 | 2155 | 9 | 0.01 | 1543 | 1546 | 28 | 28 | 28 | 28 | 28 | 25 | [55 empty] | 4577 | 4958 | 9299 | 5445 | 4352 | 11181
13.08.2020 | 162.816 | 163.575 | 163.175 | 1569 | 200 | 7 | 2 | 2155 | 9 | 0.01 | 1541 | 1538 | 28 | 24 | 27 | 28 | 27 | 27 | [55 empty] | 4604 | 4986 | 9327 | 5472 | 4377 | 11209
13.08.2020 | 162.816 | 163.575 | 163.175 | 1579 | 200 | 7 | 2 | 2155 | 9 | 0.01 | 1540 | 1541 | 27 | 28 | 28 | 27 | 25 | 28 | [55 empty] | 4632 | 5014 | 9355 | 5500 | 4405 | 11237
13.08.2020 | 162.816 | 163.575 | 163.175 | 1569 | 200 | 7 | 2 | 2155 | 9 | 0.01 | 1544 | 1542 | 28 | 28 | 28 | 28 | 28 | 28 | [55 empty] | 4659 | 5041 | 9382 | 5527 | 4432 | 11264
13.08.2020 | 165.888 | 166.653 | 166.253 | 1569 | 200 | 7 | 2 | 2155 | 9 | 0.01 | 1543 | 1544 | 27 | 27 | 27 | 27 | 27 | 27 | [55 empty] | 4687 | 5069 | 9410 | 5555 | 4457 | 11292
13.08.2020 | 165.888 | 166.653 | 166.253 | 1568 | 200 | 7 | 2 | 2155 | 9 | 0.01 | 1543 | 1544 | 28 | 28 | 28 | 28 | 25 | 28 | [55 empty] | 4715 | 5097 | 9437 | 5583 | 4484 | 11319
13.08.2020 | 162.816 | 163.575 | 163.175 | 1566 | 200 | 7 | 2 | 2155 | 9 | 0.01 | 1541 | 1539 | 28 | 28 | 27 | 28 | 27 | 27 | [55 empty] | 4742 | 5124 | 9465 | 5610 | 4512 | 11347
13.08.2020 | 165.888 | 166.653 | 166.253 | 1576 | 200 | 7 | 2 | 2155 | 9 | 0.01 | 1543 | 1545 | 27 | 27 | 28 | 27 | 28 | 28 | [55 empty] | 4770 | 5152 | 9493 | 5638 | 4540 | 11375
13.08.2020 | 165.888 | 166.653 | 166.253 | 1566 | 180 | 7 | 2 | 2155 | 9 | 0.01 | 1545 | 1542 | 28 | 28 | 28 | 28 | 28 | 28 | [55 empty] | 4798 | 5177 | 5725 | 4940 | 4565 | 11681
13.08.2020 | 165.554 | 174.118 | 173.718 | 1567 | 200 | 7 | 2 | 2155 | 9 | 0.01 | 1542 | 1542 | 28 | 25 | 3768 | 698 | 25 | 306 | [55 empty] | 4825 | 5201 | 5752 | 4967 | 4592 | 11705
13.08.2020 | 159.744 | 161.496 | 161.096 | 1586 | 200 | 7 | 2 | 2155 | 9 | 0.07 | 1539 | 1540 | 27 | 24 | 27 | 27 | 27 | 24 | [55 empty] | 4850 | 5229 | 5777 | 4995 | 6717 | 11730
13.08.2020 | 159.744 | 160.496 | 160.096 | 1579 | 200 | 7 | 2 | 2155 | 9 | 0.01 | 1544 | 1544 | 25 | 28 | 25 | 28 | 2125 | 25 | [55 empty] | 4877 | 5256 | 5804 | 5022 | 4644 | 11757
13.08.2020 | 153.6 | 154.338 | 153.938 | 1577 | 200 | 7 | 2 | 2155 | 9 | 0.01 | 1543 | 1540 | 27 | 27 | 27 | 27 | 2073 | 27 | [55 empty] | 4905 | 5284 | 5832 | 5050 | 4672 | 11785
13.08.2020 | 165.888 | 166.653 | 166.253 | 1572 | 200 | 7 | 2 | 2155 | 9 | 0.01 | 1540 | 1540 | 28 | 28 | 28 | 28 | 28 | 28 | [55 empty] | 4933 | 5312 | 5860 | 5078 | 4700 | 11810
13.08.2020 | 165.888 | 166.653 | 166.253 | 1566 | 200 | 7 | 2 | 2155 | 9 | 0.01 | 1542 | 1540 | 28 | 28 | 28 | 28 | 28 | 25 | [55 empty] | 4960 | 5339 | 5884 | 5105 | 4727 | 11837
13.08.2020 | 162.816 | 163.575 | 163.175 | 1563 | 200 | 7 | 2 | 2155 | 9 | 0.01 | 1543 | 1541 | 27 | 27 | 24 | 27 | 27 | 27 | [55 empty] | 4988 | 5367 | 5912 | 5130 | 4755 | 11862
13.08.2020 | 162.816 | 163.575 | 163.175 | 1560 | 200 | 7 | 2 | 2155 | 9 | 0.01 | 1538 | 1535 | 28 | 28 | 28 | 25 | 28 | 25 | [55 empty] | 5006 | 5385 | 5930 | 5148 | 4773 | 11880
13.08.2020 | 159.744 | 160.496 | 160.096 | 1559 | 200 | 7 | 2 | 2155 | 9 | 0.01 | 1532 | 1534 | 18 | 18 | 18 | 18 | 18 | 18 | [55 empty] | 5034 | 5413 | 5958 | 5176 | 4801 | 11908
13.08.2020 | 110.592 | 160.835 | 110.835 | 1567 | 200 | 7 | 2 | 2155 | 9 | 0.01 | 1533 | 1533 | 28 | 28 | 28 | 28 | 28 | 28 | [55 empty] | 5061 | 5437 | 5985 | 5203 | 4828 | 11932
13.08.2020 | 165.888 | 166.653 | 166.253 | 1562 | 200 | 7 | 2 | 2155 | 9 | 0.01 | 1536 | 1534 | 27 | 24 | 27 | 27 | 27 | 24 | [55 empty] | 5086 | 5465 | 6013 | 5231 | 4856 | 11960
13.08.2020 | 159.744 | 160.496 | 160.096 | 1565 | 200 | 7 | 2 | 2155 | 9 | 0.01 | 1534 | 1536 | 25 | 28 | 28 | 28 | 28 | 28 | [55 empty] | 5114 | 5493 | 6041 | 5259 | 4881 | 11988
14.08.2020 | 162.816 | 163.575 | 163.175 | 1573 | 200 | 7 | 2 | 2155 | 9 | 0.01 | 1537 | 1536 | 28 | 28 | 28 | 28 | 25 | 28 | [55 empty] | 5141 | 5517 | 6068 | 5286 | 4905 | 12012
14.08.2020 | 162.816 | 163.575 | 163.175 | 1572 | 200 | 7 | 2 | 2155 | 9 | 0.01 | 1537 | 1537 | 27 | 24 | 27 | 27 | 24 | 24 | [55 empty] | 5166 | 5545 | 6096 | 5311 | 4933 | 12037
14.08.2020 | 156.672 | 157.417 | 157.017 | 1566 | 200 | 7 | 2 | 2155 | 9 | 0.01 | 1537 | 1538 | 25 | 28 | 28 | 25 | 28 | 25 | [55 empty] | 5193 | 5572 | 6123 | 5338 | 4960 | 12064
14.08.2020 | 156.672 | 157.417 | 157.017 | 1565 | 200 | 7 | 2 | 2155 | 9 | 0.01 | 1541 | 1540 | 27 | 27 | 27 | 27 | 27 | 27 | [55 empty] | 5221 | 5600 | 6151 | 5366 | 4988 | 12089
14.08.2020 | 165.888 | 166.653 | 166.253 | 1568 | 200 | 7 | 2 | 2155 | 9 | 0.01 | 1539 | 1540 | 28 | 28 | 28 | 28 | 28 | 25 | [55 empty] | 5246 | 5625 | 6176 | 5394 | 5013 | 12117
14.08.2020 | 162.816 | 163.575 | 163.175 | 1566 | 200 | 7 | 2 | 2155 | 9 | 0.01 | 1540 | 1538 | 25 | 25 | 25 | 28 | 25 | 28 | [55 empty] | 5273 | 5652 | 6203 | 5421 | 5040 | 12144
14.08.2020 | 153.6 | 154.338 | 153.938 | 1565 | 200 | 7 | 2 | 2155 | 9 | 0.01 | 1537 | 1538 | 27 | 27 | 27 | 27 | 27 | 27 | [55 empty] | 5301 | 5680 | 6231 | 5449 | 5068 | 12169
14.08.2020 | 165.888 | 166.653 | 166.253 | 1561 | 200 | 7 | 2 | 2155 | 9 | 0.01 | 1537 | 1536 | 28 | 28 | 28 | 28 | 28 | 25 | [55 empty] | 5325 | 5707 | 6258 | 5476 | 5095 | 12196
14.08.2020 | 162.816 | 163.575 | 163.175 | 1563 | 200 | 7 | 2 | 2155 | 9 | 0.01 | 1539 | 1538 | 24 | 27 | 27 | 27 | 27 | 27 | [55 empty] | 5353 | 5735 | 6286 | 5504 | 5123 | 12224
14.08.2020 | 162.816 | 163.575 | 163.175 | 1560 | 200 | 7 | 2 | 2155 | 9 | 0.01 | 1535 | 1536 | 28 | 28 | 28 | 28 | 28 | 28 | [55 empty] | 5378 | 5760 | 6311 | 5532 | 5151 | 12252
14.08.2020 | 165.786 | 166.95 | 166.55 | 1563 | 200 | 7 | 2 | 2155 | 9 | 0.01 | 1532 | 1533 | 25 | 25 | 25 | 28 | 28 | 28 | [55 empty] | 5405 | 5781 | 6338 | 5556 | 5178 | 12279
14.08.2020 | 153.6 | 154.338 | 153.938 | 1562 | 200 | 13 | 2 | 2155 | 9 | 0.01 | 1534 | 1529 | 27 | 21 | 27 | 24 | 27 | 27 | [55 empty] | 5430 | 5815 | 6363 | 5584 | 5584 | 12304
14.08.2020 | 162.816 | 163.575 | 163.175 | 1564 | 200 | 13 | 2 | 2155 | 9 | 0.01 | 1538 | 1538 | 25 | 34 | 25 | 28 | 406 | 25 | [55 empty] | 5457 | 5839 | 6390 | 5611 | 5230 | 12328
14.08.2020 | 153.6 | 154.338 | 153.938 | 1561 | 200 | 13 | 2 | 2155 | 9 | 0.01 | 1534 | 1533 | 27 | 24 | 27 | 27 | 354 | 24 | [55 empty] | 5485 | 5867 | 6415 | 5639 | 5258 | 12356
14.08.2020 | 159.744 | 160.496 | 160.096 | 1560 | 200 | 13 | 2 | 2155 | 9 | 0.01 | 1533 | 1530 | 28 | 28 | 25 | 28 | 28 | 28 | [55 empty] | 5513 | 5895 | 6443 | 5664 | 5286 | 12384
14.08.2020 | 162.816 | 163.575 | 163.175 | 1562 | 200 | 13 | 2 | 2155 | 9 | 0.01 | 1535 | 1531 | 28 | 28 | 28 | 25 | 28 | 28 | [55 empty] | 5537 | 5922 | 6470 | 5691 | 5313 | 12411
14.08.2020 | 162.816 | 163.575 | 163.175 | 1562 | 200 | 13 | 2 | 2155 | 9 | 0.01 | 1533 | 1531 | 24 | 27 | 27 | 27 | 27 | 27 | [55 empty] | 5565 | 5947 | 6498 | 5719 | 5338 | 12436
14.08.2020 | 162.816 | 163.575 | 163.175 | 1562 | 200 | 13 | 2 | 2155 | 9 | 0.03 | 1534 | 1534 | 28 | 25 | 28 | 28 | 25 | 25 | [55 empty] | 5592 | 5974 | 6525 | 5746 | 5368 | 12463
14.08.2020 | 156.672 | 157.417 | 157.017 | 1562 | 200 | 13 | 2 | 2155 | 9 | 0.03 | 1536 | 1536 | 27 | 27 | 27 | 27 | 30 | 27 | [55 empty] | 5623 | 6002 | 6553 | 5774 | 5396 | 12491
14.08.2020 | 168.96 | 169.731 | 169.331 | 1563 | 200 | 13 | 2 | 2155 | 9 | 0.04 | 1535 | 1535 | 31 | 28 | 28 | 28 | 28 | 28 | [55 empty] | 5651 | 6030 | 6578 | 5799 | 5424 | 12519
14.08.2020 | 168.96 | 169.731 | 169.331 | 1560 | 200 | 13 | 2 | 2155 | 9 | 0.02 | 1533 | 1530 | 28 | 28 | 25 | 25 | 28 | 28 | [55 empty] | 5678 | 6057 | 6602 | 5823 | 5454 | 12549
14.08.2020 | 159.744 | 160.496 | 160.096 | 1561 | 200 | 13 | 2 | 2155 | 9 | 0.01 | 1531 | 1533 | 27 | 27 | 24 | 24 | 30 | 30 | [55 empty] | 5706 | 6085 | 6627 | 5848 | 5482 | 12577
14.08.2020 | 165.888 | 166.653 | 166.253 | 1564 | 200 | 13 | 2 | 2155 | 9 | 0.02 | 1538 | 1538 | 28 | 28 | 25 | 25 | 28 | 28 | [55 empty] | 5734 | 6116 | 6651 | 5872 | 5509 | 12605
14.08.2020 | 159.744 | 160.496 | 160.096 | 1565 | 200 | 13 | 2 | 2155 | 9 | 0.01 | 1535 | 1530 | 28 | 31 | 24 | 24 | 27 | 28 | [55 empty] | 5761 | 6143 | 6676 | 5897 | 5537 | 12632
14.08.2020 | 162.816 | 163.575 | 163.175 | 1565 | 200 | 13 | 2 | 2155 | 9 | 0.01 | 1535 | 1535 | 27 | 27 | 25 | 25 | 28 | 27 | [55 empty] | 5789 | 6171 | 6701 | 5922 | 5568 | 12660
14.08.2020 | 159.744 | 160.496 | 160.096 | 1565 | 200 | 13 | 2 | 2155 | 9 | 0.01 | 1536 | 1535 | 28 | 28 | 25 | 25 | 31 | 28 | [55 empty] | 5816 | 6198 | 6728 | 5952 | 5595 | 12687
14.08.2020 | 162.816 | 163.575 | 163.175 | 1564 | 200 | 13 | 2 | 2155 | 9 | 0.01 | 1537 | 1535 | 27 | 27 | 27 | 30 | 27 | 27 | [55 empty] | 5663 | 6223 | 6756 | 5980 | 5620 | 12712
14.08.2020 | 168.909 | 179.58 | 179.18 | 1565 | 200 | 7 | 2 | 2155 | 9 | 0.01 | 1530 | 1532 | 153 | 25 | 28 | 28 | 25 | 25 | [55 empty] | 5690 | 6250 | 6780 | 6004 | 5647 | 12739
14.08.2020 | 153.6 | 155.338 | 154.938 | 1577 | 200 | 7 | 2 | 2155 | 9 | 0.8 | 1545 | 1543 | 27 | 27 | 24 | 24 | 27 | 27 | [55 empty] | 5718 | 6278 | 6808 | 6032 | 5675 | 12764
14.08.2020 | 159.744 | 160.496 | 160.096 | 1569 | 200 | 7 | 2 | 2155 | 9 | 0.02 | 1544 | 1542 | 28 | 28 | 28 | 28 | 28 | 25 | [55 empty] | 5745 | 6305 | 6835 | 6063 | 5702 | 12791
14.08.2020 | 162.816 | 163.575 | 163.175 | 1564 | 200 | 7 | 2 | 2155 | 9 | 0.02 | 1540 | 1541 | 27 | 27 | 27 | 31 | 27 | 27 | [55 empty] | 5773 | 6333 | 6863 | 6087 | 5730 | 12819
14.08.2020 | 168.96 | 169.731 | 169.331 | 1563 | 200 | 7 | 2 | 2155 | 9 | 0.02 | 1537 | 1536 | 28 | 28 | 28 | 24 | 28 | 28 | [55 empty] | 5801 | 6358 | 6891 | 6115 | 5758 | 12847
14.08.2020 | 162.816 | 163.575 | 163.175 | 1566 | 200 | 7 | 2 | 2155 | 9 | 0.01 | 1535 | 1536 | 28 | 25 | 28 | 28 | 28 | 28 | [55 empty] | 5828 | 6385 | 6918 | 6142 | 5785 | 12874
15.08.2020 | 162.816 | 163.575 | 163.175 | 1568 | 200 | 7 | 2 | 2155 | 9 | 0.01 | 1543 | 1541 | 27 | 27 | 27 | 27 | 27 | 27 | [55 empty] | 5853 | 6413 | 6946 | 6170 | 5813 | 12902
15.08.2020 | 165.888 | 166.653 | 166.253 | 1564 | 200 | 7 | 2 | 2155 | 9 | 0.01 | 1540 | 1541 | 25 | 28 | 28 | 28 | 28 | 28 | [55 empty] | 5880 | 6437 | 6970 | 6198 | 5837 | 12926
15.08.2020 | 162.816 | 163.575 | 163.175 | 1563 | 200 | 7 | 2 | 2155 | 9 | 0.01 | 1542 | 1540 | 27 | 24 | 24 | 28 | 24 | 24 | [55 empty] | 5908 | 6465 | 6998 | 6225 | 5865 | 12954
15.08.2020 | 153.6 | 154.338 | 153.938 | 1563 | 200 | 7 | 2 | 2155 | 9 | 0.02 | 1539 | 1539 | 28 | 28 | 28 | 27 | 28 | 28 | [55 empty] | 5933 | 6493 | 7026 | 6253 | 5893 | 12979
15.08.2020 | 165.888 | 166.653 | 166.253 | 1564 | 200 | 7 | 2 | 2155 | 9 | 0.01 | 1537 | 1537 | 25 | 28 | 28 | 28 | 28 | 25 | [55 empty] | 5960 | 6517 | 7053 | 6277 | 5920 | 13006
15.08.2020 | 159.744 | 160.496 | 160.096 | 1575 | 200 | 7 | 2 | 2155 | 9 | 0.01 | 1538 | 1540 | 27 | 24 | 27 | 24 | 27 | 27 | [55 empty] | 5985 | 6545 | 7081 | 6305 | 5951 | 13034
15.08.2020 | 159.744 | 160.496 | 160.096 | 1564 | 200 | 7 | 2 | 2155 | 9 | 0.02 | 1542 | 1540 | 25 | 28 | 28 | 28 | 31 | 28 | [55 empty] | 6012 | 6569 | 7105 | 6333 | 5979 | 13058
15.08.2020 | 165.888 | 166.653 | 166.253 | 1564 | 200 | 7 | 2 | 2155 | 9 | 0.01 | 1542 | 1540 | 27 | 24 | 24 | 28 | 28 | 24 | [55 empty] | 6040 | 6594 | 7133 | 6357 | 6003 | 13086
15.08.2020 | 156.672 | 157.417 | 157.017 | 1564 | 200 | 7 | 2 | 2155 | 9 | 0.02 | 1540 | 1535 | 28 | 25 | 28 | 24 | 24 | 28 | [55 empty] | 6068 | 6622 | 7158 | 6385 | 6031 | 13111
15.08.2020 | 156.672 | 157.417 | 157.017 | 1563 | 200 | 7 | 2 | 2155 | 9 | 0.01 | 1538 | 1536 | 28 | 28 | 25 | 28 | 28 | 25 | [55 empty] | 6095 | 6646 | 7182 | 6409 | 6058 | 13135
15.08.2020 | 159.744 | 160.496 | 160.096 | 1570 | 200 | 7 | 2 | 2155 | 9 | 0.01 | 1542 | 1543 | 27 | 24 | 24 | 24 | 27 | 24 | [55 empty] | 6123 | 6671 | 7210 | 6437 | 6086 | 13163
15.08.2020 | 153.6 | 154.338 | 153.938 | 1563 | 200 | 7 | 2 | 2155 | 9 | 0.01 | 1544 | 1545 | 28 | 25 | 28 | 28 | 28 | 28 | [55 empty] | 6150 | 6698 | 7234 | 6462 | 6114 | 13187
15.08.2020 | 162.816 | 163.575 | 163.175 | 1561 | 200 | 7 | 2 | 2155 | 9 | 0.02 | 1541 | 1539 | 27 | 27 | 24 | 25 | 28 | 24 | [55 empty] | 6181 | 6723 | 7262 | 6489 | 6141 | 13215
15.08.2020 | 156.672 | 157.417 | 157.017 | 1561 | 200 | 7 | 2 | 2155 | 9 | 0.01 | 1538 | 1537 | 31 | 25 | 28 | 27 | 27 | 28 | [55 empty] | 6209 | 6751 | 7287 | 6514 | 6141 | 13240
15.08.2020 | 165.888 | 166.653 | 166.253 | 1559 | 200 | 7 | 2 | 2155 | 9 | 0.01 | 1536 | 1539 | 28 | 28 | 25 | 25 | 0 | 25 | [55 empty] | 6236 | 6775 | 7314 | 6541 | 6169 | 13267
15.08.2020 | 156.672 | 157.417 | 157.017 | 1564 | 200 | 7 | 2 | 2155 | 9 | 0.01 | 1537 | 1540 | 27 | 24 | 27 | 27 | 28 | 27 | [55 empty] | 6264 | 6803 | 7339 | 6569 | 6196 | 13292
15.08.2020 | 162.816 | 163.575 | 163.175 | 1566 | 200 | 7 | 2 | 2155 | 9 | 0.01 | 1538 | 1537 | 28 | 28 | 25 | 28 | 27 | 25 | [55 empty] | 6295 | 6827 | 7366 | 6597 | 6224 | 13319
15.08.2020 | 159.744 | 160.496 | 160.096 | 1560 | 200 | 7 | 2 | 2155 | 9 | 0.01 | 1538 | 1537 | 31 | 24 | 27 | 28 | 28 | 27 | [55 empty] | 6322 | 6855 | 7394 | 6624 | 6252 | 13347
15.08.2020 | 165.888 | 166.653 | 166.253 | 1560 | 200 | 7 | 2 | 2155 | 9 | 0.01 | 1537 | 1538 | 27 | 28 | 28 | 27 | 28 | 28 | [55 empty] | 6350 | 6880 | 7422 | 6649 | 6279 | 13372
15.08.2020 | 165.888 | 166.653 | 166.253 | 1562 | 200 | 7 | 2 | 2155 | 9 | 0.01 | 1538 | 1540 | 28 | 25 | 28 | 25 | 27 | 25 | [55 empty] | 6377 | 6907 | 7446 | 6676 | 6307 | 13396
15.08.2020 | 156.672 | 157.417 | 157.017 | 1561 | 200 | 7 | 2 | 2155 | 9 | 0.01 | 1539 | 1540 | 27 | 27 | 24 | 27 | 28 | 24 | [55 empty] | 6405 | 6932 | 7474 | 6704 | 6334 | 13424
15.08.2020 | 159.744 | 160.496 | 160.096 | 1560 | 200 | 7 | 2 | 2155 | 9 | 0.02 | 1535 | 1538 | 28 | 25 | 28 | 28 | 27 | 28 | [55 empty] | 6433 | 6959 | 7501 | 6732 | 6362 | 13451
15.08.2020 | 162.816 | 163.575 | 163.175 | 1581 | 200 | 7 | 2 | 2155 | 9 | 0.01 | 1535 | 1537 | 28 | 27 | 27 | 28 | 28 | 27 | [55 empty] | 6463 | 6987 | 7526 | 6756 | 6390 | 13476
15.08.2020 | 165.888 | 166.653 | 166.253 | 1559 | 200 | 7 | 2 | 2155 | 9 | 0.01 | 1537 | 1536 | 30 | 28 | 25 | 24 | 28 | 25 | [55 empty] | 6491 | 7015 | 7554 | 6784 | 6420 | 13504
15.08.2020 | 159.744 | 160.496 | 160.096 | 1558 | 200 | 7 | 2 | 2155 | 9 | 0.01 | 1534 | 1537 | 28 | 28 | 28 | 28 | 30 | 28 | [55 empty] | 6522 | 7042 | 7581 | 6811 | 6448 | 13531
15.08.2020 | 168.96 | 169.731 | 169.331 | 1559 | 200 | 7 | 2 | 2155 | 9 | 0.01 | 1533 | 1532 | 31 | 27 | 27 | 27 | 28 | 27 | [55 empty] | 6549 | 7070 | 7609 | 6839 | 6475 | 13559
15.08.2020 | 168.96 | 169.731 | 169.331 | 1561 | 200 | 7 | 2 | 2155 | 9 | 0.01 | 1537 | 1538 | 27 | 28 | 28 | 28 | 27 | 28 | [55 empty] | 6577 | 7094 | 7636 | 6867 | 6503 | 12583
15.08.2020 | 165.888 | 166.653 | 166.253 | 1558 | 200 | 13 | 2 | 2155 | 9 | 0.01 | 1535 | 1534 | 28 | 24 | 27 | 28 | 28 | 976 | [55 empty] | 6604 | 7122 | 7664 | 6894 | 6534 | 13611
15.08.2020 | 159.744 | 160.496 | 160.096 | 1563 | 200 | 13 | 2 | 2155 | 9 | 0.01 | 1538 | 1537 | 27 | 28 | 28 | 27 | 31 | 1028 | [55 empty] | 6632 | 7147 | 7692 | 6922 | 6561 | 13633
15.08.2020 | 168.96 | 169.731 | 169.331 | 1563 | 200 | 13 | 2 | 2155 | 9 | 0.02 | 1538 | 1541 | 28 | 25 | 28 | 28 | 27 | 22 | [55 empty] | 6663 | 7174 | 7719 | 6949 | 6589 | 13654
15.08.2020 | 156.672 | 157.417 | 157.017 | 1566 | 200 | 13 | 2 | 2155 | 9 | 0.01 | 1541 | 1544 | 31 | 27 | 27 | 27 | 28 | 21 | [55 empty] | 6690 | 7747 | 7202 | 6977 | 6617 | 13679
15.08.2020 | 162.816 | 163.575 | 163.175 | 1565 | 200 | 13 | 2 | 2155 | 9 | 0.01 | 1546 | 1546 | 27 | 573 | 517 | 28 | 28 | 25 | [55 empty] | 6718 | 5841 | 7772 | 7002 | 9696 | 9521
15.08.2020 | 161.677 | 169.733 | 169.333 | 1575 | 200 | 13 | 2 | 2155 | 9 | 0.01 | 1548 | 1543 | 28 | 1906 | 570 | 25 | 3079 | 4158 | [55 empty] | 6745 | 5865 | 7796 | 7026 | 9723 | 9548
16.08.2020 | 153.472 | 155.11 | 154.71 | 1580 | 200 | 13 | 2 | 2155 | 9 | 0.09 | 1550 | 1553 | 27 | 24 | 24 | 24 | 27 | 27 | [55 empty] | 6773 | 5893 | 7821 | 7051 | 9751 | 9573
16.08.2020 | 159.744 | 160.496 | 160.096 | 1567 | 200 | 13 | 2 | 2155 | 9 | 0.01 | 1544 | 1542 | 28 | 28 | 25 | 25 | 28 | 25 | [55 empty] | 6797 | 5917 | 7845 | 7075 | 9778 | 9600
16.08.2020 | 153.6 | 154.338 | 153.938 | 1566 | 200 | 13 | 2 | 2155 | 9 | 0.03 | 1541 | 1542 | 24 | 24 | 24 | 24 | 27 | 27 | [55 empty] | 6825 | 5942 | 7870 | 7100 | 9803 | 9628
16.08.2020 | 153.6 | 154.338 | 153.938 | 1565 | 200 | 13 | 2 | 2155 | 9 | 0.03 | 1534 | 1532 | 28 | 25 | 25 | 25 | 25 | 28 | [55 empty] | 6853 | 5970 | 7898 | 7125 | 9831 | 9653
16.08.2020 | 153.6 | 154.338 | 153.938 | 1568 | 200 | 13 | 2 | 2155 | 9 | 0.01 | 1536 | 1540 | 28 | 28 | 28 | 25 | 28 | 25 | [55 empty] | 6877 | 5994 | 7925 | 7152 | 9858 | 9677
16.08.2020 | 159.744 | 160.496 | 160.096 | 1573 | 200 | 13 | 2 | 2155 | 9 | 0.02 | 1542 | 1544 | 24 | 24 | 27 | 27 | 27 | 24 | [55 empty] | 6905 | 6022 | 7953 | 7183 | 9883 | 9705
16.08.2020 | 156.672 | 157.517 | 157.117 | 1566 | 200 | 7 | 2 | 2155 | 9 | 0.01 | 1545 | 1543 | 28 | 28 | 28 | 31 | 25 | 28 | [55 empty] | 6932 | 6046 | 7980 | 7208 | 9907 | 9729
16.08.2020 | 165.888 | 166.753 | 166.353 | 1565 | 200 | 7 | 2 | 2155 | 9 | 0.01 | 1541 | 1539 | 27 | 24 | 27 | 25 | 24 | 24 | [55 empty] | 6957 | 6074 | 8008 | 7235 | 9932 | 9757
16.08.2020 | 153.6 | 154.438 | 154.038 | 1566 | 200 | 7 | 2 | 2155 | 9 | 0.01 | 1538 | 1539 | 25 | 28 | 28 | 27 | 25 | 28 | [55 empty] | 6988 | 6102 | 8036 | 7263 | 9957 | 9788
16.08.2020 | 159.693 | 160.545 | 160.145 | 1566 | 200 | 7 | 2 | 2155 | 9 | 0.01 | 1536 | 1537 | 31 | 28 | 28 | 28 | 25 | 31 | [55 empty] | 7018 | 6126 | 8063 | 7293 | 9981 | 9818
16.08.2020 | 168.96 | 169.731 | 169.331 | 1570 | 200 | 7 | 2 | 2155 | 9 | 0.01 | 1541 | 1542 | 30 | 24 | 27 | 30 | 24 | 30 | [55 empty] | 7046 | 6154 | 8091 | 7321 | 10009 | 9846
16.08.2020 | 168.96 | 169.731 | 169.331 | 1570 | 200 | 7 | 2 | 2155 | 9 | 0.01 | 1541 | 1542 | 28 | 28 | 28 | 28 | 28 | 28 | [55 empty] | 7074 | 6178 | 8122 | 7352 | 10033 | 9877
16.08.2020 | 165.888 | 166.653 | 166.253 | 1568 | 200 | 7 | 2 | 2155 | 9 | 0.02 | 1543 | 1541 | 28 | 24 | 31 | 31 | 24 | 31 | [55 empty] | 7101 | 6203 | 8146 | 7379 | 10058 | 9904
16.08.2020 | 168.96 | 169.731 | 169.331 | 1573 | 200 | 7 | 2 | 2155 | 9 | 0.02 | 1542 | 1543 | 27 | 25 | 24 | 27 | 25 | 27 | [55 empty] | 7129 | 6231 | 8174 | 7407 | 10083 | 9932
16.08.2020 | 156.672 | 157.417 | 157.017 | 1566 | 200 | 7 | 2 | 2155 | 9 | 0.01 | 1540 | 1541 | 28 | 28 | 28 | 28 | 25 | 28 | [55 empty] | 7153 | 6258 | 8198 | 7432 | 10110 | 9957
16.08.2020 | 162.816 | 163.575 | 163.175 | 1566 | 200 | 7 | 2 | 2155 | 9 | 0.02 | 1539 | 1538 | 24 | 27 | 24 | 25 | 27 | 25 | [55 empty] | 7178 | 6283 | 8226 | 7459 | 10135 | 9981
16.08.2020 | 153.6 | 154.338 | 153.938 | 1565 | 200 | 7 | 2 | 2155 | 9 | 0.02 | 1540 | 1542 | 25 | 25 | 28 | 27 | 25 | 24 | [55 empty] | 7206 | 6307 | 8251 | 7487 | 10159 | 10009
16.08.2020 | 153.6 | 154.338 | 153.938 | 1565 | 200 | 7 | 2 | 2155 | 9 | 0.01 | 1542 | 1542 | 28 | 24 | 25 | 28 | 24 | 28 | [55 empty] | 7233 | 6332 | 8278 | 7514 | 10184 | 10036
16.08.2020 | 156.672 | 157.417 | 157.017 | 1567 | 200 | 7 | 2 | 2155 | 9 | 0.01 | 1540 | 1541 | 27 | 25 | 27 | 27 | 25 | 27 | [55 empty] | 7261 | 6360 | 8306 | 7542 | 10206 | 10067
16.08.2020 | 159.744 | 160.496 | 160.096 | 1567 | 200 | 7 | 2 | 2155 | 9 | 0.01 | 1538 | 1538 | 28 | 28 | 28 | 28 | 22 | 31 | [55 empty] | 7288 | 6384 | 8333 | 7570 | 10230 | 10095
16.08.2020 | 162.816 | 163.575 | 163.175 | 1570 | 200 | 7 | 2 | 2155 | 9 | 0.01 | 1538 | 1537 | 27 | 24 | 27 | 28 | 24 | 28 | [55 empty] | 7319 | 6412 | 8361 | 7600 | 10255 | 10125
16.08.2020 | 159.744 | 160.496 | 160.096 | 1567 | 200 | 7 | 2 | 2155 | 9 | 0.01 | 1541 | 1543 | 31 | 28 | 28 | 30 | 25 | 30 | [55 empty] | 7347 | 6436 | 8389 | 7628 | 10279 | 10153
16.08.2020 | 172.032 | 172.81 | 172.41 | 1568 | 200 | 7 | 2 | 2155 | 9 | 0.01 | 1539 | 1540 | 28 | 24 | 28 | 28 | 24 | 28 | [55 empty] | 7381 | 6467 | 8419 | 7662 | 10307 | 10159
16.08.2020 | 159.552 | 160.803 | 160.403 | 1565 | 200 | 7 | 2 | 2155 | 9 | 0.02 | 1539 | 1538 | 34 | 31 | 30 | 34 | 28 | 6 | [55 empty] | 7408 | 6492 | 8447 | 7692 | 10328 | 10190
16.08.2020 | 162.816 | 163.725 | 163.325 | 1570 | 200 | 7 | 2 | 2155 | 9 | 0.01 | 1539 | 1538 | 27 | 25 | 28 | 30 | 21 | 31 | [55 empty] | 7439 | 6516 | 8474 | 7723 | 10353 | 10217
16.08.2020 | 162.816 | 163.575 | 163.175 | 1571 | 200 | 7 | 2 | 2155 | 9 | 0.01 | 1535 | 1536 | 31 | 24 | 27 | 31 | 25 | 27 | [55 empty] | 7466 | 6541 | 8502 | 7751 | 10375 | 10245
16.08.2020 | 165.888 | 166.653 | 166.253 | 1571 | 200 | 7 | 2 | 2155 | 9 | 0.02 | 1539 | 1541 | 27 | 25 | 28 | 28 | 22 | 28 | [55 empty] | 7497 | 6562 | 8530 | 7781 | 10399 | 10276
16.08.2020 | 156.672 | 157.417 | 157.017 | 1571 | 200 | 7 | 2 | 2155 | 9 | 0.01 | 1538 | 1541 | 31 | 21 | 28 | 30 | 24 | 31 | [55 empty] | 7528 | 6584 | 8557 | 7809 | 10424 | 10306
16.08.2020 | 165.888 | 166.653 | 166.253 | 1573 | 200 | 7 | 2 | 2155 | 9 | 0.01 | 1543 | 1539 | 31 | 22 | 27 | 28 | 25 | 30 | [55 empty] | 7553 | 7227 | 28 | 6645 | 11400 | 10331
16.08.2020 | 162.816 | 171.435 | 171.035 | 1572 | 200 | 7 | 2 | 2155 | 9 | 0.01 | 1544 | 1539 | 25 | 643 | 8529 | 1164 | 976 | 25 | [55 empty] | 7583 | 7257 | 55 | 6672 | 11418 | 10361
17.08.2020 | 153.6 | 155.258 | 154.858 | 1577 | 200 | 7 | 2 | 2155 | 9 | 0.08 | 1544 | 1547 | 30 | 30 | 27 | 27 | 18 | 30 | [55 empty] | 7617 | 7285 | 89 | 6706 | 11421 | 10395
17.08.2020 | 165.888 | 167.113 | 166.713 | 1570 | 200 | 7 | 2 | 2155 | 9 | 0.02 | 1543 | 1541 | 34 | 28 | 34 | 34 | 3 | 34 | [55 empty] | 7651 | 7316 | 126 | 6737 | 0 | 10429
17.08.2020 | 165.44 | 167.854 | 167.454 | 1560 | 200 | 7 | 2 | 2155 | 9 | 0.02 | 1537 | 1538 | 34 | 31 | 37 | 31 | 11421 | 34 | [55 empty] | 7685 | 7346 | 160 | 6767 | 0 | 10457
17.08.2020 | 165.888 | 166.653 | 166.253 | 1574 | 200 | 7 | 2 | 2155 | 9 | 0.04 | 1535 | 1536 | 34 | 30 | 34 | 30 | 0 | 28 | [55 empty] | 7715 | 7371 | 190 | 6795 | 11446 | 10484
17.08.2020 | 156.672 | 157.417 | 157.017 | 1578 | 200 | 7 | 2 | 2155 | 9 | 0.01 | 1539 | 1544 | 30 | 25 | 30 | 28 | 11446 | 27 | [55 empty] | 7743 | 7396 | 221 | 6823 | 11467 | 10509
17.08.2020 | 165.888 | 166.803 | 166.403 | 1578 | 200 | 7 | 2 | 2155 | 9 | 0.01 | 1546 | 1547 | 28 | 25 | 31 | 28 | 21 | 25 | [55 empty] | 7771 | 7423 | 249 | 6850 | 11489 | 10536
17.08.2020 | 156.672 | 157.417 | 157.017 | 1574 | 200 | 7 | 2 | 2155 | 9 | 0.01 | 1551 | 1549 | 28 | 27 | 28 | 27 | 22 | 27 | [55 empty] | 7798 | 7448 | 276 | 6878 | 11510 | 10564
17.08.2020 | 159.744 | 160.496 | 160.096 | 1564 | 200 | 13 | 2 | 2155 | 9 | 0.01 | 1545 | 1546 | 27 | 25 | 27 | 28 | 21 | 28 | [55 empty] | 7826 | 7472 | 307 | 6909 | 11532 | 10595
17.08.2020 | 156.672 | 157.417 | 157.017 | 1570 | 200 | 13 | 2 | 2155 | 9 | 0.01 | 1539 | 1541 | 28 | 24 | 31 | 31 | 22 | 31 | [55 empty] | 7853 | 7497 | 335 | 6936 | 11553 | 10622
17.08.2020 | 165.888 | 166.653 | 166.253 | 1576 | 200 | 13 | 2 | 2155 | 9 | 0.06 | 1543 | 1545 | 27 | 25 | 28 | 27 | 21 | 27 | [55 empty] | 7884 | 7525 | 365 | 6967 | 11575 | 10650
17.08.2020 | 156.672 | 157.417 | 157.017 | 1573 | 200 | 13 | 2 | 2155 | 9 | 0.01 | 1548 | 1547 | 31 | 28 | 30 | 31 | 22 | 28 | [55 empty] | 7912 | 7549 | 393 | 6994 | 11596 | 10681
17.08.2020 | 168.96 | 169.731 | 169.331 | 1571 | 200 | 13 | 2 | 2155 | 9 | 0.02 | 1547 | 1545 | 28 | 24 | 28 | 27 | 21 | 31 | [55 empty] | 7942 | 7574 | 424 | 7022 | 11618 | 10708
17.08.2020 | 159.744 | 160.496 | 160.096 | 1570 | 200 | 13 | 2 | 2155 | 9 | 0.01 | 1551 | 1550 | 30 | 25 | 31 | 28 | 22 | 27 | [55 empty] | 7970 | 7601 | 451 | 7044 | 11639 | 10739
17.08.2020 | 162.816 | 163.575 | 163.175 | 1584 | 200 | 13 | 2 | 2155 | 9 | 0.01 | 1550 | 1550 | 28 | 27 | 27 | 22 | 21 | 31 | [55 empty] | 8001 | 7632 | 485 | 0 | 11670 | 10773
17.08.2020 | 156.672 | 159.317 | 158.917 | 1558 | 200 | 7 | 2 | 2150 | 9 | 0.01 | 1550 | 1550 | 31 | 31 | 34 | 7044 | 31 | 34 | [55 empty] | 8038 | 7663 | 519 | 0 | 11698 | 10806
17.08.2020 | 159.744 | 160.496 | 160.096 | 1570 | 200 | 7 | 2 | 2150 | 9 | 0.01 | 1547 | 1545 | 37 | 31 | 34 | 0 | 28 | 33 | [55 empty] | 8071 | 7693 | 550 | 0 | 11728 | 10840
17.08.2020 | 162.816 | 163.575 | 163.175 | 1575 | 200 | 7 | 2 | 2150 | 9 | 0.01 | 1548 | 1547 | 33 | 30 | 31 | 0 | 30 | 34 | [55 empty] | 8105 | 7724 | 586 | 0 | 11756 | 10877
17.08.2020 | 159.744 | 160.496 | 160.096 | 1571 | 200 | 7 | 2 | 2150 | 9 | 0.01 | 1547 | 1547 | 34 | 31 | 36 | 0 | 28 | 37 | [55 empty] | 8139 | 7755 | 620 | 0 | 11780 | 10914
17.08.2020 | 165.888 | 166.653 | 166.253 | 1573 | 200 | 7 | 2 | 2150 | 9 | 0.01 | 1544 | 1544 | 34 | 31 | 34 | 0 | 24 | 37 | [55 empty] | 8176 | 7779 | 657 | 7050 | 11850 | 10951
17.08.2020 | 159.744 | 160.496 | 160.096 | 1568 | 200 | 13 | 2 | 2155 | 9 | 0.01 | 1544 | 1543 | 37 | 24 | 37 | 7050 | 70 | 37 | [55 empty] | 8204 | 7804 | 685 | 7077 | 11827 | 10979
17.08.2020 | 165.888 | 166.803 | 166.403 | 1572 | 200 | 13 | 2 | 2155 | 9 | 0.01 | 1543 | 1542 | 28 | 25 | 28 | 27 | 23 | 28 | [55 empty] | 8231 | 7829 | 712 | 7105 | 11848 | 11006
17.08.2020 | 156.672 | 157.417 | 157.017 | 1604 | 200 | 13 | 2 | 2155 | 9 | 0.01 | 1543 | 1540 | 27 | 25 | 27 | 28 | 21 | 27 | [55 empty] | 8259 | 7853 | 740 | 7132 | 11873 | 11034
17.08.2020 | 156.672 | 157.417 | 157.017 | 1564 | 200 | 13 | 2 | 2155 | 9 | 0.03 | 1542 | 1542 | 28 | 24 | 28 | 27 | 25 | 28 | [55 empty] | 8286 | 7881 | 768 | 7160 | 11900 | 11061
17.08.2020 | 159.744 | 160.496 | 160.096 | 1563 | 200 | 13 | 2 | 2155 | 9 | 0.03 | 1540 | 1540 | 27 | 28 | 28 | 28 | 27 | 27 | [55 empty] | 8314 | 7905 | 795 | 7188 | 11925 | 11089
17.08.2020 | 165.888 | 166.653 | 166.253 | 1563 | 200 | 7 | 2 | 2155 | 9 | 0.02 | 1540 | 1540 | 28 | 24 | 27 | 28 | 25 | 28 | [55 empty] | 8345 | 7933 | 826 | 7215 | 11949 | 11120
17.08.2020 | 159.744 | 160.496 | 160.096 | 1566 | 200 | 7 | 2 | 2155 | 9 | 0.02 | 1541 | 1544 | 31 | 28 | 31 | 27 | 24 | 31 | [55 empty] | 8372 | 7961 | 853 | 7243 | 11977 | 11150
17.08.2020 | 172.032 | 172.81 | 172.41 | 1573 | 200 | 7 | 2 | 2155 | 9 | 0.02 | 1545 | 1547 | 27 | 28 | 27 | 28 | 28 | 30 | [55 empty] | 8400 | 7985 | 878 | 7267 | 12002 | 11178
17.08.2020 | 168.96 | 169.731 | 169.331 | 1567 | 200 | 7 | 2 | 2155 | 9 | 0.01 | 1545 | 1543 | 28 | 24 | 25 | 24 | 25 | 28 | [55 empty] | 8427 | 8010 | 903 | 7292 | 12026 | 11206
17.08.2020 | 153.6 | 154.338 | 153.938 | 1567 | 200 | 7 | 2 | 2155 | 9 | 0.01 | 1542 | 1543 | 27 | 25 | 25 | 25 | 24 | 28 | [55 empty] | 8455 | 8034 | 927 | 7317 | 12051 | 11233
17.08.2020 | 153.6 | 154.338 | 153.938 | 1575 | 200 | 7 | 2 | 2155 | 9 | 0.01 | 1546 | 1545 | 28 | 24 | 24 | 25 | 25 | 27 | [55 empty] | 8483 | 8059 | 955 | 7344 | 12075 | 11261
17.08.2020 | 153.6 | 154.338 | 153.938 | 1566 | 200 | 7 | 2 | 2155 | 9 | 0.01 | 1547 | 1545 | 28 | 25 | 28 | 27 | 24 | 28 | [55 empty] | 8510 | 8087 | 982 | 7372 | 12103 | 11291
18.08.2020 | 159.744 | 160.496 | 160.096 | 1565 | 200 | 7 | 2 | 2155 | 9 | 0.01 | 1539 | 1538 | 27 | 28 | 27 | 28 | 28 | 30 | [55 empty] | 8538 | 8114 | 1010 | 7399 | 12128 | 11319
18.08.2020 | 168.96 | 169.731 | 169.331 | 1564 | 200 | 7 | 2 | 2155 | 9 | 0.01 | 1545 | 1541 | 28 | 27 | 28 | 27 | 25 | 28 | [55 empty] | 8565 | 8142 | 1038 | 7427 | 12155 | 11347
18.08.2020 | 162.816 | 163.575 | 163.175 | 1567 | 200 | 7 | 2 | 2155 | 9 | 0.02 | 1544 | 1545 | 27 | 28 | 28 | 28 | 27 | 28 | [55 empty] | 8593 | 8166 | 1062 | 7455 | 12180 | 11374
18.08.2020 | 162.816 | 163.575 | 163.175 | 1576 | 200 | 7 | 2 | 2155 | 9 | 0.01 | 1545 | 1545 | 28 | 24 | 24 | 28 | 25 | 27 | [55 empty] | 8621 | 8191 | 1090 | 7482 | 12204 | 11402
18.08.2020 | 156.672 | 157.417 | 157.017 | 1575 | 200 | 7 | 2 | 2155 | 9 | 0.01 | 1540 | 1541 | 28 | 25 | 28 | 27 | 24 | 28 | [55 empty] | 8648 | 8219 | 1117 | 7510 | 12229 | 11429
18.08.2020 | 159.744 | 160.496 | 160.096 | 1564 | 200 | 7 | 2 | 2155 | 9 | 0.01 | 1539 | 1540 | 27 | 28 | 27 | 28 | 25 | 27 | [55 empty] | 8679 | 8246 | 1145 | 7541 | 12254 | 11460
18.08.2020 | 162.816 | 163.575 | 163.175 | 1565 | 200 | 7 | 2 | 2155 | 9 | 0.02 | 1539 | 1538 | 31 | 27 | 28 | 31 | 25 | 31 | [55 empty] | 8707 | 8271 | 1173 | 7568 | 12278 | 11488
18.08.2020 | 172.032 | 172.81 | 172.41 | 1565 | 200 | 7 | 2 | 2155 | 9 | 0.01 | 1542 | 1545 | 28 | 25 | 28 | 27 | 24 | 28 | [55 empty] | 8734 | 8295 | 1197 | 7593 | 12303 | 11515
18.08.2020 | 159.744 | 160.496 | 160.096 | 1568 | 200 | 7 | 2 | 2155 | 9 | 0.01 | 1543 | 1545 | 27 | 24 | 24 | 25 | 25 | 27 | [55 empty] | 8762 | 8323 | 1222 | 7617 | 12330 | 11543
18.08.2020 | 153.6 | 154.338 | 153.938 | 1566 | 200 | 7 | 2 | 2155 | 9 | 0.01 | 1541 | 1542 | 28 | 28 | 25 | 24 | 27 | 28 | [55 empty] | 8789 | 8351 | 1249 | 7645 | 12358 | 11571
18.08.2020 | 159.744 | 160.496 | 160.096 | 1567 | 200 | 13 | 2 | 2155 | 9 | 0.01 | 1542 | 1542 | 27 | 28 | 27 | 28 | 28 | 28 | [55 empty] | 8817 | 8378 | 1277 | 7670 | 12383 | 11598
18.08.2020 | 165.888 | 168.153 | 167.753 | 1567 | 200 | 13 | 2 | 2155 | 9 | 0.01 | 1544 | 1545 | 28 | 27 | 28 | 25 | 25 | 27 | [55 empty] | 8845 | 8406 | 1305 | 7697 | 12407 | 11626
18.08.2020 | 159.744 | 160.646 | 160.246 | 1566 | 200 | 13 | 2 | 2155 | 9 | 0.01 | 1544 | 1540 | 28 | 28 | 28 | 27 | 24 | 28 | [55 empty] | 8875 | 8433 | 1332 | 7725 | 12432 | 11653
18.08.2020 | 162.816 | 163.575 | 163.175 | 1565 | 200 | 13 | 2 | 2155 | 9 | 0.03 | 1537 | 1538 | 30 | 27 | 27 | 28 | 25 | 27 | [55 empty] | 8903 | 8458 | 1360 | 7752 | 12456 | 11681
18.08.2020 | 165.682 | 166.846 | 166.446 | 1572 | 200 | 13 | 2 | 2155 | 9 | 0.03 | 1545 | 1546 | 28 | 25 | 28 | 27 | 24 | 28 | [55 empty] | 8930 | 8483 | 1387 | 7777 | 12481 | 11706
18.08.2020 | 159.744 | 160.496 | 160.096 | 1568 | 200 | 13 | 2 | 2155 | 9 | 0.03 | 1542 | 1543 | 27 | 25 | 27 | 25 | 25 | 25 | [55 empty] | 8958 | 8510 | 1415 | 7805 | 12503 | 11736
18.08.2020 | 156.672 | 157.417 | 157.017 | 1566 | 200 | 13 | 2 | 2155 | 9 | 0.02 | 1543 | 1543 | 28 | 27 | 28 | 28 | 22 | 30 | [55 empty] | 8986 | 8535 | 1443 | 7832 | 12527 | 11764
18.08.2020 | 159.744 | 160.496 | 160.096 | 1586 | 200 | 13 | 2 | 2155 | 9 | 0.01 | 1541 | 1540 | 28 | 25 | 28 | 27 | 24 | 28 | [55 empty] | 9013 | 8562 | 1473 | 7857 | 12552 | 11791
18.08.2020 | 159.744 | 160.496 | 160.096 | 1565 | 200 | 13 | 2 | 2155 | 9 | 0.02 | 1540 | 1537 | 27 | 27 | 30 | 25 | 25 | 27 | [55 empty] | 9041 | 8587 | 1501 | 7884 | 12576 | 11819
18.08.2020 | 162.816 | 163.575 | 163.175 | 1558 | 200 | 13 | 2 | 2155 | 9 | 0.01 | 1538 | 1535 | 28 | 25 | 28 | 27 | 24 | 28 | [55 empty] | 9068 | 8615 | 1529 | 7912 | 12601 | 11847
18.08.2020 | 159.744 | 160.496 | 160.096 | 1557 | 200 | 13 | 2 | 2155 | 9 | 0.02 | 1527 | 1535 | 27 | 28 | 28 | 28 | 25 | 28 | [55 empty] | 9099 | 8642 | 1559 | 7943 | 12610 | 11877
18.08.2020 | 162.816 | 163.575 | 163.175 | 1561 | 200 | 13 | 2 | 2155 | 9 | 0.01 | 1537 | 1537 | 31 | 27 | 30 | 31 | 9 | 30 | [55 empty] | 9127 | 8667 | 1587 | 7970 | 16635 | 11905
18.08.2020 | 159.437 | 161.188 | 160.788 | 1559 | 200 | 13 | 2 | 2155 | 9 | 0.01 | 1534 | 1545 | 28 | 25 | 28 | 27 | 4025 | 28 | [55 empty] | 9154 | 8691 | 1614 | 7998 | 12656 | 11932
18.08.2020 | 159.692 | 160.594 | 160.194 | 1560 | 200 | 13 | 2 | 2155 | 9 | 0.02 | 1533 | 1530 | 27 | 24 | 27 | 28 | 3979 | 27 | [55 empty] | 9182 | 8722 | 1642 | 8025 | 12690 | 11960
18.08.2020 | 165.812 | 166.576 | 166.176 | 1567 | 200 | 13 | 2 | 2155 | 9 | 0.02 | 1536 | 1538 | 28 | 31 | 28 | 27 | 34 | 28 | [55 empty] | 9210 | 8750 | 1670 | 8053 | 12718 | 11988
18.08.2020 | 165.888 | 166.653 | 166.253 | 1568 | 200 | 13 | 2 | 2155 | 9 | 0.01 | 1542 | 1540 | 28 | 28 | 28 | 28 | 28 | 28 | [55 empty] | 9237 | 8777 | 1697 | 8081 | 12745 | 12018
18.08.2020 | 165.888 | 166.653 | 166.253 | 1570 | 200 | 7 | 2 | 2155 | 9 | 0.01 | 1542 | 1543 | 27 | 27 | 27 | 28 | 27 | 30 | [55 empty] | 28 | 8802 | 1725 | 8106 | 28 | 28
18.08.2020 | 168.294 | 177.564 | 177.164 | 1566 | 200 | 7 | 2 | 2155 | 9 | 0.01 | 1540 | 1540 | 9209 | 25 | 28 | 25 | 12717 | 11990 | [55 empty] | 55 | 8826 | 1752 | 8130 | 55 | 55
18.08.2020 | 159.744 | 161.416 | 161.016 | 1576 | 200 | 7 | 2 | 2155 | 9 | 0.8 | 1545 | 1545 | 27 | 24 | 27 | 24 | 27 | 27 | [55 empty] | 83 | 8854 | 1780 | 8158 | 83 | 83
18.08.2020 | 159.744 | 160.496 | 160.096 | 1569 | 200 | 7 | 2 | 2155 | 9 | 0.02 | 1544 | 1543 | 28 | 28 | 28 | 28 | 28 | 28 | [55 empty] | 110 | 8881 | 1807 | 8182 | 110 | 110
18.08.2020 | 165.888 | 166.653 | 166.253 | 1565 | 200 | 7 | 2 | 2155 | 9 | 0.02 | 1538 | 1537 | 27 | 27 | 27 | 24 | 27 | 27 | [55 empty] | 135 | 8906 | 1835 | 8207 | 138 | 138
18.08.2020 | 162.816 | 163.575 | 163.175 | 1570 | 200 | 7 | 2 | 2155 | 9 | 0.01 | 1540 | 1542 | 25 | 25 | 28 | 25 | 28 | 28 | [55 empty] | 160 | 8931 | 1863 | 8232 | 166 | 166
19.08.2020 | 156.672 | 157.417 | 157.017 | 1566 | 200 | 7 | 2 | 2155 | 9 | 0.01 | 1542 | 1540 | 25 | 25 | 28 | 25 | 28 | 28 | [55 empty] | 187 | 8958 | 1890 | 8259 | 193 | 193
19.08.2020 | 156.672 | 157.417 | 157.017 | 1565 | 200 | 7 | 2 | 2155 | 9 | 0.01 | 1540 | 1541 | 27 | 27 | 27 | 27 | 27 | 27 | [55 empty] | 215 | 8986 | 1918 | 8284 | 221 | 221
19.08.2020 | 165.888 | 166.653 | 166.253 | 1566 | 200 | 7 | 2 | 2155 | 9 | 0.01 | 1541 | 1540 | 28 | 28 | 28 | 25 | 28 | 28 | [55 empty] | 242 | 9010 | 1942 | 8308 | 245 | 248
19.08.2020 | 162.816 | 163.575 | 163.175 | 1564 | 200 | 7 | 2 | 2155 | 9 | 0.01 | 1537 | 1538 | 27 | 24 | 24 | 24 | 24 | 27 | [55 empty] | 270 | 9038 | 1970 | 8330 | 273 | 276
19.08.2020 | 156.672 | 157.417 | 157.017 | 1562 | 200 | 7 | 2 | 2155 | 9 | 0.02 | 1537 | 1538 | 28 | 28 | 28 | 22 | 28 | 28 | [55 empty] | 298 | 9066 | 1998 | 8355 | 301 | 304
19.08.2020 | 159.744 | 160.496 | 160.096 | 1562 | 200 | 7 | 2 | 2155 | 9 | 0.01 | 1537 | 1538 | 28 | 28 | 28 | 25 | 28 | 28 | [55 empty] | 325 | 9093 | 2025 | 8379 | 328 | 331
19.08.2020 | 162.79 | 163.548 | 163.148 | 1566 | 200 | 7 | 2 | 2155 | 9 | 0.01 | 1543 | 1543 | 27 | 27 | 27 | 24 | 27 | 27 | [55 empty] | 353 | 9121 | 2053 | 8407 | 356 | 359
19.08.2020 | 162.816 | 163.575 | 163.175 | 1567 | 200 | 7 | 2 | 2155 | 9 | 0.01 | 1544 | 1543 | 28 | 28 | 28 | 28 | 28 | 28 | [55 empty] | 380 | 9148 | 2080 | 8431 | 383 | 386
19.08.2020 | 165.888 | 166.653 | 166.253 | 1563 | 200 | 7 | 2 | 2155 | 9 | 0.02 | 1539 | 1536 | 27 | 27 | 27 | 24 | 27 | 27 | [55 empty] | 408 | 9176 | 2108 | 8456 | 411 | 414
19.08.2020 | 162.816 | 163.575 | 163.175 | 1564 | 200 | 7 | 2 | 2155 | 9 | 0.01 | 1541 | 1543 | 28 | 28 | 28 | 25 | 28 | 28 | [55 empty] | 436 | 9204 | 2136 | 8484 | 439 | 442
19.08.2020 | 162.816 | 163.575 | 163.175 | 1564 | 200 | 7 | 2 | 2155 | 9 | 0.01 | 1540 | 1540 | 28 | 28 | 28 | 28 | 28 | 28 | [55 empty] | 460 | 9231 | 2163 | 8508 | 463 | 472
19.08.2020 | 165.888 | 166.653 | 166.253 | 1562 | 200 | 7 | 2 | 2155 | 9 | 0.01 | 1541 | 1540 | 24 | 27 | 27 | 24 | 24 | 30 | [55 empty] | 491 | 9259 | 2194 | 8533 | 488 | 500
19.08.2020 | 159.744 | 160.496 | 160.096 | 1562 | 200 | 7 | 2 | 2155 | 9 | 0.01 | 1537 | 1534 | 31 | 28 | 31 | 25 | 25 | 28 | [55 empty] | 519 | 9286 | 2222 | 8557 | 509 | 525
19.08.2020 | 165.888 | 166.653 | 166.253 | 1560 | 200 | 7 | 2 | 2155 | 9 | 0.02 | 1535 | 1536 | 28 | 27 | 28 | 24 | 21 | 25 | [55 empty] | 546 | 9314 | 2249 | 8582 | 537 | 552
19.08.2020 | 153.6 | 154.338 | 153.938 | 1566 | 200 | 7 | 2 | 2155 | 9 | 0.01 | 1538 | 1541 | 27 | 28 | 27 | 25 | 28 | 27 | [55 empty] | 571 | 9339 | 2277 | 8610 | 565 | 580
19.08.2020 | 162.816 | 163.575 | 163.175 | 1562 | 200 | 7 | 2 | 2155 | 9 | 0.01 | 1540 | 1541 | 25 | 25 | 28 | 28 | 28 | 28 | [55 empty] | 598 | 9366 | 2304 | 8634 | 592 | 607
19.08.2020 | 159.744 | 160.496 | 160.096 | 1575 | 200 | 7 | 2 | 2155 | 9 | 0.01 | 1541 | 1542 | 27 | 27 | 27 | 24 | 27 | 27 | [55 empty] | 626 | 9394 | 2332 | 8659 | 620 | 635
19.08.2020 | 162.816 | 163.575 | 163.175 | 1563 | 200 | 7 | 2 | 2155 | 9 | 0.01 | 1541 | 1542 | 28 | 28 | 28 | 25 | 28 | 28 | [55 empty] | 654 | 9418 | 2360 | 8683 | 647 | 663
19.08.2020 | 162.816 | 163.575 | 163.175 | 1564 | 200 | 7 | 2 | 2155 | 9 | 0.01 | 1535 | 1533 | 28 | 24 | 28 | 24 | 27 | 28 | [55 empty] | 678 | 9443 | 2384 | 8708 | 672 | 687
19.08.2020 | 159.744 | 160.496 | 160.096 | 1562 | 200 | 7 | 2 | 2155 | 9 | 0.01 | 1535 | 1536 | 24 | 25 | 24 | 25 | 25 | 24 | [55 empty] | 706 | 9471 | 2412 | 8733 | 697 | 712
19.08.2020 | 147.456 | 148.18 | 147.78 | 1565 | 200 | 7 | 2 | 2155 | 9 | 0.01 | 1535 | 1538 | 28 | 28 | 28 | 25 | 25 | 25 | [55 empty] | 733 | 9495 | 2439 | 8760 | 724 | 739
19.08.2020 | 156.672 | 157.417 | 157.017 | 1572 | 200 | 7 | 2 | 2155 | 9 | 0.01 | 1540 | 1543 | 27 | 24 | 27 | 27 | 27 | 27 | [55 empty] | 758 | 9523 | 2467 | 8785 | 749 | 767
19.08.2020 | 162.816 | 163.575 | 163.175 | 1564 | 200 | 7 | 2 | 2155 | 9 | 0.01 | 1536 | 1533 | 25 | 28 | 28 | 25 | 25 | 28 | [55 empty] | 786 | 9550 | 2498 | 8809 | 776 | 792
19.08.2020 | 156.672 | 157.417 | 157.017 | 1564 | 200 | 7 | 2 | 2155 | 9 | 0.01 | 1538 | 1541 | 28 | 27 | 31 | 24 | 27 | 25 | [55 empty] | 813 | 9575 | 2525 | 8831 | 804 | 819
19.08.2020 | 162.816 | 163.575 | 163.175 | 1564 | 200 | 7 | 2 | 2155 | 9 | 0.01 | 1537 | 1538 | 27 | 25 | 27 | 22 | 28 | 27 | [55 empty] | 841 | 9603 | 2553 | 8855 | 832 | 847
19.08.2020 | 156.672 | 157.417 | 157.017 | 1565 | 200 | 7 | 2 | 2155 | 9 | 0.01 | 1543 | 1545 | 28 | 28 | 28 | 24 | 28 | 28 | [55 empty] | 868 | 9630 | 2584 | 8877 | 859 | 874
19.08.2020 | 162.816 | 163.575 | 163.175 | 1563 | 200 | 7 | 2 | 2155 | 9 | 0.01 | 1539 | 1536 | 27 | 27 | 31 | 22 | 27 | 27 | [55 empty] | 896 | 9658 | 2611 | 8902 | 887 | 902
19.08.2020 | 162.816 | 163.675 | 163.275 | 1563 | 200 | 7 | 2 | 2155 | 9 | 0.01 | 1533 | 1535 | 28 | 28 | 27 | 25 | 28 | 28 | [55 empty] | 924 | 9685 | 2639 | 8926 | 914 | 927
19.08.2020 | 162.816 | 163.875 | 163.475 | 1565 | 200 | 13 | 2 | 2155 | 9 | 0.01 | 1537 | 1536 | 28 | 27 | 28 | 24 | 27 | 25 | [55 empty] | 951 | 9713 | 2666 | 8951 | 942 | 951
19.08.2020 | 159.642 | 160.693 | 160.293 | 1566 | 200 | 13 | 2 | 2155 | 9 | 0.01 | 1536 | 1534 | 27 | 28 | 27 | 25 | 28 | 24 | [55 empty] | 979 | 9741 | 2694 | 8979 | 970 | 979
19.08.2020 | 159.744 | 160.496 | 160.096 | 1565 | 200 | 13 | 2 | 2155 | 9 | 0.01 | 1536 | 1533 | 28 | 28 | 28 | 28 | 28 | 28 | [55 empty] | 1006 | 9768 | 2722 | 9006 | 997 | 1006
19.08.2020 | 165.888 | 166.653 | 166.253 | 1568 | 200 | 13 | 2 | 2155 | 9 | 0.01 | 1538 | 1536 | 27 | 27 | 28 | 27 | 27 | 27 | [55 empty] | 1040 | 0 | 2756 | 8591 | 1031 | 1024
19.08.2020 | 165.222 | 175.585 | 175.185 | 1566 | 200 | 13 | 2 | 2155 | 9 | 0.01 | 1540 | 1538 | 34 | 9768 | 34 | 415 | 34 | 18 | [55 empty] | 1071 | 0 | 2790 | 8625 | 1062 | 1055
19.08.2020 | 153.6 | 159.138 | 158.738 | 1579 | 200 | 13 | 2 | 2155 | 9 | 0.08 | 1539 | 1538 | 31 | 0 | 34 | 34 | 31 | 31 | [55 empty] | 1101 | 0 | 2820 | 8655 | 1095 | 1089
20.08.2020 | 159.744 | 160.496 | 160.096 | 1573 | 200 | 13 | 2 | 2155 | 9 | 0.01 | 1548 | 1544 | 30 | 0 | 30 | 30 | 33 | 34 | [55 empty] | 1132 | 0 | 2854 | 8686 | 1126 | 1120
20.08.2020 | 159.744 | 160.496 | 160.096 | 1568 | 200 | 13 | 2 | 2155 | 9 | 0.05 | 1544 | 1539 | 31 | 0 | 34 | 31 | 31 | 31 | [55 empty] | 1166 | 0 | 2888 | 8720 | 1157 | 1153
20.08.2020 | 156.672 | 157.417 | 157.017 | 1565 | 200 | 13 | 2 | 2155 | 9 | 0.01 | 1536 | 1534 | 34 | 0 | 34 | 34 | 31 | 33 | [55 empty] | 1200 | 0 | 2922 | 8754 | 1191 | 1184
20.08.2020 | 165.888 | 166.653 | 166.253 | 1571 | 200 | 13 | 2 | 2155 | 9 | 0.01 | 1541 | 1541 | 34 | 0 | 34 | 34 | 34 | 31 | [55 empty] | 1233 | 0 | 2956 | 8784 | 1224 | 1218
20.08.2020 | 165.888 | 166.753 | 166.353 | 1567 | 200 | 13 | 2 | 2155 | 9 | 0.01 | 1539 | 1535 | 33 | 0 | 34 | 30 | 33 | 34 | [55 empty] | 1261 | 9796 | 2983 | 8812 | 1252 | 1246
20.08.2020 | 165.888 | 166.653 | 166.253 | 1569 | 200 | 13 | 2 | 2155 | 9 | 0.01 | 1545 | 1539 | 28 | 9796 | 27 | 28 | 28 | 28 | [55 empty] | 1286 | 9823 | 3011 | 8840 | 1280 | 1273
20.08.2020 | 165.888 | 166.803 | 166.403 | 1569 | 200 | 13 | 2 | 2155 | 9 | 0.03 | 1539 | 1542 | 25 | 27 | 28 | 28 | 28 | 27 | [55 empty] | 1313 | 9848 | 3038 | 8867 | 1307 | 1301
20.08.2020 | 162.816 | 163.575 | 163.175 | 1571 | 200 | 13 | 2 | 2155 | 9 | 0.03 | 1542 | 1543 | 27 | 25 | 27 | 27 | 27 | 28 | [55 empty] | 1341 | 9875 | 3066 | 8895 | 1335 | 1328
20.08.2020 | 162.816 | 163.575 | 163.175 | 1566 | 200 | 13 | 2 | 2155 | 9 | 0.03 | 1541 | 1540 | 28 | 27 | 28 | 28 | 28 | 27 | [55 empty] | 1368 | 9903 | 3094 | 8922 | 1362 | 1356
20.08.2020 | 165.888 | 166.653 | 166.253 | 1566 | 200 | 13 | 2 | 2155 | 9 | 0.01 | 1539 | 1537 | 27 | 28 | 28 | 27 | 27 | 28 | [55 empty] | 1396 | 9931 | 3124 | 8953 | 1390 | 1384
20.08.2020 | 165.888 | 166.653 | 166.253 | 1574 | 200 | 7 | 2 | 2155 | 9 | 0.01 | 1539 | 1541 | 28 | 28 | 30 | 31 | 28 | 28 | [55 empty] | 1424 | 9955 | 3155 | 8984 | 1418 | 1408
20.08.2020 | 172.032 | 172.81 | 172.41 | 1567 | 200 | 7 | 2 | 2155 | 9 | 0.01 | 1544 | 1541 | 28 | 24 | 31 | 31 | 28 | 24 | [55 empty] | 1452 | 7837 | 28 | 9012 | 1446 | 1436
20.08.2020 | 165.325 | 175.389 | 174.989 | 1567 | 200 | 7 | 2 | 2150 | 9 |  | 1542 | 1544 | 28 | 2118 | 3127 | 28 | 28 | 28 | [55 empty] | 1479 | 7861 | 52 | 9036 | 1470 | 1463
20.08.2020 | 165.888 | 167.573 | 167.173 | 1583 | 200 | 7 | 2 | 2155 | 9 | 0.08 | 1544 | 1546 | 27 | 24 | 24 | 24 | 24 | 27 | [55 empty] | 1504 | 7889 | 77 | 9064 | 1495 | 1491
20.08.2020 | 153.6 | 154.338 | 153.938 | 1571 | 200 | 7 | 2 | 2155 | 9 | 0.01 | 1540 | 1536 | 25 | 28 | 25 | 28 | 25 | 28 | [55 empty] | 1531 | 7916 | 104 | 9091 | 1522 | 1518
20.08.2020 | 156.672 | 157.417 | 157.017 | 1577 | 200 | 7 | 2 | 2155 | 9 | 0.02 | 1540 | 1543 | 27 | 27 | 27 | 27 | 27 | 27 | [55 empty] | 1556 | 7944 | 132 | 9119 | 1550 | 1546
20.08.2020 | 165.888 | 166.653 | 166.253 | 1577 | 200 | 7 | 2 | 2155 | 9 | 0.01 | 1543 | 1543 | 25 | 28 | 28 | 28 | 28 | 28 | [55 empty] | 1584 | 7972 | 160 | 9147 | 1578 | 1574
20.08.2020 | 162.816 | 163.575 | 163.175 | 1572 | 200 | 7 | 2 | 2155 | 9 | 0.01 | 1540 | 1539 | 28 | 28 | 28 | 28 | 28 | 28 | [55 empty] | 1608 | 7999 | 187 | 9174 | 1605 | 1601
20.08.2020 | 165.888 | 166.653 | 166.253 | 1573 | 200 | 7 | 2 | 2155 | 9 | 0.02 | 1543 | 1540 | 24 | 27 | 27 | 27 | 27 | 27 | [55 empty] | 1636 | 8024 | 215 | 9202 | 1633 | 1629
20.08.2020 | 162.816 | 163.575 | 163.175 | 1571 | 200 | 7 | 2 | 2155 | 9 | 0.01 | 1542 | 1541 | 28 | 25 | 28 | 28 | 28 | 28 | [55 empty] | 1660 | 8051 | 242 | 9229 | 1657 | 1653
20.08.2020 | 162.816 | 163.575 | 163.175 | 1574 | 200 | 7 | 2 | 2155 | 9 | 0.01 | 1540 | 1542 | 24 | 27 | 27 | 27 | 24 | 24 | [55 empty] | 0 | 0 | 0 | 0 | 0 | 0
20.08.2020 | 156.672 | 157.417 | 157.017 | 1575 | 200 | 7 | 2 | 2155 | 9 | 0.01 | 1542 | 1541 | 1660 | 8051 | 242 | 9229 | 1657 | 1653 | [55 empty] | 1716 | 8107 | 298 | 9282 | 1710 | 1709
20.08.2020 | 165.888 | 166.653 | 166.253 | 1573 | 200 | 7 | 2 | 2155 | 9 | 0.01 | 1545 | 1544 | 1716 | 8107 | 298 | 9282 | 1710 | 1709 | [55 empty] | 1743 | 8134 | 325 | 9312 | 1737 | 1736
20.08.2020 | 159.744 | 160.496 | 160.096 | 1569 | 200 | 7 | 2 | 2155 | 9 | 0.01 | 1547 | 1545 | 27 | 27 | 27 | 30 | 27 | 27 | [55 empty] | 1771 | 8162 | 353 | 9340 | 1765 | 1764
21.08.2020 | 168.96 | 169.731 | 169.331 | 1567 | 200 | 7 | 2 | 2155 | 9 | 0.01 | 1537 | 1538 | 28 | 28 | 28 | 28 | 28 | 28 | [55 empty] | 1798 | 8189 | 380 | 9365 | 1792 | 1788
21.08.2020 | 165.888 | 166.653 | 166.253 | 1570 | 200 | 7 | 2 | 2155 | 9 | 0.02 | 1544 | 1543 | 27 | 27 | 27 | 25 | 27 | 24 | [55 empty] | 1826 | 8214 | 408 | 9392 | 1817 | 1816
21.08.2020 | 159.744 | 160.496 | 160.096 | 1568 | 200 | 7 | 2 | 2155 | 9 | 0.01 | 1543 | 1544 | 28 | 25 | 28 | 27 | 25 | 28 | [55 empty] | 1854 | 8245 | 436 | 9420 | 1845 | 1844
21.08.2020 | 159.744 | 160.496 | 160.096 | 1568 | 200 | 7 | 2 | 2155 | 9 | 0.01 | 1542 | 1541 | 28 | 31 | 28 | 28 | 28 | 28 | [55 empty] | 1881 | 8272 | 463 | 9447 | 1872 | 1868
21.08.2020 | 168.96 | 169.731 | 169.331 | 1568 | 200 | 7 | 2 | 2155 | 9 | 0.01 | 1539 | 1538 | 27 | 27 | 27 | 27 | 27 | 24 | [55 empty] | 1909 | 8300 | 491 | 9475 | 1897 | 1896
21.08.2020 | 162.816 | 163.575 | 163.175 | 1576 | 200 | 7 | 2 | 2155 | 9 | 0.01 | 1542 | 1543 | 28 | 28 | 28 | 28 | 25 | 28 | [55 empty] | 1936 | 8325 | 518 | 9500 | 1924 | 1920
21.08.2020 | 162.816 | 163.575 | 163.175 | 1579 | 200 | 7 | 2 | 2155 | 9 | 0.01 | 1542 | 1540 | 27 | 25 | 27 | 25 | 27 | 24 | [55 empty] | 1964 | 8352 | 546 | 9530 | 1952 | 1948
21.08.2020 | 156.672 | 157.417 | 157.017 | 1569 | 200 | 7 | 2 | 2155 | 9 | 0.01 | 1541 | 1545 | 28 | 27 | 28 | 30 | 28 | 28 | [55 empty] | 1992 | 8380 | 574 | 9558 | 1980 | 1976
21.08.2020 | 168.96 | 169.731 | 169.331 | 1569 | 200 | 7 | 2 | 2155 | 9 | 0.01 | 1543 | 1542 | 28 | 28 | 28 | 28 | 28 | 28 | [55 empty] | 2019 | 8407 | 604 | 9585 | 2007 | 2003
21.08.2020 | 165.888 | 166.653 | 166.253 | 1570 | 200 | 7 | 2 | 2155 | 9 | 0.01 | 1540 | 1541 | 27 | 27 | 30 | 27 | 27 | 27 | [55 empty] | 2044 | 8435 | 629 | 9613 | 2032 | 2031
21.08.2020 | 168.96 | 169.731 | 169.331 | 1569 | 200 | 7 | 2 | 2155 | 9 |  | 1543 | 1540 | 25 | 28 | 25 | 28 | 25 | 28 | [55 empty] | 2071 | 8463 | 657 | 9641 | 2059 | 2058
21.08.2020 | 156.672 | 157.417 | 157.017 | 1568 | 200 | 7 | 2 | 2155 | 9 |  | 1541 | 1541 | 27 | 28 | 28 | 28 | 27 | 27 | [55 empty] | 2099 | 8487 | 684 | 9668 | 2087 | 2086
21.08.2020 | 165.888 | 166.653 | 166.253 | 1567 | 200 | 7 | 2 | 2155 | 9 |  | 1538 | 1540 | 28 | 24 | 27 | 27 | 28 | 28 | [55 empty] | 2127 | 8515 | 712 | 9696 | 2118 | 2114
21.08.2020 | 162.816 | 163.575 | 163.175 | 1570 | 200 | 7 | 2 | 2155 | 9 |  | 1544 | 1544 | 28 | 28 | 28 | 28 | 31 | 28 | [55 empty] | 2151 | 8542 | 736 | 9720 | 2145 | 2141
21.08.2020 | 168.96 | 169.731 | 169.331 | 1573 | 200 | 7 | 2 | 2155 | 9 |  | 1548 | 1548 | 24 | 27 | 24 | 24 | 27 | 27 | [55 empty] | 2179 | 8567 | 764 | 9748 | 2173 | 2169
21.08.2020 | 156.672 | 157.417 | 157.017 | 1566 | 200 | 7 | 2 | 2155 | 9 |  | 1544 | 1543 | 28 | 25 | 28 | 28 | 28 | 28 | [55 empty] | 2203 | 8595 | 792 | 9776 | 2201 | 2200
21.08.2020 | 162.816 | 163.575 | 163.175 | 1565 | 200 | 7 | 2 | 2155 | 9 |  | 1543 | 1543 | 24 | 28 | 28 | 28 | 28 | 31 | [55 empty] | 2231 | 8622 | 816 | 9803 | 2228 | 2227
21.08.2020 | 165.888 | 166.653 | 166.253 | 1565 | 200 | 7 | 2 | 2155 | 9 |  | 1544 | 1542 | 28 | 27 | 24 | 27 | 27 | 27 | [55 empty] | 2259 | 8647 | 844 | 9828 | 2256 | 2255
21.08.2020 | 162.816 | 163.575 | 163.175 | 1566 | 200 | 7 | 2 | 2155 | 9 |  | 1541 | 1542 | 28 | 25 | 28 | 25 | 28 | 28 | [55 empty] | 2283 | 8674 | 871 | 9852 | 2283 | 2282
21.08.2020 | 159.744 | 160.496 | 160.096 | 1564 | 200 | 7 | 2 | 2155 | 9 |  | 1541 | 1539 | 24 | 27 | 27 | 24 | 27 | 27 | [55 empty] | 2308 | 8699 | 896 | 9880 | 2311 | 2310
21.08.2020 | 159.744 | 160.496 | 160.096 | 1565 | 200 | 7 | 2 | 2155 | 9 |  | 1541 | 1544 | 25 | 25 | 25 | 28 | 28 | 28 | [55 empty] | 2332 | 8727 | 924 | 9908 | 2339 | 2341
21.08.2020 | 156.672 | 157.417 | 157.017 | 1563 | 200 | 7 | 2 | 2155 | 9 |  | 1541 | 1541 | 24 | 28 | 28 | 28 | 28 | 31 | [55 empty] | 2357 | 8751 | 948 | 9932 | 2366 | 2368
21.08.2020 | 165.888 | 166.653 | 166.253 | 1564 | 200 | 7 | 2 | 2155 | 9 |  | 1545 | 1547 | 25 | 24 | 24 | 24 | 27 | 27 | [55 empty] | 2385 | 8779 | 976 | 9960 | 2394 | 2396
21.08.2020 | 153.6 | 154.338 | 153.938 | 1563 | 200 | 7 | 2 | 2155 | 9 |  | 1542 | 1540 | 28 | 28 | 28 | 28 | 28 | 28 | [55 empty] | 2412 | 8803 | 1000 | 9984 | 2421 | 2423
21.08.2020 | 165.888 | 166.653 | 166.253 | 1562 | 200 | 7 | 2 | 2155 | 9 |  | 1541 | 1541 | 27 | 24 | 24 | 24 | 27 | 27 | [55 empty] | 2437 | 8831 | 1028 | 10009 | 2446 | 2451
21.08.2020 | 156.672 | 157.417 | 157.017 | 1562 | 200 | 7 | 2 | 2155 | 9 |  | 1541 | 1540 | 25 | 28 | 28 | 25 | 25 | 28 | [55 empty] | 2464 | 8856 | 1053 | 10037 | 2474 | 2479
21.08.2020 | 156.672 | 157.417 | 157.017 | 1561 | 200 | 7 | 2 | 2155 | 9 |  | 1539 | 1539 | 27 | 25 | 25 | 28 | 28 | 28 | [55 empty] | 2492 | 8383 | 1080 | 10064 | 2501 | 2506
21.08.2020 | 159.744 | 160.496 | 160.096 | 1562 | 200 | 7 | 2 | 2155 | 9 |  | 1543 | 1542 | 28 | 473 | 27 | 27 | 27 | 27 | [55 empty] | 3180 | 8908 | 1105 | 10092 | 2529 | 28
21.08.2020 | 165.517 | 175.881 | 175.481 | 1563 | 200 | 7 | 2 | 2155 | 9 | 0.01 | 1545 | 1544 | 688 | 525 | 25 | 28 | 28 | 2478 | [55 empty] | 3204 | 8932 | 1129 | 10119 | 2556 | 55
21.08.2020 | 156.672 | 158.337 | 157.937 | 1573 | 200 | 7 | 2 | 2155 | 9 | 0.08 | 1541 | 1545 | 24 | 24 | 24 | 27 | 27 | 27 | [55 empty] | 3229 | 8960 | 1157 | 10144 | 2581 | 83
21.08.2020 | 156.672 | 157.417 | 157.017 | 1586 | 200 | 7 | 2 | 2155 | 9 | 0.01 | 1544 | 1542 | 25 | 28 | 28 | 25 | 25 | 28 | [55 empty] | 3256 | 8987 | 1184 | 10171 | 2605 | 110
21.08.2020 | 156.672 | 157.417 | 157.017 | 1567 | 200 | 7 | 2 | 2155 | 9 | 0.01 | 1543 | 1542 | 27 | 27 | 27 | 27 | 24 | 27 | [55 empty] | 3284 | 9015 | 1212 | 10196 | 2630 | 135
21.08.2020 | 162.816 | 163.575 | 163.175 | 1576 | 200 | 7 | 2 | 2155 | 9 | 0.01 | 1544 | 1543 | 28 | 28 | 28 | 25 | 25 | 25 | [55 empty] | 3312 | 9043 | 1240 | 10224 | 2655 | 163
21.08.2020 | 156.672 | 157.417 | 157.017 | 1565 | 200 | 7 | 2 | 2155 | 9 | 0.01 | 1538 | 1537 | 28 | 28 | 28 | 28 | 25 | 28 | [55 empty] | 3342 | 9070 | 1270 | 10251 | 2682 | 193
21.08.2020 | 162.816 | 163.575 | 163.175 | 1565 | 200 | 7 | 2 | 2155 | 9 | 0.01 | 1542 | 1543 | 30 | 27 | 30 | 27 | 27 | 30 | [55 empty] | 3370 | 9095 | 1298 | 10279 | 2710 | 221
22.08.2020 | 175.104 | 175.889 | 175.489 | 1566 | 200 | 7 | 2 | 2155 | 9 | 0.01 | 1545 | 1543 | 28 | 25 | 28 | 28 | 28 | 28 | [55 empty] | 3398 | 9122 | 1326 | 10303 | 2734 | 246
22.08.2020 | 162.816 | 163.575 | 163.175 | 1567 | 200 | 7 | 2 | 2155 | 9 | 0.01 | 1545 | 1544 | 28 | 27 | 28 | 24 | 24 | 25 | [55 empty] | 3425 | 9150 | 1353 | 10331 | 2762 | 273
22.08.2020 | 156.672 | 157.417 | 157.017 | 1570 | 200 | 7 | 2 | 2155 | 9 | 0.01 | 1545 | 1543 | 27 | 28 | 27 | 28 | 28 | 27 | [55 empty] | 3453 | 9178 | 1381 | 10359 | 2790 | 301
22.08.2020 | 165.888 | 166.653 | 166.253 | 1565 | 200 | 7 | 2 | 2155 | 9 | 0.01 | 1543 | 1544 | 28 | 28 | 28 | 28 | 28 | 28 | [55 empty] | 3480 | 9205 | 1408 | 10386 | 2817 | 328
22.08.2020 | 165.888 | 166.653 | 166.253 | 1566 | 200 | 7 | 2 | 2155 | 9 | 0.01 | 1542 | 1544 | 27 | 27 | 27 | 27 | 27 | 27 | [55 empty] | 3505 | 9230 | 1436 | 10411 | 2845 | 356
22.08.2020 | 165.888 | 166.653 | 166.253 | 1583 | 200 | 7 | 2 | 2155 | 9 | 0.01 | 1543 | 1541 | 25 | 25 | 28 | 25 | 28 | 28 | [55 empty] | 3530 | 9257 | 1464 | 10438 | 2869 | 381
22.08.2020 | 156.672 | 157.417 | 157.017 | 1565 | 200 | 7 | 2 | 2155 | 9 | 0.01 | 1541 | 1537 | 25 | 27 | 28 | 27 | 24 | 25 | [55 empty] | 3557 | 9285 | 1491 | 10466 | 2897 | 408
22.08.2020 | 156.672 | 157.417 | 157.017 | 1566 | 200 | 7 | 2 | 2155 | 9 | 0.01 | 1544 | 1542 | 27 | 28 | 27 | 28 | 28 | 27 | [55 empty] | 3591 | 9316 | 1494 | 10497 | 2928 | 442
22.08.2020 | 165.888 | 166.653 | 166.253 | 1563 | 200 | 7 | 2 | 2155 | 9 | 0.01 | 1539 | 1540 | 34 | 31 | 3 | 31 | 31 | 34 | [55 empty] | 3622 | 9346 | 0 | 10531 | 2958 | 476
22.08.2020 | 162.816 | 164.675 | 164.275 | 1565 | 200 | 7 | 2 | 2155 | 9 | 0.01 | 1545 | 1543 | 31 | 30 | 1494 | 34 | 30 | 34 | [55 empty] | 3655 | 9380 | 0 | 10564 | 2992 | 506
22.08.2020 | 159.744 | 160.496 | 160.096 | 1567 | 200 | 13 | 2 | 2155 | 9 | 0.01 | 1545 | 1543 | 33 | 34 | 0 | 33 | 34 | 30 | [55 empty] | 3689 | 9411 | 0 | 10595 | 3026 | 537
22.08.2020 | 165.888 | 166.653 | 166.253 | 1566 | 200 | 13 | 2 | 2155 | 9 | 0.03 | 1544 | 1543 | 34 | 31 | 0 | 31 | 34 | 31 | [55 empty] | 3720 | 9445 | 0 | 10626 | 3060 | 571
22.08.2020 | 159.744 | 160.496 | 160.096 | 1565 | 200 | 13 | 2 | 2155 | 9 | 0.01 | 1543 | 1542 | 31 | 34 | 0 | 31 | 34 | 34 | [55 empty] | 3754 | 9479 | 0 | 10660 | 3091 | 605
22.08.2020 | 162.816 | 163.575 | 163.175 | 1564 | 200 | 13 | 2 | 2155 | 9 | 0.01 | 1545 | 1543 | 34 | 34 | 0 | 34 | 31 | 34 | [55 empty] | 3791 | 9512 | 0 | 10690 | 3124 | 639
22.08.2020 | 165.888 | 166.653 | 166.253 | 1566 | 200 | 13 | 2 | 2155 | 9 | 0.01 | 1538 | 1534 | 37 | 33 | 0 | 30 | 33 | 34 | [55 empty] | 3824 | 9546 | 0 | 10724 | 3158 | 669
22.08.2020 | 168.96 | 169.731 | 169.331 | 1557 | 200 | 13 | 2 | 2155 | 9 | 0.03 | 1535 | 1535 | 33 | 34 | 0 | 34 | 34 | 30 | [55 empty] | 3858 | 9577 | 0 | 10755 | 3192 | 703
22.08.2020 | 165.888 | 166.653 | 166.253 | 1565 | 200 | 13 | 2 | 2155 | 9 | 0.01 | 1540 | 1537 | 34 | 31 | 0 | 31 | 34 | 34 | [55 empty] | 3892 | 9611 | 0 | 10789 | 3223 | 734
22.08.2020 | 162.816 | 163.575 | 163.175 | 1563 | 200 | 13 | 2 | 2155 | 9 | 0.01 | 1537 | 1535 | 34 | 34 | 0 | 34 | 31 | 31 | [55 empty] | 3926 | 9644 | 0 | 10819 | 3256 | 764
22.08.2020 | 162.816 | 163.575 | 163.175 | 1564 | 200 | 13 | 2 | 2155 | 9 | 0.01 | 1536 | 1537 | 34 | 33 | 0 | 30 | 33 | 30 | [55 empty] | 3957 | 9678 | 0 | 10853 | 3290 | 795
22.08.2020 | 162.816 | 163.575 | 163.175 | 1561 | 200 | 13 | 2 | 2155 | 9 | 0.03 | 1536 | 1536 | 31 | 34 | 0 | 34 | 34 | 31 | [55 empty] | 3990 | 9712 | 0 | 10884 | 3321 | 829
22.08.2020 | 162.816 | 163.575 | 163.175 | 1564 | 200 | 13 | 2 | 2155 | 9 | 0.01 | 1540 | 1540 | 33 | 34 | 0 | 31 | 31 | 34 | [55 empty] | 4024 | 9743 | 0 | 10918 | 3355 | 860
22.08.2020 | 162.816 | 163.575 | 163.175 | 1563 | 200 | 13 | 2 | 2155 | 9 | 0.01 | 1541 | 1541 | 34 | 31 | 0 | 34 | 34 | 31 | [55 empty] | 4058 | 9777 | 0 | 10948 | 3389 | 893
22.08.2020 | 162.816 | 163.575 | 163.175 | 1562 | 200 | 13 | 2 | 2155 | 9 | 0.01 | 1537 | 1537 | 34 | 34 | 0 | 30 | 34 | 33 | [55 empty] | 4092 | 9810 | 0 | 10982 | 3422 | 927
22.08.2020 | 165.888 | 166.653 | 166.253 | 1563 | 200 | 13 | 2 | 2155 | 9 | 0.01 | 1536 | 1544 | 34 | 33 | 0 | 34 | 33 | 34 | [55 empty] | 4126 | 9841 | 0 | 11013 | 3456 | 961
22.08.2020 | 168.922 | 169.793 | 169.393 | 1566 | 200 | 13 | 2 | 2155 | 9 | 0.01 | 1541 | 1540 | 34 | 31 | 0 | 31 | 34 | 34 | [55 empty] | 4159 | 9872 | 0 | 11043 | 3490 | 995
22.08.2020 | 162.816 | 163.575 | 163.175 | 1572 | 200 | 7 | 2 | 2155 | 9 |  | 1543 | 1542 | 33 | 31 | 0 | 30 | 34 | 34 | [55 empty] | 4193 | 9906 | 0 | 11077 | 3524 | 1026
22.08.2020 | 162.816 | 163.575 | 163.175 | 1563 | 200 | 7 | 2 | 2155 | 9 | 0.01 | 1540 | 1536 | 34 | 34 | 0 | 34 | 34 | 31 | [55 empty] | 4227 | 9939 | 0 | 11111 | 3554 | 1059
22.08.2020 | 165.888 | 166.653 | 166.253 | 1563 | 200 | 7 | 2 | 2155 | 9 | 0.01 | 1540 | 1539 | 34 | 33 | 0 | 34 | 30 | 33 | [55 empty] | 4261 | 9970 | 0 | 11142 | 3588 | 1090
22.08.2020 | 165.888 | 166.653 | 166.253 | 1563 | 200 | 7 | 2 | 2155 | 9 |  | 1540 | 1539 | 34 | 31 | 0 | 31 | 34 | 31 | [55 empty] | 4295 | 10004 | 0 | 11176 | 3619 | 1124
22.08.2020 | 159.744 | 160.496 | 160.096 | 1562 | 200 | 7 | 2 | 2155 | 9 |  | 1537 | 1534 | 34 | 34 | 0 | 34 | 31 | 34 | [55 empty] | 4328 | 10038 | 0 | 11209 | 3653 | 1158
22.08.2020 | 165.888 | 166.653 | 166.253 | 1565 | 200 | 7 | 2 | 2155 | 9 |  | 1537 | 1538 | 33 | 34 | 0 | 33 | 34 | 34 | [55 empty] | 4362 | 10068 | 0 | 11240 | 3683 | 1188
23.08.2020 | 168.96 | 169.731 | 169.331 | 1564 | 200 | 7 | 2 | 2155 | 9 |  | 1539 | 1537 | 34 | 30 | 0 | 31 | 30 | 30 | [55 empty] | 4396 | 10102 | 0 | 11274 | 3717 | 1222
23.08.2020 | 156.672 | 157.417 | 157.017 | 1563 | 200 | 7 | 2 | 2155 | 9 |  | 1539 | 1537 | 34 | 34 | 0 | 34 | 34 | 34 | [55 empty] | 4430 | 10136 | 0 | 11305 | 3751 | 1253
23.08.2020 | 168.96 | 169.731 | 169.331 | 1566 | 200 | 7 | 2 | 2155 | 9 |  | 1535 | 1539 | 34 | 34 | 0 | 31 | 34 | 31 | [55 empty] | 4464 | 10167 | 0 | 11335 | 3782 | 1287
23.08.2020 | 162.816 | 163.575 | 163.175 | 1563 | 200 | 7 | 2 | 2155 | 9 |  | 1537 | 1538 | 34 | 31 | 0 | 30 | 31 | 34 | [55 empty] | 4497 | 10197 | 0 | 11369 | 3812 | 1320
23.08.2020 | 159.744 | 160.496 | 160.096 | 1563 | 200 | 7 | 2 | 2155 | 9 |  | 1539 | 1541 | 33 | 30 | 0 | 34 | 30 | 33 | [55 empty] | 4531 | 10231 | 0 | 11400 | 3843 | 1354
23.08.2020 | 162.816 | 163.575 | 163.175 | 1562 | 200 | 7 | 2 | 2155 | 9 |  | 1541 | 1541 | 34 | 34 | 0 | 31 | 31 | 34 | [55 empty] | 4565 | 10262 | 0 | 11430 | 3877 | 1388
23.08.2020 | 162.816 | 163.575 | 163.175 | 1562 | 200 | 7 | 2 | 2155 | 9 |  | 1539 | 1539 | 34 | 31 | 0 | 30 | 34 | 34 | [55 empty] | 4599 | 10296 | 0 | 11464 | 3911 | 1419
23.08.2020 | 162.816 | 163.575 | 163.175 | 1564 | 200 | 7 | 2 | 2155 | 9 |  | 1538 | 1540 | 34 | 34 | 0 | 34 | 34 | 31 | [55 empty] | 4629 | 10329 | 0 | 11495 | 3941 | 1453
23.08.2020 | 165.888 | 166.653 | 166.253 | 1563 | 200 | 7 | 2 | 2155 | 9 |  | 1536 | 1537 | 30 | 33 | 0 | 31 | 30 | 34 | [55 empty] | 4663 | 10360 | 0 | 11529 | 3975 | 1483
23.08.2020 | 159.744 | 160.496 | 160.096 | 1562 | 200 | 7 | 2 | 2155 | 9 | 0.01 | 1538 | 1538 | 34 | 31 | 0 | 34 | 34 | 30 | [55 empty] | 4697 | 10394 | 0 | 11559 | 4006 | 1517
23.08.2020 | 162.816 | 163.575 | 163.175 | 1562 | 200 | 7 | 2 | 2155 | 9 | 0.01 | 1540 | 1542 | 34 | 34 | 0 | 30 | 31 | 34 | [55 empty] | 4728 | 10425 | 0 | 9268 | 2537 | 1548
23.08.2020 | 162.471 | 172.128 | 171.728 | 1564 | 200 | 7 | 2 | 2155 | 9 | 0.01 | 1535 | 1533 | 31 | 31 | 0 | 2291 | 1469 | 31 | [55 empty] | 4762 | 10459 | 0 | 9302 | 2571 | 1582
23.08.2020 | 153.6 | 155.108 | 154.708 | 1575 | 200 | 7 | 2 | 2155 | 9 | 0.08 | 1548 | 1551 | 34 | 34 | 0 | 34 | 34 | 34 | [55 empty] | 4795 | 10489 | 0 | 9332 | 2601 | 1615
23.08.2020 | 168.96 | 169.731 | 169.331 | 1564 | 200 | 7 | 2 | 2155 | 9 | 0.01 | 1542 | 1537 | 33 | 30 | 0 | 30 | 30 | 33 | [55 empty] | 4829 | 10523 | 0 | 9363 | 2632 | 1649
23.08.2020 | 159.744 | 160.496 | 160.096 | 1563 | 200 | 7 | 2 | 2155 | 9 | 0.03 | 1531 | 1530 | 34 | 34 | 0 | 31 | 31 | 34 | [55 empty] | 4863 | 10554 | 0 | 9397 | 2660 | 1683
23.08.2020 | 162.816 | 163.575 | 163.175 | 1570 | 200 | 7 | 2 | 2155 | 9 | 0.01 | 1541 | 1544 | 34 | 31 | 0 | 34 | 28 | 34 | [55 empty] | 4897 | 10584 | 0 | 9427 | 2693 | 1717
23.08.2020 | 159.744 | 160.496 | 160.096 | 1566 | 200 | 7 | 2 | 2155 | 9 | 0.01 | 1540 | 1535 | 34 | 30 | 0 | 30 | 33 | 34 | [55 empty] | 4927 | 10615 | 0 | 9458 | 2724 | 1751
23.08.2020 | 162.816 | 165.292 | 164.892 | 1565 | 200 | 7 | 2 | 2155 | 9 | 0.01 | 1537 | 1538 | 30 | 31 | 0 | 31 | 31 | 34 | [55 empty] | 4961 | 10646 | 0 | 9489 | 2578 | 1781
23.08.2020 | 156.672 | 157.417 | 157.017 | 1572 | 200 | 7 | 2 | 2155 | 9 | 0.02 | 1535 | 1536 | 34 | 31 | 0 | 31 | 146 | 30 | [55 empty] | 4995 | 10680 | 0 | 9523 | 2789 | 1815
23.08.2020 | 159.744 | 160.496 | 160.096 | 1566 | 200 | 7 | 2 | 2155 | 9 | 0.02 | 1539 | 1538 | 34 | 34 | 0 | 34 | 211 | 34 | [55 empty] | 5029 | 10710 | 0 | 9553 | 2822 | 1849
23.08.2020 | 165.888 | 166.653 | 166.253 | 1566 | 200 | 7 | 2 | 2155 | 9 | 0.01 | 1939 | 1938 | 34 | 30 | 0 | 30 | 33 | 34 | [55 empty] | 5060 | 10741 | 0 | 9587 | 2853 | 1883
23.08.2020 | 162.816 | 163.575 | 163.175 | 1572 | 200 | 7 | 2 | 2155 | 9 | 0.01 | 1539 | 1544 | 31 | 31 | 0 | 34 | 31 | 34 | [55 empty] | 5093 | 10775 | 0 | 9618 | 2887 | 1913
23.08.2020 | 159.744 | 160.496 | 160.096 | 1565 | 200 | 7 | 2 | 2155 | 9 | 0.01 | 1539 | 1538 | 33 | 34 | 0 | 31 | 34 | 30 | [55 empty] | 5127 | 10806 | 0 | 9649 | 2918 | 1947
23.08.2020 | 162.816 | 163.575 | 163.175 | 1568 | 200 | 13 | 2 | 2155 | 9 | 0.01 | 1537 | 1546 | 34 | 31 | 0 | 31 | 31 | 34 | [55 empty] | 5158 | 10836 | 0 | 9679 | 2951 | 1978
23.08.2020 | 162.816 | 163.575 | 163.175 | 1565 | 200 | 13 | 2 | 2155 | 9 | 0.03 | 1543 | 1542 | 31 | 30 | 0 | 30 | 33 | 31 | [55 empty] | 5192 | 10870 | 0 | 9713 | 2982 | 2012
23.08.2020 | 156.672 | 157.417 | 157.017 | 1571 | 200 | 13 | 2 | 2155 | 9 | 0.01 | 1542 | 1539 | 34 | 34 | 0 | 34 | 31 | 34 | [55 empty] | 5222 | 10901 | 0 | 9744 | 3016 | 2042
23.08.2020 | 165.888 | 166.653 | 166.253 | 1563 | 200 | 13 | 2 | 2155 | 9 | 0.01 | 1543 | 1543 | 30 | 31 | 0 | 31 | 34 | 30 | [55 empty] | 5222 | 10901 | 0 | 9744 | 3016 | 2042
23.08.2020 | 156.672 | 157.417 | 157.017 | 1563 | 200 | 13 | 2 | 2155 | 9 | 0.01 | 1543 | 1538 | 0 | 0 | 0 | 0 | 0 | 0 | [55 empty] | 5290 | 10965 | 0 | 9808 | 3083 | 2110
23.08.2020 | 162.816 | 163.575 | 163.175 | 1560 | 200 | 13 | 2 | 2155 | 9 | 0.01 | 1533 | 1534 | 68 | 64 | 0 | 64 | 67 | 68 | [55 empty] | 5324 | 10999 | 0 | 9842 | 3117 | 2144
23.08.2020 | 165.888 | 166.653 | 166.253 | 1562 | 200 | 13 | 2 | 2155 | 9 | 0.01 | 1536 | 1535 | 34 | 34 | 0 | 34 | 34 | 34 | [55 empty] | 5358 | 11033 | 0 | 9876 | 3151 | 2178
24.08.2020 | 168.96 | 169.731 | 169.331 | 1562 | 200 | 13 | 2 | 2155 | 9 | 0.01 | 1534 | 1536 | 34 | 34 | 0 | 34 | 34 | 34 | [55 empty] | 5388 | 11064 | 0 | 9907 | 3182 | 2211
24.08.2020 | 168.96 | 169.731 | 169.331 | 1563 | 200 | 13 | 2 | 2155 | 9 | 0.01 | 1543 | 1543 | 30 | 31 | 0 | 31 | 31 | 33 | [55 empty] | 5419 | 11094 | 0 | 9937 | 3212 | 2242
24.08.2020 | 156.672 | 157.417 | 157.017 | 1563 | 200 | 13 | 2 | 2155 | 9 | 0.01 | 1542 | 1539 | 31 | 30 | 0 | 30 | 30 | 31 | [55 empty] | 5453 | 11128 | 0 | 9968 | 3246 | 2276
24.08.2020 | 153.6 | 154.338 | 153.938 | 1563 | 200 | 13 | 2 | 2155 | 9 | 0.03 | 1537 | 1535 | 34 | 34 | 0 | 31 | 34 | 34 | [55 empty] | 5487 | 11159 | 0 | 9999 | 3280 | 2310
24.08.2020 | 165.888 | 166.653 | 166.253 | 1563 | 200 | 13 | 2 | 2155 | 9 | 0.01 | 1534 | 1535 | 34 | 31 | 0 | 31 | 34 | 34 | [55 empty] | 5520 | 11193 | 0 | 10029 | 3311 | 2343
24.08.2020 | 162.816 | 163.575 | 163.175 | 1567 | 200 | 13 | 2 | 2155 | 9 | 0.01 | 1543 | 1540 | 33 | 34 | 0 | 30 | 31 | 33 | [55 empty] | 5554 | 11223 | 0 | 10063 | 3345 | 2377
24.08.2020 | 162.816 | 163.575 | 163.175 | 1568 | 200 | 13 | 2 | 2155 | 9 | 0.03 | 1542 | 1542 | 34 | 30 | 0 | 34 | 34 | 34 | [55 empty] | 5585 | 11257 | 0 | 10094 | 3375 | 2411
24.08.2020 | 165.888 | 166.653 | 166.253 | 1568 | 200 | 13 | 2 | 2155 | 9 | 0.01 | 1544 | 1543 | 31 | 34 | 0 | 31 | 30 | 34 | [55 empty] | 5616 | 11291 | 0 | 10125 | 3406 | 2442
24.08.2020 | 159.744 | 160.496 | 160.096 | 1566 | 200 | 13 | 2 | 2155 | 9 | 0.01 | 1545 | 1546 | 31 | 34 | 0 | 31 | 31 | 31 | [55 empty] | 2517 | 4034 | 1519 | 10150 | 3434 | 2470
24.08.2020 | 156.122 | 167.066 | 166.666 | 1570 | 200 | 7 | 2 | 2155 | 9 | 0.01 | 1542 | 1539 | 3099 | 7257 | 1519 | 25 | 28 | 28 | [55 empty] | 0 | 4067 | 1552 | 10183 | 3467 | 2503
24.08.2020 | 156.672 | 158.797 | 158.397 | 1577 | 200 | 7 | 2 | 2155 | 9 | 0.08 | 1547 | 1545 | 2517 | 33 | 33 | 33 | 33 | 33 | [55 empty] | 2526 | 4095 | 1583 | 10211 | 3498 | 2534
24.08.2020 | 168.96 | 169.731 | 169.331 | 1575 | 200 | 7 | 2 | 2155 | 9 | 0.02 | 1544 | 1539 | 2526 | 28 | 31 | 28 | 31 | 31 | [55 empty] | 2547 | 4123 | 1611 | 10239 | 3524 | 2562
24.08.2020 | 156.301 | 157.445 | 157.045 | 1578 | 200 | 7 | 2 | 2155 | 9 | 0.02 | 1548 | 1547 | 21 | 28 | 28 | 28 | 26 | 28 | [55 empty] | 2575 | 4147 | 1635 | 10263 | 3551 | 2586
24.08.2020 | 156.672 | 157.417 | 157.017 | 1582 | 200 | 7 | 2 | 2155 | 9 | 0.01 | 1550 | 1549 | 28 | 24 | 24 | 24 | 27 | 24 | [55 empty] | 2603 | 4175 | 1663 | 10291 | 3579 | 2614
24.08.2020 | 153.6 | 154.338 | 153.938 | 1575 | 200 | 7 | 2 | 2155 | 9 | 0.01 | 1544 | 1540 | 28 | 28 | 28 | 28 | 28 | 28 | [55 empty] | 2630 | 4202 | 1691 | 10315 | 3607 | 2642
24.08.2020 | 165.888 | 166.653 | 166.253 | 1570 | 200 | 7 | 2 | 2155 | 9 | 0.01 | 1545 | 1544 | 27 | 27 | 28 | 24 | 28 | 28 | [55 empty] | 2655 | 4227 | 1718 | 10343 | 3634 | 2669
24.08.2020 | 162.816 | 163.575 | 163.175 | 1572 | 200 | 7 | 2 | 2155 | 9 | 0.01 | 1541 | 1540 | 25 | 25 | 27 | 28 | 27 | 27 | [55 empty] | 2682 | 4255 | 1743 | 10371 | 3659 | 2697
24.08.2020 | 159.744 | 160.596 | 160.196 | 1568 | 200 | 7 | 2 | 2155 | 9 | 0.01 | 1544 | 1547 | 27 | 28 | 25 | 28 | 25 | 28 | [55 empty] | 2710 | 4279 | 1770 | 10395 | 3686 | 2721
24.08.2020 | 159.744 | 160.496 | 160.096 | 1575 | 200 | 7 | 2 | 2155 | 9 | 0.02 | 1537 | 1542 | 28 | 24 | 27 | 24 | 27 | 24 | [55 empty] | 2735 | 4307 | 1798 | 10420 | 3717 | 2749
25.08.2020 | 156.672 | 157.417 | 157.017 | 1568 | 200 | 7 | 2 | 2155 | 9 | 0.01 | 1537 | 1542 | 25 | 28 | 28 | 25 | 31 | 28 | [55 empty] | 2759 | 4334 | 1826 | 10447 | 3745 | 2774
25.08.2020 | 165.888 | 166.653 | 166.253 | 1567 | 200 | 7 | 2 | 2155 | 9 | 0.01 | 1545 | 1542 | 24 | 27 | 28 | 27 | 28 | 25 | [55 empty] | 2784 | 4365 | 1853 | 10475 | 3772 | 2801
25.08.2020 | 159.744 | 160.496 | 160.096 | 1565 | 200 | 7 | 2 | 2155 | 9 | 0.01 | 1537 | 1534 | 25 | 31 | 27 | 28 | 27 | 27 | [55 empty] | 2811 | 4393 | 1884 | 10503 | 3803 | 2832
25.08.2020 | 165.888 | 166.653 | 166.253 | 1566 | 200 | 7 | 2 | 2155 | 9 | 0.01 | 1545 | 1544 | 27 | 28 | 31 | 28 | 31 | 31 | [55 empty] | 2836 | 4423 | 1911 | 10530 | 3834 | 2859
25.08.2020 | 175.104 | 175.889 | 175.489 | 1563 | 200 | 7 | 2 | 2155 | 9 | 0.01 | 1538 | 1535 | 25 | 30 | 27 | 27 | 31 | 27 | [55 empty] | 2861 | 4451 | 1942 | 10558 | 3864 | 2887
25.08.2020 | 168.96 | 169.731 | 169.331 | 1563 | 200 | 7 | 2 | 2155 | 9 | 0.02 | 1537 | 1538 | 25 | 28 | 31 | 28 | 30 | 28 | [55 empty] | 2885 | 4482 | 1970 | 10585 | 3892 | 2915
25.08.2020 | 168.96 | 169.731 | 169.331 | 1565 | 200 | 7 | 2 | 2155 | 9 | 0.01 | 1542 | 1540 | 24 | 31 | 28 | 27 | 28 | 28 | [55 empty] | 2910 | 4509 | 1997 | 10613 | 3923 | 2942
25.08.2020 | 165.888 | 166.653 | 166.253 | 1564 | 200 | 7 | 2 | 2155 | 9 | 0.01 | 1538 | 1537 | 25 | 27 | 27 | 28 | 31 | 27 | [55 empty] | 2934 | 4537 | 2028 | 10641 | 3953 | 2970
25.08.2020 | 165.888 | 166.653 | 166.253 | 1565 | 200 | 7 | 2 | 2155 | 9 | 0.01 | 1538 | 1539 | 24 | 28 | 31 | 28 | 30 | 28 | [55 empty] | 2959 | 4568 | 2056 | 10668 | 3981 | 3001
25.08.2020 | 168.96 | 169.731 | 169.331 | 1566 | 200 | 7 | 2 | 2155 | 9 | 0.01 | 1540 | 1539 | 25 | 31 | 28 | 27 | 28 | 31 | [55 empty] | 2984 | 4595 | 2083 | 10696 | 4012 | 3028
25.08.2020 | 168.96 | 169.731 | 169.331 | 1565 | 200 | 7 | 2 | 2155 | 9 | 0.02 | 1539 | 1540 | 25 | 27 | 27 | 28 | 31 | 27 | [55 empty] | 3008 | 4626 | 2111 | 10720 | 4042 | 3056
25.08.2020 | 165.888 | 166.653 | 166.253 | 1563 | 200 | 7 | 2 | 2155 | 9 | 0.02 | 1534 | 1536 | 24 | 31 | 28 | 24 | 30 | 28 | [55 empty] | 3033 | 4654 | 2142 | 10748 | 4070 | 3083
25.08.2020 | 165.888 | 166.653 | 166.253 | 1564 | 200 | 7 | 2 | 2155 | 9 | 0.02 | 1537 | 1538 | 25 | 28 | 31 | 28 | 28 | 27 | [55 empty] | 3057 | 4681 | 2169 | 10773 | 4101 | 3108
25.08.2020 | 165.888 | 166.653 | 166.253 | 1588 | 200 | 9 | 2 | 2155 | 9 | 0.01 | 1536 | 1537 | 24 | 27 | 27 | 25 | 31 | 25 | [55 empty] | 3082 | 4709 | 2197 | 10800 | 4128 | 3136
25.08.2020 | 159.744 | 160.496 | 160.096 | 1566 | 200 | 7 | 2 | 2155 | 9 | 0.01 | 1540 | 1543 | 25 | 28 | 28 | 27 | 27 | 28 | [55 empty] | 3107 | 4736 | 2227 | 10828 | 4159 | 3163
25.08.2020 | 162.816 | 163.575 | 163.175 | 1565 | 200 | 7 | 2 | 2155 | 9 | 0.01 | 1540 | 1543 | 25 | 27 | 30 | 28 | 31 | 27 | [55 empty] | 3131 | 4767 | 2255 | 10855 | 4187 | 3191
25.08.2020 | 168.96 | 169.731 | 169.331 | 1575 | 200 | 7 | 2 | 2155 | 9 | 0.01 | 1542 | 1543 | 24 | 31 | 28 | 27 | 28 | 28 | [55 empty] | 3156 | 4795 | 2283 | 10883 | 4214 | 3218
25.08.2020 | 165.888 | 166.653 | 166.253 | 1564 | 200 | 7 | 2 | 2155 | 9 | 0.01 | 1542 | 1541 | 25 | 28 | 28 | 28 | 27 | 27 | [55 empty] | 3183 | 4828 | 0 | 10917 | 4248 | 3252
25.08.2020 | 162.816 | 163.575 | 163.175 | 1563 | 200 | 7 | 2 | 2155 | 9 | 0.01 | 1541 | 1542 | 27 | 33 | 2283 | 34 | 34 | 34 | [55 empty] | 3214 | 4862 | 0 | 10948 | 4285 | 3289
25.08.2020 | 162.816 | 163.675 | 163.275 | 1564 | 200 | 7 | 2 | 2155 | 9 | 0.01 | 1540 | 1544 | 31 | 34 | 0 | 31 | 37 | 37 | [55 empty] | 3242 | 4896 | 0 | 10978 | 4319 | 3323
25.08.2020 | 168.96 | 169.731 | 169.331 | 1569 | 200 | 7 | 2 | 2155 | 9 | 0.01 | 1544 | 1545 | 28 | 34 | 0 | 30 | 34 | 34 | [55 empty] | 3272 | 4930 | 0 | 11012 | 4356 | 3357
25.08.2020 | 159.744 | 160.496 | 160.096 | 1573 | 200 | 7 | 2 | 2155 | 9 | 0.01 | 1545 | 1543 | 30 | 34 | 0 | 34 | 37 | 34 | [55 empty] | 3300 | 4964 | 0 | 11046 | 4389 | 3394
25.08.2020 | 168.96 | 169.731 | 169.331 | 1568 | 200 | 7 | 2 | 2155 | 9 | 0.01 | 1545 | 1545 | 28 | 34 | 0 | 34 | 33 | 37 | [55 empty] | 3328 | 4997 | 0 | 11077 | 4423 | 3427
25.08.2020 | 165.888 | 166.653 | 166.253 | 1568 | 200 | 7 | 2 | 2155 | 9 | 0.01 | 1545 | 1544 | 28 | 33 | 0 | 31 | 34 | 33 | [55 empty] | 3345 | 12569 | 2301 | 11095 | 4445 | 3446
25.08.2020 | 159.744 | 160.496 | 160.096 | 1563 | 166 | 5 | 2 | 1795 | 7 | 0.01 | 1546 | 1543 | 17 | 7572 | 2301 | 18 | 22 | 19 | [55 empty] | 3380 | 5050 | 0 | 5650 | 4479 | 3480
25.08.2020 | 106.955 | 162.89 | 142.49 | 1563 | 220 | 13 | 2 | 2155 | 9 | 0.01 | 1541 | 1542 | 35 | 7519 | 2301 | 5445 | 34 | 34 | [55 empty] | 3414 | 5084 | 0 | 5687 | 4516 | 3517
25.08.2020 | 168.96 | 170.531 | 170.131 | 1575 | 200 | 13 | 2 | 2155 | 9 | 0.07 | 1541 | 1543 | 34 | 34 | 0 | 37 | 37 | 37 | [55 empty] | 3481 | 12698 | 0 | 5748 | 4577 | 3578
25.08.2020 | 178.176 | 178.968 | 178.568 | 1566 | 220 | 13 | 2 | 2155 | 9 | 0.01 | 1543 | 1541 | 67 | 7614 | 0 | 61 | 61 | 61 | [55 empty] | 3512 | 12732 | 0 | 5782 | 4611 | 3612
25.08.2020 | 156.672 | 157.417 | 157.017 | 1565 | 220 | 13 | 2 | 2155 | 9 | 0.02 | 1544 | 1543 | 31 | 34 | 0 | 34 | 34 | 34 | [55 empty] | 3543 | 12763 | 0 | 5813 | 4645 | 3643
25.08.2020 | 165.888 | 166.653 | 166.253 | 1562 | 220 | 13 | 2 | 2155 | 9 | 0.01 | 1536 | 1531 | 31 | 31 | 0 | 31 | 34 | 31 | [55 empty] | 3540 | 12763 | 0 | 5816 | 4645 | 3646
25.08.2020 | 156.672 | 157.417 | 157.017 | 1562 | 220 | 13 | 2 | 2155 | 9 | 0.01 | 1530 | 1529 | 3 | 0 | 0 | 3 | 0 | 3 | [55 empty] | 3570 | 12796 | 0 | 5850 | 4679 | 3680
26.08.2020 | 159.744 | 160.496 | 160.096 | 1561 | 220 | 13 | 2 | 2155 | 9 | 0.01 | 1542 | 1541 | 30 | 33 | 0 | 34 | 34 | 34 | [55 empty] | 3600 | 12827 | 0 | 5883 | 4712 | 3713
26.08.2020 | 165.888 | 166.653 | 166.253 | 1563 | 220 | 13 | 2 | 2155 | 9 | 0.01 | 1540 | 1537 | 30 | 31 | 0 | 33 | 33 | 33 | [55 empty] | 3632 | 12861 | 0 | 5917 | 4746 | 3747
26.08.2020 | 162.816 | 163.575 | 163.175 | 1562 | 220 | 13 | 2 | 2155 | 9 | 0.01 | 1536 | 1540 | 32 | 34 | 0 | 34 | 34 | 34 | [55 empty] | 3662 | 12892 | 0 | 5951 | 4780 | 3781
26.08.2020 | 165.888 | 166.653 | 166.253 | 1561 | 220 | 13 | 2 | 2155 | 9 | 0.01 | 1539 | 1539 | 30 | 31 | 0 | 34 | 34 | 34 | [55 empty] | 3696 | 12928 | 0 | 5988 | 4817 | 3815
26.08.2020 | 162.816 | 163.575 | 163.175 | 1569 | 220 | 13 | 2 | 2155 | 9 | 0.01 | 1538 | 1534 | 34 | 36 | 0 | 37 | 37 | 34 | [55 empty] | 3727 | 12959 | 0 | 6022 | 4851 | 3852
26.08.2020 | 178.176 | 178.968 | 178.568 | 1561 | 220 | 13 | 2 | 2155 | 9 | 0.01 | 1540 | 1542 | 31 | 31 | 0 | 34 | 34 | 37 | [55 empty] | 3758 | 12993 | 0 | 6055 | 4884 | 3882
26.08.2020 | 165.888 | 166.653 | 166.253 | 1562 | 220 | 13 | 2 | 2155 | 9 | 0.01 | 1538 | 1538 | 31 | 34 | 0 | 33 | 33 | 30 | [55 empty] | 3791 | 13024 | 0 | 6089 | 4918 | 3916
26.08.2020 | 162.816 | 163.575 | 163.175 | 1559 | 220 | 13 | 2 | 2155 | 9 | 0.01 | 1536 | 1532 | 33 | 31 | 0 | 34 | 34 | 34 | [55 empty] | 3822 | 13057 | 0 | 6123 | 4952 | 3950
26.08.2020 | 165.888 | 166.653 | 166.253 | 1559 | 220 | 13 | 2 | 2155 | 9 | 0.01 | 1535 | 1536 | 31 | 33 | 0 | 34 | 34 | 34 | [55 empty] | 3853 | 13091 | 0 | 6154 | 4986 | 3984
26.08.2020 | 165.888 | 166.653 | 166.253 | 1562 | 200 | 13 | 2 | 2155 | 9 | 0.01 | 1539 | 1541 | 31 | 34 | 0 | 31 | 34 | 34 | [55 empty] | 4034 | 27 | 25 | 6179 | 25 | 25
26.08.2020 | 162.047 | 172.803 | 172.403 | 1559 | 200 | 13 | 2 | 2155 | 9 | 0.01 | 1541 | 1540 | 181 | 13064 | 25 | 25 | 4961 | 3959 | [55 empty] | 4058 | 51 | 52 | 6206 | 52 | 52
26.08.2020 | 153.549 | 155.487 | 155.087 | 1587 | 200 | 13 | 2 | 2155 | 9 | 0.11 | 1550 | 1550 | 24 | 24 | 27 | 27 | 27 | 27 | [55 empty] | 4086 | 82 | 80 | 6234 | 80 | 80
26.08.2020 | 159.718 | 160.47 | 160.07 | 1577 | 200 | 13 | 2 | 2155 | 9 | 0.03 | 1541 | 1543 | 28 | 31 | 28 | 28 | 28 | 28 | [55 empty] | 4110 | 110 | 104 | 6261 | 107 | 107
26.08.2020 | 168.96 | 169.731 | 169.331 | 1576 | 200 | 13 | 2 | 2155 | 9 | 0.04 | 1543 | 1540 | 24 | 28 | 24 | 27 | 27 | 27 | [55 empty] | 4138 | 137 | 132 | 6286 | 135 | 135
26.08.2020 | 159.744 | 160.496 | 160.096 | 1566 | 200 | 13 | 2 | 2155 | 9 | 0.01 | 1541 | 1541 | 28 | 27 | 28 | 25 | 28 | 28 | [55 empty] | 4166 | 168 | 160 | 6314 | 163 | 163
26.08.2020 | 162.816 | 163.575 | 163.175 | 1567 | 200 | 13 | 2 | 2155 | 9 | 0.01 | 1539 | 1536 | 28 | 31 | 28 | 28 | 28 | 28 | [55 empty] | 4193 | 199 | 187 | 6341 | 190 | 190
26.08.2020 | 168.96 | 169.731 | 169.331 | 1562 | 200 | 13 | 2 | 2155 | 9 | 0.01 | 1540 | 1541 | 27 | 31 | 27 | 27 | 27 | 27 | [55 empty] | 4221 | 226 | 215 | 6369 | 218 | 221
26.08.2020 | 168.96 | 169.731 | 169.331 | 1561 | 200 | 13 | 2 | 2155 | 9 | 0.01 | 1532 | 1535 | 28 | 27 | 28 | 28 | 28 | 31 | [55 empty] | 4248 | 254 | 242 | 6396 | 249 | 249
26.08.2020 | 168.96 | 169.731 | 169.331 | 1562 | 200 | 13 | 2 | 2155 | 9 | 0.01 | 1530 | 1533 | 27 | 28 | 27 | 27 | 31 | 28 | [55 empty] | 4276 | 285 | 270 | 6424 | 276 | 276
26.08.2020 | 168.96 | 169.731 | 169.331 | 1565 | 200 | 13 | 2 | 2155 | 9 | 0.01 | 1536 | 1535 | 28 | 31 | 28 | 28 | 27 | 27 | [55 empty] | 4304 | 312 | 298 | 6452 | 304 | 304
26.08.2020 | 168.96 | 169.731 | 169.331 | 1563 | 200 | 13 | 2 | 2155 | 9 | 0.01 | 1531 | 1534 | 28 | 27 | 28 | 28 | 28 | 28 | [55 empty] | 4331 | 340 | 325 | 6476 | 331 | 331
26.08.2020 | 165.888 | 166.653 | 166.253 | 1565 | 200 | 7 | 2 | 2155 | 9 | 0.01 | 1535 | 1535 | 27 | 28 | 27 | 24 | 27 | 27 | [55 empty] | 4359 | 370 | 353 | 6504 | 359 | 359
26.08.2020 | 162.816 | 163.575 | 163.175 | 1569 | 200 | 7 | 2 | 2155 | 9 | 0.01 | 1534 | 1535 | 28 | 30 | 28 | 28 | 28 | 28 | [55 empty] | 4386 | 398 | 377 | 6531 | 384 | 387
26.08.2020 | 168.96 | 169.731 | 169.331 | 1570 | 200 | 7 | 2 | 2155 | 9 | 0.01 | 1540 | 1541 | 27 | 28 | 24 | 27 | 25 | 28 | [55 empty] | 4411 | 426 | 405 | 6559 | 411 | 414
26.08.2020 | 159.744 | 160.496 | 160.096 | 1566 | 200 | 7 | 2 | 2155 | 9 | 0.01 | 1541 | 1539 | 25 | 28 | 28 | 28 | 27 | 27 | [55 empty] | 4439 | 453 | 433 | 6587 | 439 | 442
26.08.2020 | 162.816 | 163.575 | 163.175 | 1564 | 200 | 7 | 2 | 2155 | 9 | 0.01 | 1538 | 1541 | 28 | 27 | 28 | 28 | 28 | 28 | [55 empty] | 4466 | 484 | 460 | 6614 | 466 | 469
26.08.2020 | 165.888 | 166.653 | 166.253 | 1567 | 200 | 7 | 2 | 2155 | 9 | 0.01 | 1538 | 1541 | 27 | 31 | 27 | 27 | 27 | 27 | [55 empty] | 4494 | 512 | 488 | 6642 | 494 | 497
26.08.2020 | 168.96 | 169.731 | 169.331 | 1566 | 200 | 7 | 2 | 2155 | 9 | 0.01 | 1537 | 1535 | 28 | 28 | 28 | 28 | 28 | 28 | [55 empty] | 4518 | 536 | 515 | 6669 | 519 | 525
27.08.2020 | 165.888 | 166.653 | 166.253 | 1568 | 200 | 7 | 2 | 2155 | 9 | 0.01 | 1541 | 1542 | 24 | 24 | 27 | 27 | 25 | 28 | [55 empty] | 4546 | 564 | 543 | 6694 | 543 | 552
27.08.2020 | 156.672 | 157.417 | 157.017 | 1566 | 200 | 7 | 2 | 2155 | 9 | 0.01 | 1539 | 1538 | 28 | 28 | 28 | 25 | 24 | 27 | [55 empty] | 4574 | 591 | 571 | 6722 | 571 | 580
27.08.2020 | 159.718 | 160.47 | 160.07 | 1568 | 200 | 7 | 2 | 2155 | 9 | 0.01 | 1542 | 1539 | 28 | 27 | 28 | 28 | 28 | 28 | [55 empty] | 4601 | 619 | 598 | 6749 | 595 | 607
27.08.2020 | 165.888 | 166.653 | 166.253 | 1566 | 200 | 7 | 2 | 2155 | 9 | 0.01 | 1537 | 1535 | 27 | 28 | 27 | 27 | 24 | 27 | [55 empty] | 4626 | 644 | 626 | 6774 | 623 | 635
27.08.2020 | 162.816 | 163.575 | 163.175 | 1569 | 200 | 7 | 2 | 2155 | 9 | 0.01 | 1535 | 1535 | 25 | 25 | 28 | 25 | 28 | 28 | [55 empty] | 4653 | 674 | 653 | 6801 | 651 | 663
27.08.2020 | 156.672 | 157.417 | 157.017 | 1574 | 200 | 7 | 2 | 2155 | 9 | 0.01 | 1538 | 1538 | 27 | 30 | 27 | 27 | 28 | 28 | [55 empty] | 4678 | 702 | 678 | 6829 | 678 | 687
27.08.2020 | 168.96 | 169.731 | 169.331 | 1572 | 200 | 7 | 2 | 2155 | 9 | 0.01 | 1539 | 1538 | 25 | 28 | 25 | 28 | 27 | 24 | [55 empty] | 4706 | 729 | 709 | 6857 | 706 | 715
27.08.2020 | 156.672 | 157.417 | 157.017 | 1576 | 200 | 7 | 2 | 2155 | 9 | 0.01 | 1543 | 1541 | 28 | 27 | 31 | 28 | 28 | 28 | [55 empty] | 4730 | 760 | 736 | 6884 | 733 | 742
27.08.2020 | 168.96 | 169.731 | 169.331 | 1575 | 200 | 7 | 2 | 2155 | 9 | 0.01 | 1545 | 1544 | 24 | 31 | 27 | 27 | 27 | 27 | [55 empty] | 4755 | 788 | 764 | 6912 | 761 | 770
27.08.2020 | 165.888 | 166.653 | 166.253 | 1572 | 200 | 7 | 2 | 2155 | 9 | 0.02 | 1544 | 1542 | 25 | 28 | 28 | 28 | 28 | 28 | [55 empty] | 4779 | 818 | 792 | 6939 | 792 | 795
27.08.2020 | 162.816 | 163.575 | 163.175 | 1573 | 200 | 7 | 2 | 2155 | 9 | 0.01 | 1542 | 1541 | 24 | 30 | 28 | 27 | 31 | 25 | [55 empty] | 4807 | 846 | 819 | 6967 | 819 | 822
27.08.2020 | 165.888 | 166.653 | 166.253 | 1574 | 200 | 7 | 2 | 2155 | 9 | 0.01 | 1539 | 1538 | 28 | 28 | 27 | 28 | 27 | 27 | [55 empty] | 4832 | 874 | 847 | 6995 | 847 | 850
27.08.2020 | 165.888 | 166.653 | 166.253 | 1573 | 200 | 7 | 2 | 2155 | 9 | 0.03 | 1544 | 1543 | 25 | 28 | 28 | 28 | 28 | 28 | [55 empty] | 7238 | 901 | 874 | 7022 | 874 | 874
27.08.2020 | 162.816 | 163.575 | 163.175 | 1571 | 200 | 7 | 2 | 2155 | 9 | 0.01 | 1541 | 1543 | 2406 | 27 | 27 | 27 | 27 | 24 | [55 empty] | 4881 | 929 | 902 | 7050 | 902 | 902
27.08.2020 | 159.744 | 160.496 | 160.096 | 1579 | 200 | 7 | 2 | 2155 | 9 | 0.01 | 1547 | 1546 | 2357 | 28 | 28 | 28 | 28 | 28 | [55 empty] | 4905 | 956 | 930 | 7077 | 930 | 927
27.08.2020 | 162.816 | 163.575 | 163.175 | 1571 | 200 | 7 | 2 | 2155 | 9 | 0.01 | 1542 | 1541 | 24 | 27 | 28 | 27 | 28 | 25 | [55 empty] | 4930 | 984 | 957 | 7108 | 957 | 954
27.08.2020 | 159.744 | 160.496 | 160.096 | 1573 | 200 | 7 | 2 | 2155 | 9 | 0.01 | 1543 | 1544 | 25 | 28 | 27 | 31 | 27 | 27 | [55 empty] | 4958 | 1012 | 985 | 7136 | 985 | 979
27.08.2020 | 165.888 | 166.653 | 166.253 | 1573 | 200 | 7 | 2 | 2155 | 9 | 0.01 | 1537 | 1543 | 28 | 28 | 28 | 28 | 28 | 25 | [55 empty] | 4982 | 1039 | 1012 | 7163 | 1012 | 1006
27.08.2020 | 162.816 | 163.575 | 163.175 | 1575 | 200 | 7 | 2 | 2155 | 9 | 0.01 | 1543 | 1542 | 24 | 27 | 27 | 27 | 27 | 27 | [55 empty] | 5007 | 1067 | 1043 | 7191 | 1040 | 1031
27.08.2020 | 162.816 | 163.575 | 163.175 | 1568 | 200 | 7 | 2 | 2155 | 9 | 0.01 | 1539 | 1538 | 25 | 28 | 31 | 28 | 28 | 25 | [55 empty] | 5031 | 1094 | 1071 | 7219 | 1065 | 1059
27.08.2020 | 162.816 | 163.575 | 163.175 | 1581 | 200 | 7 | 2 | 2155 | 9 | 0.01 | 1543 | 1540 | 24 | 27 | 28 | 28 | 25 | 28 | [55 empty] | 5056 | 1122 | 1098 | 7246 | 1092 | 1089
27.08.2020 | 159.744 | 160.496 | 160.096 | 1571 | 200 | 7 | 2 | 2155 | 9 | 0.01 | 1543 | 1542 | 25 | 28 | 27 | 27 | 27 | 30 | [55 empty] | 5081 | 1150 | 1123 | 7271 | 1117 | 1117
27.08.2020 | 164.224 | 174.986 | 174.586 | 1574 | 200 | 7 | 2 | 2155 | 9 | 0.01 | 1545 | 1546 | 25 | 28 | 25 | 25 | 25 | 28 | [55 empty] | 5108 | 1174 | 1150 | 7298 | 1144 | 1144
27.08.2020 | 153.6 | 155.258 | 154.858 | 1577 | 200 | 7 | 2 | 2155 | 9 | 0.08 | 1545 | 1547 | 27 | 24 | 27 | 27 | 27 | 27 | [55 empty] | 5136 | 1202 | 1178 | 7326 | 1172 | 1172
27.08.2020 | 162.816 | 163.575 | 163.175 | 1568 | 200 | 7 | 2 | 2155 | 9 | 0.02 | 1545 | 1540 | 28 | 28 | 28 | 28 | 28 | 28 | [55 empty] | 5163 | 1229 | 1206 | 7354 | 1200 | 1200
27.08.2020 | 165.888 | 166.653 | 166.253 | 1576 | 200 | 7 | 2 | 2155 | 9 | 0.01 | 1545 | 1546 | 27 | 27 | 28 | 28 | 28 | 28 | [55 empty] | 5188 | 1254 | 1230 | 7378 | 1224 | 1227
27.08.2020 | 165.888 | 166.653 | 166.253 | 1568 | 200 | 13 | 2 | 2155 | 9 | 0.01 | 1543 | 1545 | 25 | 25 | 24 | 24 | 24 | 27 | [55 empty] | 5216 | 1279 | 1258 | 7406 | 1252 | 1255
27.08.2020 | 150.528 | 151.259 | 150.859 | 1568 | 200 | 13 | 2 | 2155 | 9 | 0.01 | 1543 | 1540 | 28 | 25 | 28 | 28 | 28 | 28 | [55 empty] | 5240 | 1306 | 1285 | 7433 | 1279 | 1282
27.08.2020 | 162.816 | 163.575 | 163.175 | 1565 | 200 | 13 | 2 | 2155 | 9 | 0.01 | 1547 | 1544 | 24 | 27 | 27 | 27 | 27 | 27 | [55 empty] | 5268 | 1334 | 1313 | 7461 | 1307 | 1310
27.08.2020 | 162.816 | 163.575 | 163.175 | 1561 | 200 | 13 | 2 | 2155 | 9 | 0.02 | 1542 | 1540 | 28 | 28 | 28 | 28 | 28 | 28 | [55 empty] | 5295 | 1358 | 1341 | 7486 | 1335 | 1338
27.08.2020 | 165.888 | 166.653 | 166.253 | 1560 | 200 | 13 | 2 | 2155 | 9 | 0.03 | 1533 | 1538 | 27 | 24 | 28 | 25 | 28 | 28 | [55 empty] | 5323 | 1386 | 1365 | 7513 | 1359 | 1365
27.08.2020 | 159.744 | 160.496 | 160.096 | 1568 | 200 | 13 | 2 | 2155 | 9 | 0.02 | 1535 | 1545 | 28 | 28 | 24 | 27 | 24 | 27 | [55 empty] | 5351 | 1414 | 1393 | 7538 | 1387 | 1393
27.08.2020 | 159.744 | 160.496 | 160.096 | 1563 | 200 | 13 | 2 | 2155 | 9 | 0.01 | 1544 | 1545 | 28 | 28 | 28 | 25 | 28 | 28 | [55 empty] | 5378 | 1441 | 1420 | 7565 | 1414 | 1420
27.08.2020 | 162.816 | 163.575 | 163.175 | 1560 | 200 | 13 | 2 | 2155 | 9 | 0.02 | 1539 | 1537 | 27 | 27 | 27 | 27 | 27 | 27 | [55 empty] | 5406 | 1466 | 1448 | 7593 | 1442 | 1448
28.08.2020 | 165.888 | 166.653 | 166.253 | 1564 | 200 | 13 | 2 | 2155 | 9 | 0.01 | 1544 | 1540 | 28 | 25 | 28 | 28 | 28 | 28 | [55 empty] | 5430 | 1493 | 1476 | 7621 | 1467 | 1476
28.08.2020 | 162.816 | 163.575 | 163.175 | 1561 | 200 | 13 | 2 | 2155 | 9 | 0.01 | 1544 | 1542 | 24 | 27 | 28 | 28 | 25 | 28 | [55 empty] | 5458 | 1521 | 1503 | 7645 | 1494 | 1503
28.08.2020 | 159.744 | 160.496 | 160.096 | 1559 | 200 | 13 | 2 | 2155 | 9 | 0.01 | 1539 | 1537 | 28 | 28 | 27 | 24 | 27 | 27 | [55 empty] | 5489 | 1549 | 1528 | 7673 | 1522 | 1531
28.08.2020 | 162.816 | 163.575 | 163.175 | 1559 | 200 | 13 | 2 | 2155 | 9 | 0.02 | 1538 | 1540 | 31 | 28 | 25 | 28 | 28 | 28 | [55 empty] | 5516 | 1576 | 1555 | 7700 | 1549 | 1558
28.08.2020 | 165.888 | 166.653 | 166.253 | 1560 | 200 | 13 | 2 | 2155 | 9 | 0.01 | 1542 | 1538 | 27 | 27 | 27 | 27 | 27 | 27 | [55 empty] | 5544 | 1604 | 1586 | 7728 | 1577 | 1586
28.08.2020 | 165.888 | 166.653 | 166.253 | 1560 | 200 | 13 | 2 | 2155 | 9 | 0.01 | 1540 | 1541 | 28 | 28 | 31 | 28 | 28 | 28 | [55 empty] | 5572 | 1631 | 1614 | 7756 | 1605 | 1611
28.08.2020 | 168.96 | 169.731 | 169.331 | 1560 | 200 | 13 | 2 | 2155 | 9 | 0.02 | 1541 | 1540 | 28 | 27 | 28 | 28 | 28 | 25 | [55 empty] | 5599 | 1659 | 1641 | 7783 | 1632 | 1638
28.08.2020 | 162.816 | 163.575 | 163.175 | 1558 | 200 | 13 | 2 | 2155 | 9 | 0.01 | 1536 | 1540 | 27 | 28 | 27 | 27 | 27 | 27 | [55 empty] | 5627 | 1687 | 1669 | 7811 | 1657 | 1663
28.08.2020 | 165.888 | 166.653 | 166.253 | 1560 | 200 | 13 | 2 | 2155 | 9 | 0.01 | 1541 | 1538 | 28 | 28 | 28 | 28 | 25 | 25 | [55 empty] | 5654 | 1714 | 1697 | 7838 | 1684 | 1690
28.08.2020 | 159.744 | 160.496 | 160.096 | 1571 | 200 | 13 | 2 | 2155 | 9 | 0.02 | 1541 | 1540 | 27 | 27 | 28 | 27 | 27 | 27 | [55 empty] | 5682 | 1742 | 1724 | 7866 | 1712 | 1715
28.08.2020 | 165.888 | 166.653 | 166.253 | 1558 | 200 | 13 | 2 | 2155 | 9 | 0.01 | 1539 | 1539 | 28 | 28 | 27 | 28 | 28 | 25 | [55 empty] | 5710 | 1769 | 1752 | 7894 | 1740 | 1743
28.08.2020 | 162.816 | 163.575 | 163.175 | 1560 | 200 | 13 | 2 | 2150 | 9 | 0.02 | 1543 | 1542 | 28 | 27 | 28 | 28 | 28 | 28 | [55 empty] | 5737 | 1797 | 1779 | 7921 | 1764 | 1767
28.08.2020 | 165.888 | 166.653 | 166.253 | 1556 | 200 | 13 | 2 | 2150 | 9 | 0.01 | 1537 | 1538 | 27 | 28 | 27 | 27 | 24 | 24 | [55 empty] | 5765 | 1825 | 1807 | 7949 | 1792 | 1795
28.08.2020 | 159.744 | 160.496 | 160.096 | 1558 | 200 | 13 | 2 | 2150 | 9 | 0.01 | 1536 | 1541 | 28 | 28 | 28 | 28 | 28 | 28 | [55 empty] | 5792 | 1852 | 1835 | 7976 | 1819 | 1819
28.08.2020 | 165.888 | 166.653 | 166.253 | 1565 | 200 | 13 | 2 | 2150 | 9 | 0.01 | 1539 | 1537 | 27 | 27 | 28 | 27 | 27 | 24 | [55 empty] | 5820 | 1880 | 1862 | 8004 | 1847 | 1847
28.08.2020 | 162.816 | 163.575 | 163.175 | 1557 | 200 | 13 | 2 | 2150 | 9 | 0.01 | 1538 | 1539 | 28 | 28 | 27 | 28 | 28 | 28 | [55 empty] | 5848 | 1907 | 1890 | 8032 | 1875 | 1872
28.08.2020 | 165.888 | 166.653 | 166.253 | 1558 | 200 | 13 | 2 | 2150 | 9 | 0.01 | 1535 | 1535 | 28 | 27 | 28 | 28 | 28 | 25 | [55 empty] | 5875 | 1935 | 1917 | 8056 | 1902 | 1899
28.08.2020 | 162.816 | 163.575 | 163.175 | 1558 | 200 | 13 | 2 | 2150 | 9 | 0.01 | 1537 | 1538 | 27 | 28 | 27 | 24 | 27 | 27 | [55 empty] | 5903 | 1963 | 1945 | 8084 | 1930 | 1927
28.08.2020 | 162.816 | 163.575 | 163.175 | 1561 | 200 | 13 | 2 | 2150 | 9 | 0.01 | 1540 | 1536 | 28 | 28 | 28 | 28 | 28 | 28 | [55 empty] | 5930 | 1987 | 1973 | 8111 | 1957 | 1951
28.08.2020 | 165.888 | 166.653 | 166.253 | 1558 | 200 | 13 | 2 | 2150 | 9 | 0.01 | 1536 | 1537 | 27 | 24 | 28 | 27 | 27 | 24 | [55 empty] | 5958 | 2015 | 1997 | 8139 | 1982 | 1979
28.08.2020 | 159.744 | 160.496 | 160.096 | 1559 | 200 | 13 | 2 | 2150 | 9 | 0.01 | 1537 | 1537 | 28 | 28 | 24 | 28 | 25 | 28 | [55 empty] | 5986 | 2042 | 2025 | 8167 | 2010 | 2004
28.08.2020 | 159.744 | 160.496 | 160.096 | 1558 | 200 | 13 | 2 | 2150 | 9 | 0.01 | 1538 | 1535 | 28 | 27 | 28 | 28 | 28 | 25 | [55 empty] | 6013 | 2070 | 2052 | 8194 | 2037 | 2031
28.08.2020 | 162.816 | 163.575 | 163.175 | 1561 | 200 | 13 | 2 | 2150 | 9 | 0.01 | 1541 | 1537 | 27 | 28 | 27 | 27 | 27 | 27 | [55 empty] | 6041 | 2098 | 2080 | 8222 | 2065 | 2056
28.08.2020 | 165.888 | 166.653 | 166.253 | 1558 | 200 | 13 | 2 | 2150 | 9 | 0.01 | 1533 | 1531 | 28 | 28 | 28 | 28 | 28 | 25 | [55 empty] | 6065 | 2125 | 2108 | 8246 | 2092 | 2083
28.08.2020 | 162.816 | 163.575 | 163.175 | 1560 | 200 | 13 | 2 | 2150 | 9 | 0.01 | 1537 | 1535 | 24 | 27 | 28 | 24 | 27 | 27 | [55 empty] | 6093 | 2153 | 2135 | 8274 | 2120 | 2108
28.08.2020 | 159.744 | 160.496 | 160.096 | 1561 | 200 | 13 | 2 | 2150 | 9 | 0.01 | 1533 | 1535 | 28 | 28 | 27 | 28 | 28 | 25 | [55 empty] | 6121 | 2177 | 2163 | 8302 | 2145 | 2136
28.08.2020 | 162.816 | 163.575 | 163.175 | 1562 | 200 | 13 | 2 | 2150 | 9 | 0.01 | 1534 | 1535 | 28 | 24 | 28 | 28 | 25 | 28 | [55 empty] | 6148 | 2205 | 2190 | 8329 | 2172 | 2163
28.08.2020 | 159.744 | 160.496 | 160.096 | 1566 | 200 | 13 | 2 | 2150 | 9 | 0.02 | 1536 | 1537 | 27 | 28 | 27 | 27 | 27 | 27 | [55 empty] | 6176 | 2233 | 2218 | 8357 | 2200 | 2188
28.08.2020 | 165.888 | 166.653 | 166.253 | 1567 | 200 | 13 | 2 | 2150 | 9 | 0.02 | 1542 | 1544 | 28 | 28 | 28 | 28 | 28 | 25 | [55 empty] | 6203 | 2260 | 2246 | 8384 | 2227 | 2215
28.08.2020 | 162.816 | 163.575 | 163.175 | 1565 | 200 | 7 | 2 | 2155 | 9 | 0.01 | 1539 | 1540 | 27 | 27 | 28 | 27 | 27 | 27 | [55 empty] | 6231 | 2288 | 2273 | 8412 | 2255 | 2240
28.08.2020 | 165.888 | 166.653 | 166.253 | 1565 | 200 | 7 | 2 | 2155 | 9 | 0.01 | 1538 | 1540 | 28 | 28 | 27 | 28 | 28 | 25 | [55 empty] | 6256 | 2315 | 2301 | 8440 | 2283 | 2268
28.08.2020 | 162.816 | 163.575 | 163.175 | 1565 | 200 | 7 | 2 | 2155 | 9 | 0.01 | 1540 | 1543 | 25 | 27 | 28 | 28 | 28 | 28 | [55 empty] | 6283 | 2343 | 2328 | 8467 | 2310 | 2295
28.08.2020 | 162.816 | 163.575 | 163.175 | 1562 | 200 | 7 | 2 | 2155 | 9 | 0.01 | 1542 | 1546 | 27 | 28 | 27 | 27 | 27 | 27 | [55 empty] | 6311 | 2371 | 2356 | 8495 | 2338 | 2323
28.08.2020 | 165.888 | 166.653 | 166.253 | 1573 | 200 | 7 | 2 | 2155 | 9 | 0.01 | 1542 | 1541 | 28 | 28 | 28 | 28 | 28 | 28 | [55 empty] | 3878 | 25 | 2381 | 2326 | 2363 | 2348
28.08.2020 | 165.888 | 174.413 | 174.013 | 1562 | 200 | 7 | 2 | 2155 | 9 | 0.01 | 1538 | 1537 | 2433 | 2346 | 25 | 6169 | 25 | 25 | [55 empty] | 3905 | 52 | 2408 | 2353 | 2390 | 2375
29.08.2020 | 147.456 | 149.1 | 148.7 | 1578 | 200 | 7 | 2 | 2155 | 9 | 0.1 | 1547 | 1542 | 27 | 27 | 27 | 27 | 27 | 27 | [55 empty] | 3930 | 80 | 2436 | 2381 | 2418 | 2400
29.08.2020 | 165.888 | 166.653 | 166.253 | 1560 | 200 | 7 | 2 | 2155 | 9 | 0.02 | 1538 | 1537 | 25 | 28 | 28 | 28 | 28 | 25 | [55 empty] | 3954 | 111 | 2463 | 2408 | 2445 | 2431
29.08.2020 | 159.744 | 160.496 | 160.096 | 1561 | 200 | 7 | 2 | 2155 | 9 | 0.01 | 1531 | 1533 | 24 | 31 | 27 | 27 | 27 | 31 | [55 empty] | 3979 | 138 | 2491 | 2436 | 2473 | 2458
29.08.2020 | 168.96 | 169.731 | 169.331 | 1562 | 200 | 7 | 2 | 2155 | 9 | 0.01 | 1534 | 1541 | 25 | 27 | 28 | 28 | 28 | 27 | [55 empty] | 4004 | 166 | 2519 | 2464 | 2498 | 2486
29.08.2020 | 162.816 | 163.575 | 163.175 | 1562 | 200 | 7 | 2 | 2155 | 9 | 0.01 | 1536 | 1537 | 25 | 28 | 28 | 28 | 25 | 28 | [55 empty] | 4028 | 193 | 2546 | 2491 | 2525 | 2513
29.08.2020 | 159.744 | 160.496 | 160.096 | 1573 | 200 | 7 | 2 | 2155 | 9 | 0.01 | 1543 | 1542 | 24 | 27 | 27 | 27 | 27 | 27 | [55 empty] | 4056 | 221 | 2574 | 2516 | 2553 | 2541
29.08.2020 | 162.816 | 163.575 | 163.175 | 1560 | 200 | 7 | 2 | 2155 | 9 | 0.01 | 1540 | 1538 | 28 | 28 | 28 | 25 | 28 | 28 | [55 empty] | 4080 | 249 | 2601 | 2543 | 2580 | 2566
29.08.2020 | 162.816 | 163.575 | 163.175 | 1560 | 200 | 7 | 2 | 2155 | 9 | 0.01 | 1541 | 1540 | 24 | 28 | 27 | 27 | 27 | 25 | [55 empty] | 4105 | 279 | 2629 | 2571 | 2608 | 2593
29.08.2020 | 159.744 | 160.496 | 160.096 | 1561 | 200 | 7 | 2 | 2155 | 9 | 0.01 | 1539 | 1537 | 25 | 30 | 28 | 28 | 28 | 27 | [55 empty] | 4130 | 307 | 2657 | 2599 | 2636 | 2621
29.08.2020 | 165.888 | 166.653 | 166.253 | 1559 | 200 | 7 | 2 | 2155 | 9 | 0.01 | 1540 | 1537 | 25 | 28 | 28 | 28 | 28 | 28 | [55 empty] | 4154 | 334 | 2681 | 2626 | 2663 | 2648
29.08.2020 | 162.816 | 163.575 | 163.175 | 1565 | 200 | 7 | 2 | 2155 | 9 | 0.01 | 1541 | 1542 | 24 | 27 | 24 | 27 | 27 | 27 | [55 empty] | 4179 | 362 | 2709 | 2654 | 2691 | 2676
29.08.2020 | 159.744 | 160.496 | 160.096 | 1561 | 200 | 7 | 2 | 2155 | 9 | 0.01 | 1540 | 1541 | 25 | 28 | 28 | 28 | 28 | 28 | [55 empty] | 4203 | 393 | 2736 | 2681 | 2718 | 2704
29.08.2020 | 162.816 | 163.575 | 163.175 | 1560 | 200 | 7 | 2 | 2155 | 9 | 0.01 | 1540 | 1539 | 24 | 31 | 27 | 27 | 27 | 28 | [55 empty] | 4228 | 420 | 2764 | 2706 | 2746 | 2734
29.08.2020 | 165.888 | 166.653 | 166.253 | 1559 | 200 | 7 | 2 | 2155 | 9 | 0.01 | 1536 | 1538 | 25 | 27 | 28 | 25 | 28 | 30 | [55 empty] | 4256 | 448 | 2792 | 2734 | 2774 | 2762
29.08.2020 | 162.816 | 163.575 | 163.175 | 1560 | 200 | 7 | 2 | 2155 | 9 | 0.01 | 1537 | 1537 | 28 | 28 | 28 | 28 | 28 | 28 | [55 empty] | 4280 | 476 | 2819 | 2761 | 2801 | 2789
29.08.2020 | 165.888 | 166.653 | 166.253 | 1561 | 200 | 7 | 2 | 2155 | 9 | 0.01 | 1539 | 1537 | 24 | 28 | 27 | 27 | 27 | 27 | [55 empty] | 4305 | 506 | 2847 | 2789 | 2829 | 2817
29.08.2020 | 162.816 | 163.575 | 163.175 | 1561 | 200 | 7 | 2 | 2155 | 9 | 0.01 | 1541 | 1539 | 25 | 30 | 28 | 28 | 28 | 28 | [55 empty] | 4329 | 531 | 2871 | 2816 | 2856 | 2845
29.08.2020 | 165.888 | 166.653 | 166.253 | 1559 | 200 | 7 | 2 | 2155 | 9 | 0.01 | 1537 | 1534 | 24 | 25 | 24 | 27 | 27 | 28 | [55 empty] | 4357 | 558 | 2899 | 2844 | 2887 | 2872
29.08.2020 | 156.672 | 157.417 | 157.017 | 1558 | 200 | 7 | 2 | 2155 | 9 | 0.01 | 1539 | 1540 | 28 | 27 | 28 | 28 | 31 | 27 | [55 empty] | 4385 | 586 | 2927 | 2872 | 2915 | 2903
29.08.2020 | 168.96 | 169.731 | 169.331 | 1560 | 200 | 7 | 2 | 2155 | 9 | 0.01 | 1539 | 1540 | 28 | 28 | 28 | 28 | 28 | 31 | [55 empty] | 4412 | 614 | 2954 | 2896 | 2942 | 2931
29.08.2020 | 168.96 | 169.731 | 169.331 | 1559 | 200 | 7 | 2 | 2155 | 9 | 0.01 | 1536 | 1536 | 27 | 28 | 27 | 24 | 27 | 28 | [55 empty] | 4437 | 638 | 2982 | 2921 | 2970 | 2958
29.08.2020 | 162.816 | 163.575 | 163.175 | 1558 | 200 | 7 | 2 | 2155 | 9 | 0.01 | 1535 | 1534 | 25 | 24 | 28 | 25 | 28 | 27 | [55 empty] | 4464 | 666 | 3009 | 2948 | 2998 | 2989
29.08.2020 | 156.672 | 157.417 | 157.017 | 1561 | 200 | 7 | 2 | 2155 | 9 | 0.01 | 1538 | 1539 | 27 | 28 | 27 | 27 | 28 | 31 | [55 empty] | 4492 | 693 | 3037 | 2976 | 3025 | 3016
29.08.2020 | 168.96 | 169.731 | 169.331 | 1559 | 200 | 7 | 2 | 2155 | 9 | 0.02 | 1539 | 1538 | 28 | 27 | 28 | 28 | 27 | 27 | [55 empty] | 4517 | 721 | 3062 | 3001 | 3053 | 3044
29.08.2020 | 165.888 | 166.653 | 166.253 | 1559 | 200 | 7 | 2 | 2155 | 9 | 0.02 | 1537 | 1537 | 25 | 28 | 25 | 25 | 28 | 28 | [55 empty] | 4544 | 752 | 3089 | 3028 | 3080 | 3072
29.08.2020 | 156.672 | 157.417 | 157.017 | 1571 | 200 | 7 | 2 | 2155 | 9 | 0.02 | 1537 | 1537 | 27 | 31 | 27 | 27 | 27 | 28 | [55 empty] | 4569 | 779 | 3117 | 3053 | 3108 | 3102
29.08.2020 | 168.96 | 169.731 | 169.331 | 1560 | 200 | 7 | 2 | 2155 | 9 | 0.01 | 1535 | 1535 | 25 | 27 | 28 | 25 | 28 | 30 | [55 empty] | 4596 | 807 | 3144 | 3080 | 3136 | 3130
29.08.2020 | 162.816 | 163.575 | 163.175 | 1560 | 200 | 7 | 2 | 2155 | 9 | 0.01 | 1540 | 1539 | 27 | 28 | 27 | 27 | 28 | 28 | [55 empty] | 4624 | 835 | 3172 | 3105 | 3163 | 3158
29.08.2020 | 165.888 | 166.653 | 166.253 | 1560 | 200 | 7 | 2 | 2155 | 9 | 0.01 | 1538 | 1534 | 28 | 28 | 28 | 25 | 27 | 28 | [55 empty] | 4649 | 862 | 3200 | 3133 | 3191 | 3185
29.08.2020 | 162.816 | 163.575 | 163.175 | 1562 | 200 | 7 | 2 | 2155 | 9 | 0.01 | 1540 | 1537 | 25 | 27 | 28 | 28 | 28 | 27 | [55 empty] | 4676 | 893 | 3227 | 3160 | 3218 | 3213
29.08.2020 | 162.816 | 163.575 | 163.175 | 1559 | 200 | 7 | 2 | 2155 | 9 | 0.01 | 1534 | 1532 | 27 | 31 | 27 | 27 | 27 | 28 | [55 empty] | 4701 | 922 | 3252 | 3185 | 3246 | 3240
29.08.2020 | 168.96 | 169.731 | 169.331 | 1559 | 200 | 7 | 2 | 2155 | 9 | 0.01 | 1536 | 1537 | 25 | 29 | 25 | 25 | 28 | 27 | [55 empty] | 4728 | 950 | 3283 | 3212 | 3274 | 3268
29.08.2020 | 156.672 | 157.417 | 157.017 | 1561 | 200 | 7 | 2 | 2155 | 9 | 0.01 | 1536 | 1533 | 27 | 28 | 31 | 27 | 28 | 28 | [55 empty] | 4756 | 978 | 3307 | 3240 | 3301 | 3296
29.08.2020 | 168.96 | 169.731 | 169.331 | 1560 | 200 | 7 | 2 | 2155 | 9 | 0.01 | 1532 | 1534 | 28 | 28 | 24 | 28 | 27 | 28 | [55 empty] | 4784 | 1002 | 3335 | 3268 | 3326 | 3323
29.08.2020 | 162.816 | 163.575 | 163.175 | 1565 | 200 | 7 | 2 | 2155 | 9 | 0.01 | 1536 | 1531 | 28 | 24 | 28 | 28 | 25 | 27 | [55 empty] | 4811 | 1030 | 3362 | 3295 | 3353 | 3351
29.08.2020 | 159.744 | 160.496 | 160.096 | 1566 | 200 | 7 | 2 | 2155 | 9 | 0.01 | 1537 | 1540 | 27 | 28 | 27 | 27 | 27 | 28 | [55 empty] | 4836 | 1058 | 2396 | 3323 | 4009 | 5014
29.08.2020 | 165.464 | 174.728 | 174.328 | 1567 | 200 | 13 | 2 | 2155 | 9 | 0.01 | 1537 | 1537 | 25 | 28 | 966 | 28 | 656 | 1663 | [55 empty] | 4863 | 1085 | 2426 | 3350 | 4036 | 5041
30.08.2020 | 156.672 | 158.317 | 157.917 | 1574 | 200 | 7 | 2 | 2155 | 9 | 0.07 | 1540 | 1540 | 27 | 27 | 30 | 27 | 27 | 27 | [55 empty] | 4888 | 1113 | 2451 | 3378 | 4064 | 5063
30.08.2020 | 162.176 | 162.932 | 162.532 | 1569 | 200 | 7 | 2 | 2155 | 9 | 0.01 | 1543 | 1539 | 25 | 28 | 25 | 28 | 28 | 22 | [55 empty] | 4919 | 1137 | 2478 | 3405 | 4091 | 5090
30.08.2020 | 159.744 | 160.496 | 160.096 | 1567 | 200 | 7 | 2 | 2155 | 9 | 0.01 | 1535 | 1535 | 31 | 24 | 27 | 27 | 27 | 27 | [55 empty] | 4946 | 1165 | 2506 | 3433 | 4119 | 5115
30.08.2020 | 165.888 | 166.653 | 166.253 | 1570 | 200 | 7 | 2 | 2155 | 9 | 0.02 | 1541 | 1539 | 27 | 28 | 28 | 28 | 28 | 25 | [55 empty] | 4974 | 1193 | 2534 | 3461 | 4144 | 5143
30.08.2020 | 162.816 | 163.575 | 163.175 | 1568 | 200 | 7 | 2 | 2155 | 9 | 0.02 | 1537 | 1535 | 28 | 28 | 28 | 28 | 25 | 28 | [55 empty] | 5001 | 1220 | 2561 | 3491 | 4171 | 5167
30.08.2020 | 162.816 | 163.575 | 163.175 | 1569 | 200 | 13 | 2 | 2155 | 9 | 0.02 | 1541 | 1541 | 27 | 27 | 27 | 30 | 27 | 24 | [55 empty] | 5026 | 1245 | 2589 | 3519 | 4196 | 5195
30.08.2020 | 165.888 | 166.653 | 166.253 | 1570 | 200 | 7 | 2 | 2155 | 9 | 0.02 | 1543 | 1543 | 25 | 25 | 28 | 28 | 25 | 28 | [55 empty] | 5051 | 1272 | 2616 | 3550 | 4220 | 5219
30.08.2020 | 156.672 | 157.417 | 157.017 | 1568 | 200 | 13 | 2 | 2155 | 9 | 0.02 | 1539 | 1537 | 25 | 27 | 27 | 31 | 24 | 24 | [55 empty] | 5078 | 1297 | 2647 | 3580 | 4248 | 5244
30.08.2020 | 159.744 | 160.496 | 160.096 | 1572 | 200 | 13 | 2 | 2155 | 9 | 0.01 | 1537 | 1543 | 27 | 25 | 31 | 30 | 28 | 25 | [55 empty] | 5106 | 1322 | 2675 | 3608 | 4273 | 5272
30.08.2020 | 165.888 | 166.653 | 166.253 | 1572 | 200 | 13 | 2 | 2155 | 9 | 0.01 | 1544 | 1544 | 28 | 25 | 28 | 28 | 25 | 28 | [55 empty] | 5113 | 1346 | 2705 | 3639 | 4297 | 5296
30.08.2020 | 159.744 | 160.496 | 160.096 | 1568 | 200 | 13 | 2 | 2155 | 9 | 0.06 | 1545 | 1543 | 7 | 24 | 30 | 31 | 24 | 24 | [55 empty] | 5161 | 1371 | 2731 | 3669 | 4322 | 5324
30.08.2020 | 162.816 | 163.575 | 163.175 | 1569 | 200 | 13 | 2 | 2155 | 9 | 0.02 | 1543 | 1538 | 48 | 25 | 26 | 30 | 25 | 28 | [55 empty] | 5186 | 1395 | 2764 | 3697 | 4349 | 5348
30.08.2020 | 162.816 | 163.575 | 163.175 | 1569 | 200 | 13 | 2 | 2155 | 9 | 0.02 | 1543 | 1542 | 25 | 24 | 33 | 28 | 27 | 24 | [55 empty] | 5210 | 1423 | 2794 | 3728 | 4374 | 5373
30.08.2020 | 159.744 | 160.496 | 160.096 | 1556 | 200 | 13 | 2 | 2155 | 9 | 0.02 | 1537 | 1535 | 24 | 28 | 30 | 31 | 25 | 25 | [55 empty] | 5235 | 1448 | 2822 | 3758 | 4399 | 5401
30.08.2020 | 162.816 | 163.575 | 163.175 | 1568 | 200 | 13 | 2 | 2155 | 9 | 0.01 | 1542 | 1537 | 25 | 25 | 28 | 30 | 25 | 28 | [55 empty] | 5262 | 1472 | 2853 | 3789 | 4426 | 5425
30.08.2020 | 159.744 | 160.496 | 160.096 | 1570 | 200 | 13 | 2 | 2155 | 9 | 0.01 | 1543 | 1543 | 27 | 24 | 31 | 31 | 27 | 24 | [55 empty] | 5290 | 1497 | 2880 | 3823 | 4454 | 5450
30.08.2020 | 165.888 | 166.653 | 166.253 | 1567 | 200 | 13 | 2 | 2155 | 9 | 0.02 | 1540 | 1539 | 28 | 25 | 27 | 34 | 28 | 25 | [55 empty] | 5318 | 1524 | 2908 | 3850 | 4478 | 5477
30.08.2020 | 165.888 | 166.653 | 166.253 | 1568 | 200 | 13 | 2 | 2155 | 9 | 0.02 | 1539 | 1544 | 28 | 27 | 28 | 27 | 24 | 27 | [55 empty] | 5342 | 1549 | 2939 | 3878 | 4503 | 5502
30.08.2020 | 162.816 | 163.575 | 163.175 | 1570 | 200 | 13 | 2 | 2155 | 9 | 0.02 | 1541 | 1546 | 24 | 25 | 31 | 28 | 25 | 25 | [55 empty] | 5370 | 1577 | 2966 | 3909 | 4531 | 5530
30.08.2020 | 156.672 | 157.417 | 157.017 | 1566 | 200 | 13 | 2 | 2155 | 9 | 0.02 | 1538 | 1536 | 28 | 28 | 27 | 31 | 28 | 28 | [55 empty] | 5397 | 1601 | 2994 | 3936 | 4555 | 5554
30.08.2020 | 168.96 | 169.731 | 169.331 | 1565 | 200 | 13 | 2 | 2155 | 9 | 0.01 | 1541 | 1540 | 27 | 24 | 28 | 27 | 24 | 24 | [55 empty] | 5422 | 1626 | 3025 | 3964 | 4580 | 5579
30.08.2020 | 156.672 | 157.417 | 157.017 | 1568 | 200 | 13 | 2 | 2155 | 9 | 0.02 | 1539 | 1538 | 25 | 25 | 31 | 28 | 25 | 25 | [55 empty] | 5450 | 1657 | 3052 | 3992 | 4607 | 5606
30.08.2020 | 156.672 | 157.417 | 157.017 | 1567 | 200 | 13 | 2 | 2155 | 9 | 0.01 | 1541 | 1544 | 28 | 31 | 27 | 28 | 27 | 27 | [55 empty] | 5477 | 1684 | 3080 | 4019 | 4632 | 5631
30.08.2020 | 168.96 | 169.731 | 169.331 | 1567 | 200 | 13 | 2 | 2155 | 9 | 0.01 | 1540 | 1540 | 27 | 27 | 28 | 27 | 25 | 25 | [55 empty] | 5505 | 1712 | 3104 | 4047 | 4660 | 5659
30.08.2020 | 162.816 | 163.575 | 163.175 | 1567 | 200 | 7 | 2 | 2155 | 9 | 0.01 | 1542 | 1544 | 28 | 28 | 24 | 28 | 28 | 28 | [55 empty] | 5532 | 1739 | 3135 | 4074 | 4687 | 5686
30.08.2020 | 168.96 | 169.731 | 169.331 | 1567 | 200 | 7 | 2 | 2155 | 9 | 0.01 | 1543 | 1545 | 27 | 27 | 31 | 27 | 27 | 27 | [55 empty] | 5559 | 1768 | 3162 | 4103 | 4714 | 5711
30.08.2020 | 163.84 | 164.6 | 164.2 | 1567 | 200 | 7 | 2 | 2155 | 9 | 0.01 | 1544 | 1543 | 27 | 29 | 27 | 29 | 27 | 25 | [55 empty] | 5586 | 1795 | 3190 | 4130 | 4738 | 5737
30.08.2020 | 161.792 | 162.548 | 162.148 | 1571 | 200 | 7 | 2 | 2155 | 9 | 0.01 | 1546 | 1545 | 27 | 27 | 28 | 27 | 24 | 26 | [55 empty] | 5612 | 1821 | 3217 | 4156 | 4763 | 5764
30.08.2020 | 159.744 | 160.496 | 160.096 | 1570 | 200 | 7 | 2 | 2155 | 9 | 0.01 | 1546 | 1544 | 26 | 26 | 27 | 26 | 25 | 27 | [55 empty] | 5637 | 1850 | 3243 | 4185 | 4786 | 5791
30.08.2020 | 157.696 | 158.443 | 158.043 | 1613 | 200 | 7 | 2 | 2155 | 9 | 0.01 | 1545 | 1544 | 25 | 29 | 26 | 29 | 23 | 27 | [55 empty] | 5663 | 1879 | 3272 | 4214 | 4814 | 5813
30.08.2020 | 157.543 | 166.79 | 166.39 | 1574 | 200 | 7 | 2 | 2155 | 9 | 0.01 | 1543 | 1545 | 26 | 29 | 29 | 29 | 28 | 22 | [55 empty] | 5960 | 1905 | 3299 | 4240 | 4841 | 5840
31.08.2020 | 163.84 | 165.52 | 165.12 | 1575 | 200 | 7 | 2 | 2155 | 9 | 0.08 | 1543 | 1545 | 297 | 26 | 27 | 26 | 27 | 27 | [55 empty] | 5717 | 1932 | 3325 | 4267 | 4867 | 5866
31.08.2020 | 159.744 | 160.496 | 160.096 | 1578 | 200 | 7 | 2 | 2155 | 9 | 0.02 | 1542 | 1541 | 243 | 27 | 26 | 27 | 26 | 26 | [55 empty] | 5743 | 1958 | 3352 | 4293 | 4894 | 5893
31.08.2020 | 159.744 | 160.496 | 160.096 | 1579 | 200 | 7 | 2 | 2155 | 9 | 0.02 | 1545 | 1544 | 26 | 26 | 27 | 26 | 27 | 27 | [55 empty] | 5770 | 1985 | 3377 | 4320 | 4923 | 5922
31.08.2020 | 159.744 | 160.496 | 160.096 | 1570 | 200 | 7 | 2 | 2155 | 9 | 0.02 | 1544 | 1543 | 27 | 27 | 25 | 27 | 29 | 29 | [55 empty] | 5796 | 2010 | 3403 | 4347 | 4951 | 5948
31.08.2020 | 161.792 | 162.548 | 162.148 | 1569 | 200 | 7 | 2 | 2155 | 9 | 0.02 | 1542 | 1541 | 26 | 25 | 26 | 27 | 28 | 26 | [55 empty] | 5821 | 2038 | 3430 | 4373 | 4980 | 5977
31.08.2020 | 159.744 | 160.496 | 160.096 | 1568 | 200 | 7 | 2 | 2155 | 9 | 0.02 | 1545 | 1544 | 25 | 28 | 27 | 26 | 29 | 29 | [55 empty] | 5846 | 2067 | 3456 | 4398 | 5009 | 6002
31.08.2020 | 163.84 | 164.6 | 164.2 | 1574 | 200 | 7 | 2 | 2155 | 9 | 0.01 | 1543 | 1545 | 25 | 29 | 26 | 25 | 29 | 25 | [55 empty] | 5874 | 2094 | 3481 | 4424 | 5035 | 6028
31.08.2020 | 157.696 | 158.443 | 158.043 | 1573 | 200 | 7 | 2 | 2155 | 9 | 0.01 | 1545 | 1545 | 28 | 27 | 25 | 26 | 26 | 26 | [55 empty] | 5901 | 2120 | 3508 | 4451 | 5064 | 6055
31.08.2020 | 159.744 | 160.496 | 160.096 | 1566 | 200 | 7 | 2 | 2155 | 9 | 0.01 | 1545 | 1541 | 27 | 26 | 27 | 27 | 29 | 27 | [55 empty] | 5927 | 2147 | 3534 | 4478 | 5091 | 6081
31.08.2020 | 161.792 | 162.548 | 162.148 | 1569 | 200 | 7 | 2 | 2155 | 9 | 0.01 |  |  | 26 | 27 | 26 | 27 | 27 | 26 | [55 empty] | 5955 | 2178 | 3562 | 4505 | 5118 | 6109
31.08.2020 | 159.744 | 160.496 | 160.096 | 1567 | 200 | 7 | 2 | 2155 | 9 | 0.01 | 1545 | 1543 | 28 | 31 | 28 | 27 | 27 | 28 | [55 empty] | 5983 | 2205 | 3586 | 4533 | 5149 | 6137
31.08.2020 | 168.96 | 169.731 | 169.331 | 1563 | 200 | 7 | 2 | 2155 | 9 | 0.01 | 1536 | 1535 | 28 | 27 | 24 | 28 | 31 | 28 | [55 empty] | 6010 | 2233 | 3614 | 4560 | 5177 | 6161
31.08.2020 | 165.888 | 166.653 | 166.253 | 1565 | 200 | 7 | 2 | 2155 | 9 | 0.01 | 1539 | 1543 | 27 | 28 | 28 | 27 | 28 | 24 | [55 empty] | 6038 | 2260 | 3638 | 4585 | 5201 | 6189
31.08.2020 | 162.816 | 163.575 | 163.175 | 1564 | 200 | 7 | 2 | 2155 | 9 | 0.01 | 1540 | 1540 | 28 | 27 | 24 | 25 | 24 | 28 | [55 empty] | 6065 | 2288 | 3666 | 4613 | 5232 | 6216
31.08.2020 | 159.744 | 160.496 | 160.096 | 1564 | 200 | 7 | 2 | 2155 | 9 | 0.03 | 1538 | 1541 | 27 | 28 | 28 | 28 | 31 | 27 | [55 empty] | 6093 | 2313 | 3691 | 4637 | 5256 | 6241
31.08.2020 | 165.888 | 166.653 | 166.253 | 1563 | 200 | 7 | 2 | 2155 | 9 | 0.01 | 1544 | 1543 | 28 | 25 | 25 | 24 | 24 | 25 | [55 empty] | 6121 | 2340 | 3718 | 4665 | 5284 | 6269
31.08.2020 | 153.6 | 154.338 | 153.938 | 1561 | 200 | 7 | 2 | 2155 | 9 | 0.01 | 1542 | 1541 | 28 | 27 | 27 | 28 | 28 | 28 | [55 empty] | 6145 | 2368 | 3743 | 4692 | 5312 | 6296
31.08.2020 | 165.888 | 166.653 | 166.253 | 1561 | 200 | 7 | 2 | 2155 | 9 | 0.01 | 1540 | 1543 | 24 | 28 | 25 | 27 | 28 | 27 | [55 empty] | 6173 | 2395 | 3770 | 4717 | 5342 | 6324
31.08.2020 | 159.744 | 160.496 | 160.096 | 1558 | 200 | 7 | 2 | 2155 | 9 | 0.01 | 1537 | 1539 | 28 | 27 | 27 | 25 | 30 | 28 | [55 empty] | 6204 | 2426 | 3795 | 4745 | 5370 | 6351
31.08.2020 | 165.888 | 166.653 | 166.253 | 1566 | 200 | 7 | 2 | 2155 | 9 | 0.01 | 1536 | 1538 | 31 | 31 | 25 | 28 | 28 | 27 | [55 empty] | 6228 | 2451 | 3820 | 4769 | 5395 | 6376
31.08.2020 | 168.96 | 169.731 | 169.331 | 1558 | 200 | 7 | 2 | 2155 | 9 | 0.01 | 1539 | 1537 | 24 | 25 | 25 | 24 | 25 | 25 | [55 empty] | 6256 | 2478 | 3844 | 4794 | 5422 | 6404
31.08.2020 | 147.456 | 148.18 | 147.78 | 1558 | 200 | 7 | 2 | 2155 | 9 | 0.01 | 1542 | 1541 | 28 | 27 | 24 | 25 | 27 | 28 | [55 empty] | 6286 | 2506 | 3869 | 4821 | 5453 | 6428
31.08.2020 | 159.744 | 160.496 | 160.096 | 1559 | 200 | 7 | 2 | 2155 | 9 | 0.01 | 1540 | 1539 | 30 | 28 | 25 | 27 | 31 | 24 | [55 empty] | 6314 | 2537 | 3896 | 4849 | 5480 | 6456
31.08.2020 | 165.888 | 166.653 | 166.253 | 1564 | 200 | 7 | 2 | 2155 | 9 | 0.01 | 1536 | 1535 | 28 | 31 | 27 | 28 | 27 | 28 | [55 empty] | 6342 | 2564 | 3924 | 4877 | 5508 | 6483
31.08.2020 | 168.96 | 169.731 | 169.331 | 1560 | 200 | 7 | 2 | 2155 | 9 | 0.01 | 1537 | 1538 | 28 | 27 | 28 | 28 | 28 | 27 | [55 empty] | 6369 | 2592 | 3949 | 4901 | 5539 | 6508
31.08.2020 | 165.888 | 166.653 | 166.253 | 1558 | 200 | 7 | 2 | 2155 | 9 | 0.01 | 1539 | 1538 | 27 | 28 | 25 | 24 | 31 | 25 | [55 empty] | 6400 | 2619 | 3976 | 4929 | 5566 | 6536
31.08.2020 | 159.744 | 160.496 | 160.096 | 1559 | 200 | 7 | 2 | 2155 | 9 | 0.01 | 1539 | 1538 | 31 | 27 | 27 | 28 | 27 | 28 | [55 empty] | 6428 | 2650 | 4001 | 4956 | 5594 | 6560
31.08.2020 | 168.96 | 169.731 | 169.331 | 1559 | 200 | 13 | 2 | 2155 | 9 | 0.02 | 1543 | 1542 | 28 | 31 | 25 | 27 | 28 | 24 | [55 empty] | 6455 | 2678 | 4028 | 4984 | 5622 | 6585
31.08.2020 | 162.816 | 163.575 | 163.175 | 1561 | 200 | 13 | 2 | 2155 | 9 | 0.01 | 1535 | 1536 | 27 | 28 | 27 | 28 | 28 | 25 | [55 empty] | 6483 | 2705 | 4056 | 5009 | 5652 | 6612
31.08.2020 | 162.816 | 163.575 | 163.175 | 1560 | 200 | 13 | 2 | 2155 | 9 | 0.02 | 1540 | 1539 | 28 | 27 | 28 | 25 | 30 | 27 | [55 empty] | 6507 | 2733 | 4084 | 5036 | 5680 | 6637
31.08.2020 | 165.888 | 166.653 | 166.253 | 1557 | 200 | 13 | 2 | 2155 | 9 | 0.02 | 1535 | 1531 | 24 | 28 | 28 | 27 | 28 | 25 | [55 empty] | 6538 | 2760 | 4111 | 5064 | 5707 | 6665
31.08.2020 | 159.744 | 160.496 | 160.096 | 1560 | 200 | 13 | 2 | 2155 | 9 | 0.02 | 1530 | 1533 | 31 | 27 | 27 | 28 | 27 | 28 | [55 empty] | 6566 | 2788 | 4136 | 5091 | 5735 | 6692
31.08.2020 | 168.96 | 169.731 | 169.331 | 1564 | 200 | 13 | 2 | 2155 | 9 | 0.03 | 1540 | 1540 | 28 | 28 | 25 | 27 | 28 | 27 | [55 empty] | 6593 | 2816 | 4163 | 5116 | 5763 | 6717
01.09.2020 | 162.816 | 163.575 | 163.175 | 1567 | 200 | 13 | 2 | 2155 | 9 | 0.02 | 1535 | 1534 | 27 | 28 | 27 | 25 | 28 | 25 | [55 empty] | 6621 | 2843 | 4194 | 5144 | 5793 | 6742
01.09.2020 | 159.744 | 160.496 | 160.096 | 1563 | 200 | 13 | 2 | 2155 | 9 | 0.02 | 1542 | 1537 | 28 | 27 | 31 | 28 | 30 | 25 | [55 empty] | 6648 | 2871 | 4219 | 5168 | 5821 | 6769
01.09.2020 | 168.96 | 169.731 | 169.331 | 1561 | 200 | 13 | 2 | 2155 | 9 | 0.02 | 1536 | 1538 | 27 | 28 | 25 | 24 | 28 | 27 | [55 empty] | 6676 | 2898 | 4243 | 5193 | 5852 | 6794
01.09.2020 | 159.744 | 160.496 | 160.096 | 1561 | 200 | 13 | 2 | 2155 | 9 | 0.02 | 1538 | 1536 | 28 | 27 | 24 | 25 | 31 | 25 | [55 empty] | 6704 | 2929 | 4268 | 5217 | 5879 | 6821
01.09.2020 | 159.744 | 160.496 | 160.096 | 1564 | 200 | 13 | 2 | 2155 | 9 | 0.02 | 1544 | 1543 | 28 | 31 | 25 | 24 | 27 | 27 | [55 empty] | 6734 | 2957 | 4296 | 5245 | 5910 | 6846
01.09.2020 | 162.816 | 163.575 | 163.175 | 1563 | 200 | 13 | 2 | 2155 | 9 | 0.02 | 1538 | 1536 | 30 | 28 | 28 | 28 | 31 | 25 | [55 empty] | 6759 | 2984 | 4320 | 5273 | 5938 | 6871
01.09.2020 | 168.96 | 169.731 | 169.331 | 1560 | 200 | 13 | 2 | 2155 | 9 | 0.02 | 1532 | 1527 | 25 | 27 | 24 | 28 | 28 | 25 | [55 empty] | 11322 | 3366 | 4351 | 3386 | 5963 | 3384
01.09.2020 | 156.749 | 169.394 | 168.994 | 1545 | 200 | 13 | 2 | 2155 | 9 | 0.02 | 1530 | 1526 | 4563 | 382 | 31 | 1887 | 25 | 3487 | [55 empty] | 11348 | 3393 | 4377 | 3410 | 5989 | 3408
01.09.2020 | 155.648 | 157.29 | 156.89 | 1597 | 175 | 7 | 2 | 2150 | 8 | 0.08 | 1559 | 1550 | 26 | 27 | 26 | 24 | 26 | 24 | [55 empty] | 11375 | 3421 | 4404 | 3439 | 6016 | 3437
01.09.2020 | 155.648 | 156.39 | 155.99 | 1592 | 175 | 7 | 2 | 2150 | 8 | 0.02 | 1556 | 1553 | 27 | 28 | 27 | 29 | 27 | 29 | [55 empty] | 11404 | 3450 | 4431 | 3466 | 6042 | 3466
01.09.2020 | 165.888 | 166.653 | 166.253 | 1585 | 180 | 7 | 2 | 2150 | 8 | 0.02 | 1545 | 1538 | 29 | 29 | 27 | 27 | 26 | 29 | [55 empty] | 11434 | 3481 | 4461 | 3496 | 6073 | 3497
01.09.2020 | 165.888 | 166.653 | 166.253 | 1588 | 200 | 7 | 2 | 2150 | 8 | 0.02 | 1531 | 1532 | 30 | 31 | 30 | 30 | 31 | 31 | [55 empty] | 11459 | 3508 | 4489 | 3524 | 6101 | 3521
01.09.2020 | 184.32 | 185.126 | 184.726 | 1591 | 180 | 7 | 2 | 2150 | 8 | 0.01 | 1548 | 1548 | 25 | 27 | 28 | 28 | 28 | 24 | [55 empty] | 11485 | 3534 | 4514 | 3550 | 6126 | 3547
01.09.2020 | 159.744 | 160.496 | 160.096 | 1599 | 180 | 7 | 2 | 2150 | 8 | 0.01 | 1557 | 1557 | 26 | 26 | 25 | 26 | 25 | 26 | [55 empty] | 11511 | 3561 | 4541 | 3576 | 6153 | 3573
01.09.2020 | 153.6 | 154.338 | 153.938 | 1585 | 180 | 7 | 2 | 2150 | 8 | 0.01 | 1549 | 1542 | 26 | 27 | 27 | 26 | 27 | 26 | [55 empty] | 11536 | 3587 | 4568 | 3603 | 6180 | 3600
01.09.2020 | 159.744 | 160.496 | 160.096 | 1587 | 180 | 7 | 2 | 2150 | 8 | 0.03 | 1544 | 1545 | 25 | 26 | 27 | 27 | 27 | 27 | [55 empty] | 11560 | 3616 | 4596 | 3632 | 6206 | 3629
01.09.2020 | 157.696 | 158.443 | 158.043 | 1585 | 180 | 7 | 2 | 2150 | 8 | 0.03 | 1547 | 1548 | 24 | 29 | 28 | 29 | 26 | 29 | [55 empty] | 11585 | 3644 | 4624 | 3659 | 6234 | 3656
01.09.2020 | 165.888 | 166.653 | 166.253 | 1582 | 180 | 7 | 2 | 2155 | 8 | 0.03 | 1550 | 1548 | 25 | 28 | 28 | 27 | 28 | 27 | [55 empty] | 11613 | 3671 | 4652 | 3687 | 6261 | 3684
01.09.2020 | 162.816 | 163.575 | 163.175 | 1576 | 180 | 7 | 2 | 2155 | 8 | 0.02 | 1542 | 1537 | 28 | 27 | 28 | 28 | 27 | 28 | [55 empty] | 11640 | 3699 | 4679 | 3714 | 6289 | 3711
01.09.2020 | 165.888 | 166.653 | 166.253 | 1583 | 200 | 7 | 2 | 2155 | 9 | 0.02 | 1542 | 1540 | 27 | 28 | 27 | 27 | 28 | 27 | [55 empty] | 11665 | 3726 | 4707 | 3742 | 6317 | 3739
01.09.2020 | 165.888 | 166.653 | 166.253 | 1573 | 200 | 7 | 2 | 2155 | 9 | 0.02 | 1544 | 1543 | 25 | 27 | 28 | 28 | 28 | 28 | [55 empty] | 11692 | 3754 | 4731 | 3770 | 6344 | 3767
01.09.2020 | 162.816 | 163.575 | 163.175 | 1565 | 200 | 7 | 2 | 2155 | 9 | 0.02 | 1537 | 1536 | 27 | 28 | 24 | 28 | 27 | 28 | [55 empty] | 11717 | 3782 | 4759 | 3794 | 6372 | 3794
01.09.2020 | 162.816 | 163.575 | 163.175 | 1564 | 200 | 7 | 2 | 2155 | 9 | 0.02 | 1539 | 1541 | 25 | 28 | 28 | 24 | 28 | 27 | [55 empty] | 11745 | 3809 | 4787 | 3822 | 6399 | 3819
01.09.2020 | 159.744 | 160.496 | 160.096 | 1576 | 200 | 7 | 2 | 2155 | 9 | 0.01 | 1539 | 1540 | 28 | 27 | 28 | 28 | 27 | 25 | [55 empty] | 11769 | 3837 | 4811 | 3849 | 6427 | 3846
01.09.2020 | 162.816 | 163.575 | 163.175 | 1570 | 200 | 7 | 2 | 2155 | 9 | 0.01 | 1542 | 1545 | 24 | 28 | 24 | 27 | 28 | 27 | [55 empty] | 11797 | 3864 | 4839 | 3877 | 6452 | 3871
01.09.2020 | 159.744 | 160.496 | 160.096 | 1572 | 200 | 7 | 2 | 2155 | 9 | 0.01 | 1537 | 1532 | 28 | 27 | 28 | 28 | 25 | 25 | [55 empty] | 11821 | 3892 | 4863 | 3902 | 6479 | 3899
01.09.2020 | 159.744 | 160.496 | 160.096 | 1565 | 200 | 7 | 2 | 2155 | 9 | 0.02 | 1538 | 1544 | 24 | 28 | 24 | 25 | 27 | 28 | [55 empty] | 11849 | 3920 | 4891 | 3929 | 6510 | 3926
01.09.2020 | 156.672 | 157.417 | 157.017 | 1564 | 200 | 7 | 2 | 2155 | 9 | 0.01 | 1533 | 1534 | 28 | 28 | 28 | 27 | 31 | 27 | [55 empty] | 11877 | 3947 | 4919 | 3957 | 6537 | 3954
01.09.2020 | 168.96 | 169.731 | 169.331 | 1577 | 200 | 7 | 2 | 2155 | 9 | 0.03 | 1545 | 1547 | 28 | 27 | 28 | 28 | 27 | 28 | [55 empty] | 11901 | 3975 | 4946 | 3984 | 6565 | 3981
02.09.2020 | 165.888 | 166.653 | 166.253 | 1561 | 200 | 7 | 2 | 2155 | 9 | 0.01 | 1538 | 1533 | 24 | 28 | 27 | 27 | 28 | 27 | [55 empty] | 11929 | 4002 | 4974 | 4012 | 6593 | 4009
02.09.2020 | 162.816 | 163.575 | 163.175 | 1565 | 200 | 7 | 2 | 2155 | 9 | 0.01 | 1541 | 1540 | 28 | 27 | 28 | 28 | 28 | 28 | [55 empty] | 11956 | 4030 | 5001 | 4040 | 6620 | 4034
02.09.2020 | 165.888 | 166.653 | 166.253 | 1562 | 200 | 7 | 2 | 2155 | 9 | 0.01 | 1537 | 1537 | 27 | 28 | 27 | 28 | 27 | 25 | [55 empty] | 11981 | 4058 | 5029 | 4067 | 6648 | 4061
02.09.2020 | 162.816 | 163.575 | 163.175 | 1562 | 200 | 7 | 2 | 2155 | 9 | 0.01 | 1533 | 1532 | 25 | 28 | 28 | 27 | 28 | 27 | [55 empty] | 12009 | 4085 | 5057 | 4098 | 6675 | 4089
02.09.2020 | 162.816 | 163.575 | 163.175 | 1563 | 200 | 7 | 2 | 2155 | 9 | 0.03 | 1535 | 1535 | 28 | 27 | 28 | 31 | 27 | 28 | [55 empty] | 12036 | 4113 | 5084 | 4125 | 6703 | 4116
02.09.2020 | 168.96 | 169.731 | 169.331 | 1562 | 200 | 7 | 2 | 2155 | 9 | 0.02 | 1538 | 1537 | 27 | 28 | 27 | 27 | 28 | 27 | [55 empty] | 12064 | 4140 | 5112 | 4153 | 6731 | 4144
02.09.2020 | 165.888 | 166.653 | 166.253 | 1562 | 200 | 7 | 2 | 2155 | 9 | 0.01 | 1534 | 1533 | 28 | 27 | 28 | 28 | 28 | 28 | [55 empty] | 6787 | 4168 | 6339 | 4181 | 8523 | 4169
02.09.2020 | 165.606 | 174.87 | 174.47 | 1572 | 200 | 7 | 2 | 2155 | 9 | 0.01 | 1540 | 1545 | 5277 | 28 | 1227 | 28 | 1792 | 25 | [55 empty] | 6813 | 4194 | 6363 | 4207 | 8549 | 4197
02.09.2020 | 162.816 | 164.475 | 164.075 | 1581 | 200 | 7 | 2 | 2155 | 9 | 0.08 | 1548 | 1546 | 26 | 26 | 24 | 26 | 26 | 28 | [55 empty] | 6840 | 4221 | 6390 | 4234 | 8576 | 4224
02.09.2020 | 159.744 | 160.496 | 160.096 | 1575 | 200 | 7 | 2 | 2155 | 9 | 0.01 | 1542 | 1538 | 27 | 27 | 27 | 27 | 27 | 27 | [55 empty] | 6866 | 4247 | 6416 | 4263 | 8600 | 4251
02.09.2020 | 159.744 | 160.496 | 160.096 | 1575 | 200 | 7 | 2 | 2155 | 9 | 0.02 | 1540 | 1543 | 26 | 26 | 26 | 29 | 24 | 27 | [55 empty] | 6893 | 4274 | 6443 | 4289 | 8627 | 4279
02.09.2020 | 159.744 | 160.496 | 160.096 | 1575 | 200 | 7 | 2 | 2155 | 9 | 0.02 | 1544 | 1538 | 27 | 27 | 27 | 26 | 27 | 28 | [55 empty] | 6920 | 4299 | 6468 | 4318 | 8654 | 4306
02.09.2020 | 161.792 | 162.548 | 162.148 | 1574 | 200 | 7 | 2 | 2155 | 9 | 0.02 | 1547 | 1546 | 27 | 25 | 25 | 29 | 27 | 27 | [55 empty] | 6946 | 4325 | 6494 | 4344 | 8680 | 4332
02.09.2020 | 157.696 | 158.443 | 158.043 | 1569 | 200 | 7 | 2 | 2155 | 9 | 0.02 | 1541 | 1539 | 26 | 26 | 26 | 26 | 26 | 26 | [55 empty] | 6973 | 4352 | 6521 | 4371 | 8707 | 4359
03.09.2020 | 159.744 | 160.496 | 160.096 | 1570 | 200 | 7 | 2 | 2155 | 9 | 0.02 | 1544 | 1542 | 27 | 27 | 27 | 27 | 27 | 27 | [55 empty] | 6999 | 4378 | 6547 | 4398 | 8733 | 4388
03.09.2020 | 159.744 | 160.496 | 160.096 | 1570 | 200 | 7 | 2 | 2155 | 9 | 0.02 | 1541 | 1540 | 26 | 26 | 26 | 27 | 26 | 29 | [55 empty] | 7026 | 4407 | 6574 | 4426 | 8760 | 4414
03.09.2020 | 161.792 | 162.548 | 162.148 | 1566 | 200 | 7 | 2 | 2155 | 9 | 0.02 | 1542 | 1541 | 27 | 29 | 27 | 28 | 27 | 26 | [55 empty] | 7053 | 4434 | 6601 | 4453 | 8787 | 4443
03.09.2020 | 163.84 | 164.6 | 164.2 | 1566 | 200 | 13 | 2 | 2155 | 9 | 0.01 | 1540 | 1537 | 27 | 27 | 27 | 27 | 27 | 29 | [55 empty] | 7080 | 4461 | 6628 | 6628 | 8814 | 4471
03.09.2020 | 161.792 | 162.548 | 162.148 | 1563 | 200 | 13 | 2 | 2155 | 9 | 0.01 | 1541 | 1544 | 27 | 27 | 27 | 2175 | 27 | 28 | [55 empty] | 7108 | 4489 | 6656 | 4511 | 8842 | 4498
03.09.2020 | 168.96 | 169.731 | 169.331 | 1562 | 200 | 7 | 2 | 2155 | 9 | 0.01 | 1535 | 1533 | 28 | 28 | 28 | 2117 | 28 | 27 | [55 empty] | 7135 | 4517 | 6680 | 4539 | 8869 | 4526
03.09.2020 | 165.888 | 166.653 | 166.253 | 1562 | 200 | 7 | 2 | 2155 | 9 | 0.01 | 1538 | 1538 | 27 | 28 | 24 | 28 | 27 | 28 | [55 empty] | 7163 | 4544 | 6708 | 4566 | 8897 | 4553
03.09.2020 | 162.816 | 163.575 | 163.175 | 1560 | 200 | 7 | 2 | 2155 | 9 | 0.01 | 1534 | 1532 | 28 | 27 | 28 | 27 | 28 | 27 | [55 empty] | 7191 | 4572 | 6736 | 4594 | 8925 | 4581
03.09.2020 | 165.888 | 166.653 | 166.253 | 1563 | 200 | 13 | 2 | 2155 | 9 | 0.01 | 1541 | 1540 | 28 | 28 | 28 | 28 | 28 | 28 | [55 empty] | 7218 | 4599 | 6763 | 4622 | 8952 | 4609
03.09.2020 | 165.888 | 166.653 | 166.253 | 1560 | 200 | 7 | 2 | 2150 | 9 | 0.01 | 1534 | 1532 | 27 | 27 | 27 | 28 | 27 | 28 | [55 empty] | 7243 | 4624 | 6791 | 4649 | 8980 | 4636
03.09.2020 | 163.84 | 164.6 | 164.2 | 1567 | 200 | 7 | 2 | 2155 | 9 | 0.01 | 1538 | 1540 | 25 | 25 | 28 | 27 | 28 | 27 | [55 empty] | 7270 | 4652 | 6818 | 4677 | 9007 | 4664
03.09.2020 | 159.744 | 160.496 | 160.096 | 1564 | 200 | 7 | 2 | 2155 | 9 | 0.01 | 1538 | 1541 | 27 | 28 | 27 | 28 | 27 | 28 | [55 empty] | 7298 | 4679 | 6843 | 4704 | 9035 | 4691
03.09.2020 | 165.888 | 166.653 | 166.253 | 1564 | 200 | 7 | 2 | 2155 | 9 | 0.01 | 1542 | 1543 | 28 | 27 | 25 | 27 | 28 | 27 | [55 empty] | 7326 | 4707 | 6871 | 4732 | 9063 | 4719
03.09.2020 | 162.816 | 163.575 | 163.175 | 1561 | 200 | 7 | 2 | 2155 | 9 | 0.01 | 1536 | 1533 | 28 | 28 | 28 | 28 | 28 | 28 | [55 empty] | 7353 | 4734 | 6895 | 4760 | 9090 | 4747
03.09.2020 | 165.888 | 166.653 | 166.253 | 1570 | 200 | 7 | 2 | 2155 | 9 | 0.01 | 1542 | 1541 | 27 | 27 | 24 | 28 | 27 | 28 | [55 empty] | 7381 | 4762 | 6923 | 4787 | 9115 | 4771
03.09.2020 | 162.816 | 163.575 | 163.175 | 1562 | 200 | 7 | 2 | 2155 | 9 | 0.01 | 1533 | 1535 | 28 | 28 | 28 | 27 | 25 | 24 | [55 empty] | 7408 | 4790 | 6950 | 4815 | 9142 | 4799
03.09.2020 | 159.718 | 169.47 | 169.07 | 1564 | 200 | 7 | 2 | 2155 | 9 | 0.01 | 1539 | 1537 | 27 | 28 | 27 | 28 | 27 | 28 | [55 empty] | 7436 | 4817 | 6975 | 4842 | 9170 | 4826
03.09.2020 | 165.888 | 167.573 | 167.173 | 1579 | 200 | 7 | 2 | 2155 | 9 | 0.08 | 1546 | 1547 | 28 | 27 | 25 | 27 | 28 | 27 | [55 empty] | 7461 | 4842 | 7000 | 4870 | 9198 | 4851
03.09.2020 | 162.816 | 163.575 | 163.175 | 1570 | 200 | 7 | 2 | 2155 | 9 | 0.02 | 1541 | 1539 | 25 | 25 | 25 | 28 | 28 | 25 | [55 empty] | 7488 | 4869 | 7027 | 4898 | 9225 | 4882
03.09.2020 | 153.6 | 154.338 | 153.938 | 1567 | 200 | 7 | 2 | 2155 | 9 | 0.02 | 1539 | 1533 | 27 | 27 | 27 | 28 | 27 | 31 | [55 empty] | 7516 | 4897 | 7055 | 4925 | 9253 | 4909
03.09.2020 | 168.96 | 169.731 | 169.331 | 1567 | 200 | 7 | 2 | 2155 | 9 | 0.02 | 1538 | 1538 | 28 | 28 | 28 | 27 | 28 | 27 | [55 empty] | 7543 | 4928 | 7082 | 4953 | 9280 | 4937
03.09.2020 | 165.888 | 166.653 | 166.253 | 1575 | 200 | 7 | 2 | 2155 | 9 | 0.01 | 1542 | 1542 | 27 | 31 | 27 | 28 | 27 | 28 | [55 empty] | 7571 | 4955 | 7110 | 4977 | 9308 | 4965
03.09.2020 | 168.883 | 169.654 | 169.254 | 1568 | 200 | 7 | 2 | 2155 | 9 | 0.01 | 1544 | 1543 | 28 | 27 | 28 | 24 | 28 | 28 | [55 empty] | 7599 | 4983 | 7138 | 5005 | 9336 | 4992
03.09.2020 | 162.611 | 163.369 | 162.969 | 1565 | 200 | 7 | 2 | 2155 | 9 | 0.01 | 1544 | 1542 | 28 | 28 | 28 | 28 | 28 | 27 | [55 empty] | 7626 | 5010 | 7165 | 5030 | 9363 | 5020
03.09.2020 | 165.888 | 166.653 | 166.253 | 1562 | 200 | 7 | 2 | 2155 | 9 | 0.01 | 1542 | 1535 | 27 | 27 | 27 | 25 | 27 | 28 | [55 empty] | 7654 | 5035 | 7190 | 5057 | 9391 | 5047
03.09.2020 | 162.816 | 163.575 | 163.175 | 1562 | 200 | 7 | 2 | 2155 | 9 | 0.01 | 1540 | 1540 | 28 | 25 | 25 | 27 | 28 | 27 | [55 empty] | 7681 | 5063 | 7217 | 5082 | 9418 | 5075
03.09.2020 | 159.744 | 160.496 | 160.096 | 1564 | 200 | 7 | 2 | 2155 | 9 | 0.01 | 1538 | 1538 | 27 | 28 | 27 | 25 | 27 | 28 | [55 empty] | 7709 | 5090 | 7245 | 5709 | 9446 | 5106
03.09.2020 | 162.816 | 163.575 | 163.175 | 1564 | 200 | 7 | 2 | 2155 | 9 | 0.01 | 1539 | 1538 | 28 | 27 | 28 | 627 | 28 | 31 | [55 empty] | 7740 | 5118 | 7273 | 5137 | 9474 | 5133
03.09.2020 | 168.96 | 169.731 | 169.331 | 1572 | 200 | 7 | 2 | 2155 | 9 | 0.01 | 1537 | 1538 | 31 | 28 | 28 | 572 | 28 | 27 | [55 empty] | 7764 | 5142 | 7300 | 5165 | 9501 | 5161
03.09.2020 | 168.96 | 169.731 | 169.331 | 1562 | 200 | 7 | 2 | 2155 | 9 | 0.01 | 1540 | 1537 | 24 | 24 | 27 | 28 | 27 | 28 | [55 empty] | 7792 | 5167 | 7328 | 5189 | 9529 | 5188
03.09.2020 | 159.744 | 160.496 | 160.096 | 1563 | 200 | 7 | 2 | 2155 | 9 | 0.01 | 1539 | 1541 | 28 | 25 | 28 | 24 | 28 | 27 | [55 empty] | 7820 | 5195 | 7355 | 5217 | 9556 | 5219
03.09.2020 | 159.744 | 160.496 | 160.096 | 1563 | 200 | 7 | 2 | 2155 | 9 | 0.01 | 1541 | 1538 | 28 | 28 | 27 | 28 | 27 | 31 | [55 empty] | 7847 | 5222 | 7383 | 5241 | 9587 | 5247
03.09.2020 | 168.96 | 169.731 | 169.331 | 1567 | 200 | 7 | 2 | 2155 | 9 | 0.01 | 1543 | 1543 | 27 | 27 | 28 | 24 | 31 | 28 | [55 empty] | 7875 | 5247 | 7408 | 5269 | 9615 | 5274
04.09.2020 | 165.888 | 166.653 | 166.253 | 1566 | 200 | 7 | 2 | 2155 | 9 | 0.01 | 1540 | 1537 | 28 | 25 | 25 | 28 | 28 | 27 | [55 empty] | 7902 | 5274 | 7435 | 5297 | 9642 | 5302
04.09.2020 | 159.744 | 160.496 | 160.096 | 1560 | 200 | 7 | 2 | 2155 | 9 | 0.01 | 1539 | 1539 | 27 | 27 | 27 | 28 | 27 | 28 | [55 empty] | 7930 | 5302 | 7463 | 5321 | 9670 | 5330
04.09.2020 | 165.888 | 166.653 | 166.253 | 1560 | 200 | 7 | 2 | 2155 | 9 | 0.01 | 1538 | 1536 | 28 | 28 | 28 | 24 | 28 | 28 | [55 empty] | 7961 | 5333 | 7494 | 5330 | 9701 | 5363
04.09.2020 | 162.701 | 163.459 | 163.059 | 1560 | 200 | 7 | 2 | 2155 | 9 | 0.01 | 1539 | 1537 | 31 | 31 | 31 | 9 | 31 | 33 | [55 empty] | 7988 | 5360 | 7521 | 5352 | 9728 | 5394
04.09.2020 | 164.736 | 165.959 | 165.559 | 1563 | 200 | 7 | 2 | 2155 | 9 | 0.01 | 1536 | 1534 | 27 | 27 | 27 | 22 | 27 | 31 | [55 empty] | 8016 | 5385 | 7546 | 5377 | 9756 | 5422
04.09.2020 | 162.816 | 163.728 | 163.328 | 1569 | 200 | 7 | 2 | 2155 | 9 | 0.01 | 1539 | 1544 | 28 | 25 | 25 | 25 | 28 | 28 | [55 empty] | 8043 | 5413 | 7570 | 5401 | 9783 | 5449
04.09.2020 | 156.672 | 157.417 | 157.017 | 1564 | 200 | 7 | 2 | 2155 | 9 | 0.01 | 1544 | 1544 | 27 | 28 | 24 | 24 | 27 | 27 | [55 empty] | 8071 | 5437 | 7598 | 5426 | 9811 | 5477
04.09.2020 | 159.744 | 160.496 | 160.096 | 1561 | 200 | 7 | 2 | 2155 | 9 | 0.01 | 1542 | 1543 | 28 | 24 | 28 | 25 | 28 | 28 | [55 empty] | 8099 | 5465 | 7626 | 5453 | 9839 | 5477
04.09.2020 | 159.744 | 160.496 | 160.096 | 1561 | 200 | 7 | 2 | 2155 | 9 | 0.01 | 1540 | 1540 | 28 | 28 | 28 | 27 | 28 | 0 | [55 empty] | 8126 | 5492 | 7653 | 5478 | 9866 | 5535
04.09.2020 | 168.96 | 169.731 | 169.331 | 1561 | 200 | 7 | 2 | 2155 | 9 | 0.01 | 1541 | 1542 | 27 | 27 | 27 | 25 | 27 | 58 | [55 empty] | 8154 | 5517 | 7678 | 5499 | 9894 | 5563
04.09.2020 | 162.816 | 163.575 | 163.175 | 1559 | 200 | 7 | 2 | 2155 | 9 | 0.01 |  |  | 28 | 25 | 25 | 21 | 28 | 28 | [55 empty] | 8185 | 5545 | 7705 | 5524 | 9921 | 5590
04.09.2020 | 153.6 | 154.338 | 153.938 | 1565 | 200 | 7 | 2 | 2155 | 9 | 0.01 | 1540 | 1545 | 31 | 28 | 27 | 25 | 27 | 27 | [55 empty] | 8212 | 5569 | 7733 | 5549 | 9952 | 5621
04.09.2020 | 165.888 | 166.653 | 166.253 | 1561 | 200 | 7 | 2 | 2155 | 9 | 0.01 | 1540 | 1539 | 27 | 24 | 28 | 25 | 31 | 31 | [55 empty] | 8237 | 5597 | 7761 | 5573 | 9980 | 5649
04.09.2020 | 165.888 | 166.653 | 166.253 | 1569 | 200 | 7 | 2 | 2155 | 9 | 0.01 | 1537 | 1538 | 25 | 28 | 28 | 24 | 28 | 28 | [55 empty] | 8267 | 5621 | 7788 | 5598 | 10007 | 5676
04.09.2020 | 159.744 | 160.496 | 160.096 | 1562 | 200 | 7 | 2 | 2155 | 9 | 0.01 | 1537 | 1535 | 30 | 24 | 27 | 25 | 27 | 27 | [55 empty] | 8294 | 5648 | 7815 | 5622 | 10036 | 5705
04.09.2020 | 162.816 | 163.575 | 163.175 | 1563 | 200 | 7 | 2 | 2155 | 9 | 0.01 | 1539 | 1538 | 27 | 27 | 27 | 24 | 29 | 29 | [55 empty] | 8323 | 5673 | 7841 | 5645 | 10065 | 5734
04.09.2020 | 161.792 | 162.548 | 162.148 | 1565 | 200 | 7 | 2 | 2155 | 9 | 0.01 | 1545 | 1544 | 29 | 25 | 26 | 23 | 29 | 29 | [55 empty] | 8349 | 5699 | 7868 | 5669 | 10091 | 5762
04.09.2020 | 159.744 | 160.496 | 160.096 | 1564 | 200 | 7 | 2 | 2155 | 9 | 0.01 | 1545 | 1544 | 26 | 26 | 27 | 24 | 26 | 28 | [55 empty] | 8378 | 5728 | 7895 | 5694 | 10120 | 5789
04.09.2020 | 159.744 | 160.496 | 160.096 | 1562 | 200 | 7 | 2 | 2155 | 9 | 0.01 | 1537 | 1536 | 29 | 29 | 27 | 25 | 29 | 27 | [55 empty] | 8405 | 5754 | 7921 | 5719 | 10147 | 5818
04.09.2020 | 163.84 | 164.6 | 164.2 | 1565 | 200 | 7 | 2 | 2155 | 9 | 0.01 | 1542 | 1544 | 27 | 26 | 26 | 25 | 27 | 29 | [55 empty] | 8433 | 5781 | 7948 | 5743 | 10173 | 5846
04.09.2020 | 159.744 | 160.596 | 160.196 | 1576 | 200 | 7 | 2 | 2155 | 9 | 0.01 | 1541 | 1543 | 28 | 27 | 27 | 24 | 26 | 28 | [55 empty] | 8460 | 5806 | 7974 | 5768 | 10198 | 5873
04.09.2020 | 161.792 | 162.548 | 162.148 | 1564 | 200 | 7 | 2 | 2155 | 9 | 0.01 | 1542 | 1541 | 27 | 25 | 26 | 25 | 25 | 27 | [55 empty] | 8480 | 5824 | 7993 | 5788 | 10218 | 5949
04.09.2020 | 153.6 | 154.338 | 153.938 | 1565 | 200 | 7 | 2 | 2155 | 9 | 0.02 | 1537 | 1539 | 20 | 18 | 19 | 20 | 20 | 76 | [55 empty] | 8507 | 5851 | 8022 | 5817 | 10245 | 5920
04.09.2020 | 118.323 | 160.683 | 160.283 | 1566 | 200 | 7 | 2 | 2155 | 9 | 0.02 | 1548 | 1540 | 27 | 27 | 29 | 29 | 27 | 29 | [55 empty] | 8536 | 5875 | 8048 | 5844 | 10274 | 5949
04.09.2020 | 163.84 | 167.1 | 166.7 | 1575 | 200 | 7 | 2 | 2155 | 9 | 0.08 | 1544 | 1548 | 29 | 24 | 26 | 27 | 29 | 29 | [55 empty] | 8562 | 5902 | 8073 | 5870 | 10300 | 5975
04.09.2020 | 163.84 | 164.6 | 164.2 | 1573 | 200 | 7 | 2 | 2155 | 9 | 0.02 | 1548 | 1549 | 26 | 27 | 25 | 26 | 26 | 26 | [55 empty] | 8588 | 5927 | 8097 | 5896 | 10326 | 6004
04.09.2020 | 157.696 | 158.443 | 158.043 | 1568 | 200 | 7 | 2 | 2155 | 9 | 0.02 | 1544 | 1539 | 26 | 25 | 24 | 26 | 26 | 29 | [55 empty] | 8615 | 5955 | 8121 | 5920 | 10353 | 6031
04.09.2020 | 159.744 | 160.496 | 160.096 | 1568 | 200 | 7 | 2 | 2155 | 9 | 0.02 | 1543 | 1541 | 27 | 28 | 24 | 24 | 27 | 27 | [55 empty] | 8643 | 5983 | 8146 | 5948 | 10381 | 6059
04.09.2020 | 159.744 | 160.496 | 160.096 | 1566 | 200 | 7 | 2 | 2155 | 9 | 0.01 | 1538 | 1535 | 28 | 28 | 25 | 28 | 28 | 28 | [55 empty] | 8671 | 6010 | 8174 | 5976 | 10405 | 6087
04.09.2020 | 162.816 | 163.575 | 163.175 | 1566 | 200 | 7 | 2 | 2155 | 9 | 0.01 | 1541 | 1546 | 28 | 27 | 28 | 28 | 24 | 28 | [55 empty] | 8698 | 6038 | 8198 | 6003 | 10430 | 6114
04.09.2020 | 162.816 | 163.575 | 163.175 | 1563 | 200 | 7 | 2 | 2155 | 9 | 0.01 | 1541 | 1543 | 27 | 28 | 24 | 27 | 25 | 27 | [55 empty] | 8726 | 6065 | 8226 | 6031 | 10458 | 6142
05.09.2020 | 159.744 | 160.496 | 160.096 | 1570 | 200 | 7 | 2 | 2155 | 9 | 0.01 | 1542 | 1543 | 28 | 27 | 28 | 28 | 28 | 28 | [55 empty] | 8753 | 6093 | 8250 | 6055 | 10485 | 6169
05.09.2020 | 165.888 | 166.653 | 166.253 | 1562 | 200 | 7 | 2 | 2155 | 9 | 0.01 | 1535 | 1535 | 27 | 28 | 24 | 24 | 27 | 27 | [55 empty] | 8781 | 6121 | 8278 | 6080 | 10513 | 6197
05.09.2020 | 159.744 | 160.496 | 160.096 | 1562 | 200 | 7 | 2 | 2155 | 9 | 0.01 | 1540 | 1541 | 28 | 28 | 28 | 25 | 28 | 28 | [55 empty] | 8812 | 6148 | 8306 | 6101 | 10540 | 6225
05.09.2020 | 161.869 | 164.125 | 163.725 | 1562 | 200 | 7 | 2 | 2155 | 9 | 0.01 | 1537 | 1535 | 31 | 27 | 28 | 21 | 27 | 28 | [55 empty] | 8842 | 6179 | 8330 | 6126 | 10565 | 6255
05.09.2020 | 162.816 | 164.495 | 164.095 | 1562 | 200 | 7 | 2 | 2155 | 9 | 0.01 | 1538 | 1538 | 30 | 31 | 24 | 25 | 25 | 30 | [55 empty] | 8870 | 6207 | 8358 | 6154 | 10593 | 6283
05.09.2020 | 165.888 | 166.653 | 166.253 | 1567 | 200 | 7 | 2 | 2155 | 9 | 0.01 | 1539 | 1539 | 28 | 28 | 28 | 28 | 28 | 28 | [55 empty] | 8898 | 6234 | 8382 | 6178 | 10617 | 6310
05.09.2020 | 165.888 | 166.653 | 166.253 | 1563 | 200 | 7 | 2 | 2155 | 9 | 0.01 | 1545 | 1542 | 28 | 27 | 24 | 24 | 24 | 27 | [55 empty] | 8925 | 6262 | 8407 | 6206 | 10642 | 6338
05.09.2020 | 156.672 | 157.417 | 157.017 | 1561 | 200 | 7 | 2 | 2155 | 9 | 0.01 | 1537 | 1534 | 27 | 28 | 25 | 28 | 25 | 28 | [55 empty] | 8950 | 6289 | 8432 | 6230 | 10666 | 6366
05.09.2020 | 159.744 | 160.496 | 160.096 | 1562 | 200 | 7 | 2 | 2155 | 9 | 0.01 | 1544 | 1543 | 25 | 27 | 25 | 24 | 24 | 28 | [55 empty] | 8977 | 6317 | 8459 | 6255 | 10694 | 6393
05.09.2020 | 153.6 | 154.338 | 153.938 | 1562 | 200 | 7 | 2 | 2155 | 9 | 0.01 | 1538 | 1541 | 27 | 28 | 27 | 25 | 28 | 27 | [55 empty] | 9008 | 6345 | 8487 | 6283 | 10719 | 6421
05.09.2020 | 162.816 | 163.575 | 163.175 | 1562 | 200 | 7 | 2 | 2155 | 9 | 0.01 | 1539 | 1537 | 31 | 28 | 28 | 28 | 25 | 28 | [55 empty] | 9036 | 6369 | 8511 | 8511 | 10746 | 6448
05.09.2020 | 165.888 | 166.653 | 166.253 | 1562 | 200 | 7 | 2 | 2155 | 9 | 0.01 | 1539 | 1537 | 28 | 24 | 24 | 2228 | 27 | 27 | [55 empty] | 9063 | 6397 | 8539 | 6335 | 10771 | 6476
05.09.2020 | 156.672 | 157.417 | 157.017 | 1563 | 200 | 7 | 2 | 2155 | 9 | 0.01 | 1541 | 1543 | 27 | 28 | 28 | 2176 | 25 | 28 | [55 empty] | 9091 | 6424 | 8564 | 6359 | 10795 | 6501
05.09.2020 | 162.816 | 163.575 | 163.175 | 1563 | 200 | 7 | 2 | 2155 | 9 | 0.01 | 1538 | 1539 | 28 | 27 | 25 | 24 | 24 | 25 | [55 empty] | 9119 | 6452 | 8588 | 6384 | 10820 | 6528
05.09.2020 | 153.6 | 154.338 | 153.938 | 1565 | 200 | 7 | 2 | 2155 | 9 | 0.01 | 1539 | 1542 | 28 | 28 | 24 | 25 | 25 | 27 | [55 empty] | 9146 | 9146 | 8616 | 6409 | 10845 | 6556
05.09.2020 | 156.672 | 157.417 | 157.017 | 1562 | 200 | 7 | 2 | 2155 | 9 | 0.01 | 1540 | 1541 | 27 | 2694 | 28 | 25 | 25 | 28 | [55 empty] | 9174 | 6504 | 8643 | 6436 | 10869 | 6583
05.09.2020 | 156.672 | 157.417 | 157.017 | 1564 | 200 | 7 | 2 | 2155 | 9 | 0.01 | 1542 | 1540 | 28 | 2642 | 27 | 27 | 24 | 27 | [55 empty] | 9201 | 6532 | 8668 | 6464 | 10897 | 6614
05.09.2020 | 162.816 | 163.575 | 163.175 | 1562 | 200 | 7 | 2 | 2155 | 9 | 0.01 | 1540 | 1536 | 27 | 28 | 25 | 28 | 28 | 31 | [55 empty] | 9229 | 6559 | 8696 | 6491 | 10924 | 6642
05.09.2020 | 165.888 | 166.653 | 166.253 | 1564 | 200 | 7 | 2 | 2155 | 9 | 0.01 | 1542 | 1542 | 28 | 27 | 28 | 27 | 27 | 28 | [55 empty] | 9257 | 6587 | 8720 | 6519 | 10949 | 6669
05.09.2020 | 165.888 | 166.653 | 166.253 | 1574 | 200 | 7 | 2 | 2155 | 9 | 0.01 | 1543 | 1542 | 28 | 28 | 24 | 28 | 25 | 27 | [55 empty] | 9284 | 6615 | 8784 | 6544 | 10974 | 6697
05.09.2020 | 159.744 | 160.496 | 160.096 | 1564 | 200 | 7 | 2 | 2155 | 9 | 0.01 | 1542 | 1544 | 27 | 28 | 64 | 25 | 25 | 28 | [55 empty] | 9312 | 6642 | 8772 | 6571 | 11001 | 6725
05.09.2020 | 159.744 | 160.496 | 160.096 | 1564 | 200 | 7 | 2 | 2155 | 9 | 0.01 | 1545 | 1543 | 28 | 27 | 12 | 27 | 27 | 28 | [55 empty] | 9339 | 6670 | 8797 | 6596 | 11026 | 6752
05.09.2020 | 162.816 | 163.575 | 163.175 | 1562 | 200 | 7 | 2 | 2155 | 9 | 0.01 | 1543 | 1543 | 27 | 28 | 25 | 25 | 25 | 27 | [55 empty] | 9367 | 6697 | 8822 | 6623 | 11053 | 6780
05.09.2020 | 156.672 | 157.417 | 157.017 | 1563 | 200 | 7 | 2 | 2155 | 9 | 0.01 | 1541 | 1538 | 28 | 27 | 25 | 27 | 27 | 28 | [55 empty] | 9398 | 6725 | 8849 | 6651 | 11078 | 6810
05.09.2020 | 162.816 | 163.575 | 163.175 | 1567 | 200 | 7 | 2 | 2155 | 9 | 0.01 | 1544 | 1543 | 31 | 28 | 27 | 28 | 25 | 30 | [55 empty] | 9425 | 6753 | 8874 | 6679 | 11106 | 6838
05.09.2020 | 168.96 | 169.731 | 169.331 | 1575 | 200 | 13 | 2 | 2155 | 9 | 0.01 | 1546 | 1544 | 27 | 28 | 25 | 28 | 28 | 28 | [55 empty] | 9453 | 6780 | 8901 | 6706 | 11130 | 6866
05.09.2020 | 162.816 | 163.575 | 163.175 | 1562 | 200 | 7 | 2 | 2155 | 9 | 0.01 | 1539 | 1542 | 28 | 27 | 27 | 27 | 24 | 28 | [55 empty] | 9484 | 6811 | 8926 | 6734 | 11155 | 6893
05.09.2020 | 162.816 | 163.575 | 163.175 | 1565 | 200 | 7 | 2 | 2155 | 9 | 0.01 | 1544 | 1544 | 31 | 31 | 25 | 28 | 25 | 27 | [55 empty] | 9508 | 6835 | 8954 | 6758 | 11182 | 6921
05.09.2020 | 165.888 | 166.653 | 166.253 | 1565 | 200 | 7 | 2 | 2155 | 9 | 0.01 | 1542 | 1544 | 24 | 24 | 28 | 24 | 27 | 28 | [55 empty] | 9536 | 6863 | 8978 | 6786 | 11207 | 6952
05.09.2020 | 156.672 | 157.417 | 157.017 | 1561 | 200 | 7 | 2 | 2155 | 9 | 0.01 | 1539 | 1536 | 28 | 28 | 24 | 28 | 25 | 31 | [55 empty] | 9566 | 6894 | 9003 | 6814 | 11235 | 6979
05.09.2020 | 162.816 | 163.575 | 163.175 | 1568 | 200 | 7 | 2 | 2155 | 9 | 0.01 | 1543 | 1544 | 30 | 31 | 25 | 28 | 28 | 27 | [55 empty] | 9594 | 6918 | 9030 | 6841 | 11259 | 7007
05.09.2020 | 168.96 | 169.731 | 169.331 | 1562 | 200 | 7 | 2 | 2155 | 9 | 0.03 | 1538 | 1540 | 28 | 24 | 27 | 27 | 24 | 28 | [55 empty] | 9622 | 6946 | 9055 | 6869 | 11284 | 7034
05.09.2020 | 159.744 | 160.496 | 160.096 | 1569 | 200 | 7 | 2 | 2155 | 9 | 0.01 | 1547 | 1543 | 28 | 28 | 25 | 28 | 25 | 27 | [55 empty] | 9646 | 6974 | 9080 | 6893 | 11308 | 7062
05.09.2020 | 159.744 | 160.496 | 160.096 | 1564 | 200 | 7 | 2 | 2155 | 9 | 0.01 | 1542 | 1541 | 24 | 28 | 25 | 24 | 24 | 28 | [55 empty] | 9677 | 7001 | 9107 | 6921 | 11336 | 7090
05.09.2020 | 153.6 | 154.338 | 153.938 | 1563 | 200 | 7 | 2 | 2155 | 9 | 0.01 | 1539 | 1541 | 31 | 27 | 27 | 28 | 28 | 28 | [55 empty] | 9705 | 7029 | 9132 | 6946 | 11361 | 7120
05.09.2020 | 168.96 | 169.731 | 169.331 | 1564 | 200 | 7 | 2 | 2155 | 9 | 0.01 | 1539 | 1537 | 28 | 28 | 25 | 25 | 25 | 30 | [55 empty] | 9732 | 7056 | 9156 | 6970 | 11385 | 7148
05.09.2020 | 159.744 | 160.496 | 160.096 | 1564 | 200 | 7 | 2 | 2155 | 9 | 0.02 | 1542 | 1538 | 27 | 27 | 24 | 24 | 24 | 28 | [55 empty] | 9760 | 7084 | 9181 | 6998 | 11410 | 7175
06.09.2020 | 156.672 | 157.417 | 157.017 | 1564 | 200 | 7 | 2 | 2155 | 9 | 0.01 | 1541 | 1540 | 28 | 28 | 25 | 28 | 25 | 27 | [55 empty] | 9787 | 7109 | 9206 | 7022 | 11434 | 7203
06.09.2020 | 159.744 | 160.496 | 160.096 | 1563 | 200 | 7 | 2 | 2155 | 9 | 0.01 | 1542 | 1539 | 27 | 25 | 25 | 24 | 24 | 28 | [55 empty] | 9815 | 7136 | 9233 | 7050 | 11459 | 7231
06.09.2020 | 153.6 | 154.338 | 153.938 | 1562 | 200 | 7 | 2 | 2155 | 9 | 0.01 | 1540 | 1538 | 28 | 27 | 27 | 28 | 25 | 28 | [55 empty] | 9846 | 7164 | 9258 | 7075 | 11487 | 7261
06.09.2020 | 162.573 | 163.331 | 162.931 | 1563 | 200 | 7 | 2 | 2155 | 9 | 0.01 | 1541 | 1538 | 31 | 28 | 25 | 25 | 28 | 30 | [55 empty] | 9873 | 7191 | 9282 | 7102 | 11511 | 7289
06.09.2020 | 165.888 | 166.653 | 166.253 | 1563 | 200 | 7 | 2 | 2155 | 9 | 0.01 | 1537 | 1537 | 27 | 27 | 24 | 27 | 24 | 28 | [55 empty] | 9901 | 7219 | 9310 | 7127 | 11539 | 7320
06.09.2020 | 159.744 | 160.496 | 160.096 | 1563 | 200 | 7 | 2 | 2155 | 9 | 0.01 | 1540 | 1540 | 28 | 28 | 28 | 25 | 28 | 31 | [55 empty] | 9928 | 7247 | 9338 | 7158 | 11563 | 7347
06.09.2020 | 165.888 | 166.653 | 166.253 | 1563 | 200 | 7 | 2 | 2155 | 9 | 0.01 | 1537 | 1537 | 27 | 28 | 28 | 31 | 24 | 27 | [55 empty] | 9956 | 7274 | 9365 | 7185 | 11591 | 7375
06.09.2020 | 165.888 | 166.653 | 166.253 | 1586 | 200 | 7 | 2 | 2155 | 9 | 0.01 | 1535 | 1534 | 28 | 27 | 27 | 27 | 28 | 28 | [55 empty] | 9984 | 7302 | 9393 | 7213 | 11619 | 7402
06.09.2020 | 165.888 | 166.653 | 166.253 | 1569 | 200 | 7 | 2 | 2155 | 9 | 0.01 | 1538 | 1537 | 28 | 28 | 28 | 28 | 28 | 27 | [55 empty] | 10011 | 7329 | 9420 | 7240 | 11646 | 7430
06.09.2020 | 165.888 | 166.653 | 166.253 | 1571 | 200 | 7 | 2 | 2155 | 9 | 0.01 | 1541 | 1542 | 27 | 27 | 27 | 27 | 27 | 28 | [55 empty] | 10039 | 7357 | 9448 | 7268 | 11674 | 7458
06.09.2020 | 165.888 | 166.653 | 166.253 | 1570 | 200 | 7 | 2 | 2155 | 9 | 0.01 | 1543 | 1542 | 28 | 28 | 28 | 28 | 28 | 28 | [55 empty] | 10066 | 7385 | 9479 | 7299 | 11701 | 7485
06.09.2020 | 165.888 | 166.653 | 166.253 | 1568 | 200 | 7 | 2 | 2155 | 9 | 0.01 | 1536 | 1538 | 27 | 28 | 31 | 31 | 27 | 27 | [55 empty] | 10091 | 7409 | 9500 | 7323 | 11726 | 7510
06.09.2020 | 172.032 | 172.81 | 172.41 | 1570 | 200 | 7 | 2 | 2155 | 9 | 0.01 | 1533 | 1536 | 25 | 24 | 21 | 24 | 25 | 25 | [55 empty] | 10116 | 7434 | 9528 | 7351 | 11751 | 7534
06.09.2020 | 157.696 | 158.443 | 158.043 | 1574 | 200 | 7 | 2 | 2155 | 9 | 0.01 | 1547 | 1545 | 25 | 25 | 28 | 28 | 25 | 24 | [55 empty] | 10140 | 7458 | 9552 | 7378 | 11778 | 7559
06.09.2020 | 163.84 | 164.6 | 164.2 | 1570 | 200 | 7 | 2 | 2155 | 9 | 0.01 | 1547 | 1542 | 24 | 24 | 24 | 27 | 27 | 25 | [55 empty] | 10165 | 7483 | 9574 | 7406 | 11800 | 7584
06.09.2020 | 163.84 | 164.6 | 164.2 | 1568 | 200 | 7 | 2 | 2155 | 9 | 0.01 | 1536 | 1542 | 25 | 25 | 22 | 28 | 22 | 25 | [55 empty] | 10190 | 3009 | 9596 | 5137 | 11822 | 6757
06.09.2020 | 155.468 | 163.37 | 162.97 | 1582 | 200 | 7 | 2 | 2155 | 9 | 0.01 | 1545 | 1546 | 25 | 4474 | 22 | 2269 | 22 | 827 | [55 empty] | 10217 | 3039 | 9614 | 5164 | 11849 | 6783
06.09.2020 | 155.648 | 157.31 | 156.91 | 1579 | 200 | 7 | 2 | 2155 | 9 | 0.05 | 1549 | 1548 | 27 | 30 | 18 | 27 | 27 | 26 | [55 empty] | 10242 | 3067 | 9635 | 5189 | 11874 | 6808
06.09.2020 | 165.888 | 166.653 | 166.253 | 1568 | 200 | 7 | 2 | 2155 | 9 | 0.01 | 1547 | 1545 | 25 | 28 | 21 | 25 | 25 | 25 | [55 empty] | 10269 | 3095 | 9648 | 5216 | 11904 | 6835
06.09.2020 | 159.258 | 160.469 | 160.069 | 1567 | 200 | 7 | 2 | 2155 | 9 | 0.01 | 1541 | 1537 | 27 | 28 | 13 | 27 | 30 | 27 | [55 empty] | 10297 | 3122 | 9672 | 5244 | 11932 | 6863
06.09.2020 | 157.696 | 158.596 | 158.196 | 1575 | 200 | 7 | 2 | 2155 | 9 | 0.01 | 1538 | 1536 | 28 | 27 | 24 | 28 | 28 | 28 | [55 empty] | 10325 | 3150 | 9694 | 5272 | 11960 | 6888
06.09.2020 | 162.816 | 163.575 | 163.175 | 1578 | 200 | 7 | 2 | 2155 | 9 | 0.01 | 1547 | 1545 | 28 | 28 | 22 | 28 | 28 | 25 | [55 empty] | 10352 | 3177 | 9718 | 5299 | 11987 | 6915
06.09.2020 | 156.672 | 157.417 | 157.017 | 1570 | 200 | 7 | 2 | 2155 | 9 | 0.01 | 1542 | 1538 | 27 | 27 | 24 | 27 | 27 | 27 | [55 empty] | 10380 | 3205 | 9740 | 5327 | 12015 | 6943
06.09.2020 | 159.744 | 160.496 | 160.096 | 1565 | 200 | 7 | 2 | 2155 | 9 | 0.01 | 1543 | 1543 | 28 | 28 | 22 | 28 | 28 | 28 | [55 empty] | 10407 | 3233 | 9765 | 5354 | 12042 | 6970
06.09.2020 | 159.744 | 160.496 | 160.096 | 1562 | 200 | 7 | 2 | 2155 | 9 | 0.01 | 1535 | 1534 | 27 | 28 | 25 | 27 | 27 | 27 | [55 empty] | 10432 | 3263 | 9786 | 5382 | 12070 | 6998
06.09.2020 | 162.816 | 163.575 | 163.175 | 1566 | 200 | 7 | 2 | 2155 | 9 | 0.01 | 1536 | 1534 | 25 | 30 | 21 | 28 | 28 | 28 | [55 empty] | 10463 | 3291 | 9811 | 5410 | 12101 | 7026
06.09.2020 | 162.816 | 163.575 | 163.175 | 1567 | 200 | 7 | 2 | 2155 | 9 | 0.03 | 1535 | 1535 | 31 | 28 | 25 | 28 | 31 | 28 | [55 empty] | 10490 | 3318 | 9835 | 5437 | 12128 | 7053
06.09.2020 | 165.197 | 165.96 | 165.56 | 1571 | 200 | 7 | 2 | 2155 | 9 | 0.03 | 1540 | 1539 | 27 | 27 | 24 | 27 | 27 | 27 | [55 empty] | 10518 | 3349 | 9857 | 5465 | 12156 | 7081
06.09.2020 | 162.816 | 163.575 | 163.175 | 1572 | 200 | 7 | 2 | 2155 | 9 | 0.01 | 1541 | 1540 | 28 | 31 | 22 | 28 | 28 | 28 | [55 empty] | 10545 | 3377 | 9881 | 5492 | 12184 | 7105
06.09.2020 | 162.816 | 163.575 | 163.175 | 1570 | 200 | 7 | 2 | 2155 | 9 | 0.01 | 1546 | 1543 | 27 | 28 | 24 | 27 | 28 | 24 | [55 empty] | 10573 | 3404 | 9906 | 5520 | 12208 | 7133
06.09.2020 | 156.672 | 157.417 | 157.017 | 1571 | 200 | 7 | 2 | 2155 | 9 | 0.01 | 1541 | 1540 | 28 | 27 | 25 | 28 | 24 | 28 | [55 empty] | 10601 | 3432 | 9927 | 5548 | 12236 | 7164
06.09.2020 | 162.816 | 163.575 | 163.175 | 1571 | 200 | 7 | 2 | 2155 | 9 | 0.01 | 1545 | 1543 | 28 | 28 | 21 | 28 | 28 | 31 | [55 empty] | 10628 | 3463 | 9952 | 5575 | 12263 | 7188
07.09.2020 | 162.816 | 163.575 | 163.175 | 1569 | 200 | 7 | 2 | 2155 | 9 | 0.01 | 1542 | 1543 | 27 | 31 | 25 | 27 | 27 | 24 | [55 empty] | 10656 | 3490 | 9974 | 5603 | 12291 | 7216
07.09.2020 | 162.816 | 163.575 | 163.175 | 1568 | 200 | 7 | 2 | 2155 | 9 | 0.01 | 1545 | 1544 | 28 | 27 | 22 | 28 | 28 | 28 | [55 empty] | 10683 | 3518 | 9998 | 5630 | 12316 | 7244
07.09.2020 | 159.744 | 160.496 | 160.096 | 1568 | 200 | 7 | 2 | 2155 | 9 | 0.01 | 1543 | 1540 | 27 | 28 | 24 | 27 | 25 | 28 | [55 empty] | 10711 | 3545 | 10020 | 5658 | 12343 | 7271
07.09.2020 | 159.744 | 160.496 | 160.096 | 1576 | 200 | 7 | 2 | 2155 | 9 | 0.01 | 1546 | 1545 | 28 | 27 | 22 | 28 | 27 | 27 | [55 empty] | 10739 | 3573 | 10044 | 5686 | 12371 | 7299
07.09.2020 | 159.744 | 160.496 | 160.096 | 1568 | 200 | 7 | 2 | 2155 | 9 | 0.01 | 1543 | 1539 | 28 | 28 | 24 | 28 | 28 | 28 | [55 empty] | 10766 | 3601 | 10066 | 5713 | 12398 | 7326
07.09.2020 | 162.816 | 163.575 | 163.175 | 1569 | 200 | 7 | 2 | 2155 | 9 | 0.01 | 1546 | 1546 | 27 | 28 | 22 | 27 | 27 | 27 | [55 empty] | 10794 | 3628 | 10090 | 5741 | 12426 | 7354
07.09.2020 | 159.744 | 160.496 | 160.096 | 1568 | 200 | 7 | 2 | 2155 | 9 | 0.01 | 1541 | 1539 | 28 | 27 | 24 | 28 | 28 | 28 | [55 empty] | 10821 | 3656 | 10115 | 5768 | 12454 | 7382
07.09.2020 | 162.816 | 163.575 | 163.175 | 1567 | 200 | 7 | 2 | 2155 | 9 | 0.01 | 1546 | 1544 | 27 | 28 | 25 | 27 | 28 | 28 | [55 empty] | 10849 | 3683 | 3683 | 3683 | 12478 | 7409
07.09.2020 | 162.816 | 163.575 | 163.175 | 1568 | 200 | 13 | 2 | 2155 | 9 | 0.01 | 1543 | 1542 | 28 | 27 | 6432 | 2085 | 24 | 27 | [55 empty] | 10877 | 3711 | 10161 | 5824 | 12506 | 7437
07.09.2020 | 156.672 | 157.417 | 157.017 | 1569 | 200 | 7 | 2 | 2155 | 9 | 0.01 | 1545 | 1542 | 28 | 28 | 6478 | 2141 | 28 | 28 | [55 empty] | 5319 | 3757 | 7633 | 5870 | 7530 | 7452
07.09.2020 | 162.112 | 172.368 | 171.968 | 1572 | 200 | 7 | 2 | 2155 | 9 | 0.01 | 1540 | 1540 | 5558 | 46 | 2528 | 46 | 4976 | 15 | [55 empty] | 5304 | 3742 | 7618 | 5855 | 7515 | 0
07.09.2020 | 73.779 | 126.841 | 126.441 | 1585 | 200 | 7 | 2 | 2155 | 9 | 0.08 | 1550 | 1546 | 15 | 15 | 15 | 15 | 15 | 7452 | [55 empty] | 5347 | 3788 | 7661 | 5901 | 7561 | 0
07.09.2020 | 156.672 | 159.417 | 159.017 | 1587 | 200 | 7 | 2 | 2155 | 9 | 0.08 | 1550 | 1546 | 43 | 46 | 43 | 46 | 46 | 0 | [55 empty] | 5381 | 3819 | 7693 | 5934 | 7592 | 0
07.09.2020 | 159.744 | 161.496 | 161.096 | 1577 | 200 | 7 | 2 | 2155 | 9 | 0.02 | 1543 | 1543 | 34 | 31 | 32 | 33 | 31 | 0 | [55 empty] | 5405 | 3843 | 7715 | 5958 | 7616 | 7471
07.09.2020 | 157.696 | 158.443 | 158.043 | 1582 | 200 | 7 | 2 | 2155 | 9 | 0.01 | 1547 | 1542 | 24 | 24 | 22 | 24 | 24 | 7471 | [55 empty] | 5432 | 3668 | 7740 | 5985 | 7641 | 7495
07.09.2020 | 139.264 | 140.124 | 139.724 | 1576 | 200 | 7 | 2 | 2155 | 9 | 0.01 | 1541 | 1541 | 27 | 175 | 25 | 27 | 25 | 24 | [55 empty] | 5458 | 3895 | 7766 | 6014 | 7668 | 7518
07.09.2020 | 151.552 | 152.285 | 151.885 | 1569 | 200 | 7 | 2 | 2155 | 9 | 0.02 | 1538 | 1531 | 26 | 227 | 26 | 29 | 27 | 23 | [55 empty] | 5487 | 3923 | 7793 | 6042 | 7696 | 7545
07.09.2020 | 157.696 | 158.443 | 158.043 | 1577 | 200 | 7 | 2 | 2155 | 9 | 0.02 | 1537 | 1543 | 29 | 28 | 27 | 28 | 28 | 27 | [55 empty] | 5514 | 3950 | 7820 | 6071 | 7723 | 7571
07.09.2020 | 167.936 | 168.706 | 168.306 | 1578 | 200 | 7 | 2 | 2155 | 9 | 0.01 | 1545 | 1544 | 27 | 27 | 27 | 29 | 27 | 26 | [55 empty] | 5540 | 3976 | 7844 | 6098 | 7747 | 7596
07.09.2020 | 161.792 | 162.548 | 162.148 | 1573 | 200 | 7 | 2 | 2155 | 9 | 0.02 | 1539 | 1542 | 26 | 26 | 24 | 27 | 24 | 25 | [55 empty] | 5567 | 4003 | 7871 | 6124 | 7774 | 7622
07.09.2020 | 153.6 | 154.338 | 153.938 | 1572 | 200 | 7 | 2 | 2155 | 9 | 0.02 | 1541 | 1539 | 27 | 27 | 27 | 26 | 27 | 26 | [55 empty] | 5595 | 4028 | 7895 | 6152 | 7802 | 7650
07.09.2020 | 159.744 | 160.496 | 160.096 | 1574 | 200 | 7 | 2 | 2155 | 9 | 0.01 | 1540 | 1540 | 28 | 25 | 24 | 28 | 28 | 28 | [55 empty] | 5622 | 4055 | 7923 | 6176 | 7628 | 7678
08.09.2020 | 159.744 | 160.496 | 160.096 | 1570 | 200 | 7 | 2 | 2155 | 9 | 0.01 | 1542 | 1541 | 27 | 27 | 28 | 24 | 174 | 28 | [55 empty] | 5650 | 4083 | 7951 | 6204 | 7854 | 7708
08.09.2020 | 159.744 | 160.496 | 160.096 | 1570 | 200 | 7 | 2 | 2155 | 9 | 0.01 | 1544 | 1542 | 28 | 28 | 28 | 28 | 226 | 30 | [55 empty] | 5677 | 4110 | 7978 | 6229 | 7881 | 7736
08.09.2020 | 168.96 | 169.731 | 169.331 | 1568 | 200 | 7 | 2 | 2155 | 9 | 0.01 | 1539 | 1536 | 27 | 27 | 27 | 25 | 27 | 28 | [55 empty] | 5708 | 4138 | 8006 | 6256 | 7909 | 7763
08.09.2020 | 162.816 | 163.575 | 163.175 | 1567 | 200 | 7 | 2 | 2155 | 9 | 0.02 | 1535 | 1534 | 31 | 28 | 28 | 27 | 28 | 27 | [55 empty] | 5736 | 4169 | 8033 | 6281 | 7940 | 7794
08.09.2020 | 168.96 | 169.731 | 169.331 | 1570 | 200 | 7 | 2 | 2155 | 9 | 0.01 | 1542 | 1541 | 28 | 31 | 27 | 25 | 31 | 31 | [55 empty] | 5763 | 4196 | 8061 | 6305 | 7967 | 7822
08.09.2020 | 172.032 | 172.81 | 172.41 | 1555 | 200 | 7 | 2 | 2155 | 9 | 0.01 | 1542 | 1539 | 27 | 27 | 28 | 24 | 27 | 28 | [55 empty] | 5794 | 4224 | 8092 | 6330 | 7995 | 7849
08.09.2020 | 162.816 | 163.575 | 163.175 | 1569 | 200 | 7 | 2 | 2155 | 9 | 0.01 | 1542 | 1541 | 31 | 28 | 31 | 25 | 28 | 27 | [55 empty] | 5822 | 4252 | 8119 | 6355 | 8023 | 7877
08.09.2020 | 168.96 | 169.731 | 169.331 | 1569 | 200 | 7 | 2 | 2155 | 9 | 0.01 | 1544 | 1537 | 28 | 28 | 27 | 25 | 28 | 28 | [55 empty] | 5849 | 4279 | 8147 | 6379 | 8047 | 7908
08.09.2020 | 162.816 | 163.575 | 163.175 | 1570 | 200 | 7 | 2 | 2155 | 9 | 0.01 | 1542 | 1542 | 27 | 27 | 28 | 24 | 24 | 31 | [55 empty] | 5880 | 4307 | 8175 | 6401 | 8075 | 7935
08.09.2020 | 162.816 | 163.575 | 163.175 | 1571 | 200 | 7 | 2 | 2155 | 9 | 0.01 | 1539 | 1535 | 31 | 28 | 28 | 22 | 28 | 27 | [55 empty] | 5935 | 4362 | 8230 | 6450 | 8130 | 7990
08.09.2020 | 162.816 | 163.575 | 163.175 | 1575 | 200 | 7 | 2 | 2155 | 9 | 0.01 | 1541 | 1544 | 55 | 55 | 55 | 49 | 55 | 55 | [55 empty] | 5907 | 4334 | 8202 | 6425 | 8102 | 7963
08.09.2020 | 162.816 | 163.575 | 163.175 | 1571 | 200 | 7 | 2 | 2155 | 9 | 0.01 | 1542 | 1547 | 28 | 28 | 28 | 25 | 28 | 27 | [55 empty] | 5966 | 4390 | 8257 | 6475 | 8158 | 8021
08.09.2020 | 162.816 | 163.575 | 163.175 | 1570 | 200 | 7 | 2 | 2155 | 9 | 0.02 | 1547 | 1542 | 59 | 56 | 55 | 50 | 56 | 58 | [55 empty] | 5993 | 4417 | 8285 | 6496 | 8185 | 8052
08.09.2020 | 168.96 | 169.731 | 169.331 | 1568 | 200 | 7 | 2 | 2155 | 9 | 0.01 | 1542 | 1540 | 27 | 27 | 28 | 21 | 27 | 31 | [55 empty] | 6024 | 4445 | 8313 | 6521 | 8213 | 8079
08.09.2020 | 159.744 | 160.496 | 160.096 | 1570 | 200 | 7 | 2 | 2155 | 9 | 0.03 | 1543 | 1546 | 31 | 28 | 28 | 25 | 28 | 27 | [55 empty] | 6052 | 4472 | 8340 | 6545 | 8240 | 8110
08.09.2020 | 165.888 | 166.653 | 166.253 | 1568 | 200 | 7 | 2 | 2155 | 9 | 0.01 | 1538 | 1540 | 28 | 27 | 27 | 24 | 27 | 31 | [55 empty] | 6082 | 4500 | 8368 | 6570 | 8268 | 8138
08.09.2020 | 165.888 | 166.653 | 166.253 | 1567 | 200 | 7 | 2 | 2155 | 9 | 0.01 | 1548 | 1547 | 30 | 28 | 28 | 25 | 28 | 28 | [55 empty] | 6110 | 4531 | 8395 | 6594 | 8296 | 8168
08.09.2020 | 165.888 | 166.653 | 166.253 | 1566 | 200 | 7 | 2 | 2155 | 9 | 0.01 | 1540 | 1537 | 28 | 31 | 27 | 24 | 28 | 30 | [55 empty] | 6141 | 4558 | 8423 | 6619 | 8323 | 8199
08.09.2020 | 168.96 | 169.731 | 169.331 | 1567 | 200 | 7 | 2 | 2155 | 9 | 0.01 | 1539 | 1540 | 31 | 27 | 28 | 25 | 27 | 31 | [55 empty] | 6167 | 4585 | 8450 | 6644 | 8350 | 8226
08.09.2020 | 172.032 | 172.81 | 172.41 | 1568 | 200 | 7 | 2 | 2155 | 9 | 0.04 | 1542 | 1544 | 26 | 27 | 27 | 25 | 27 | 27 | [55 empty] | 6194 | 4611 | 8476 | 6670 | 8376 | 8252
08.09.2020 | 157.696 | 158.443 | 158.043 | 1567 | 200 | 7 | 2 | 2155 | 9 | 0.01 | 1545 | 1543 | 27 | 26 | 26 | 26 | 26 | 26 | [55 empty] | 6220 | 4638 | 8505 | 6697 | 8403 | 8281
08.09.2020 | 159.744 | 160.496 | 160.096 | 1569 | 200 | 7 | 2 | 2155 | 9 | 0.01 | 1542 | 1541 | 26 | 27 | 29 | 27 | 27 | 29 | [55 empty] | 6249 | 4665 | 8529 | 6723 | 8430 | 8308
08.09.2020 | 163.84 | 164.6 | 164.2 | 1568 | 200 | 7 | 2 | 2155 | 9 | 0.01 | 1539 | 1540 | 29 | 27 | 24 | 26 | 27 | 27 | [55 empty] | 6276 | 4691 | 8558 | 6750 | 8456 | 8334
08.09.2020 | 159.744 | 160.496 | 160.096 | 1568 | 200 | 7 | 2 | 2155 | 9 | 0.01 | 1541 | 1538 | 27 | 26 | 29 | 27 | 26 | 26 | [55 empty] | 6302 | 4718 | 8585 | 6777 | 8483 | 8361
08.09.2020 | 161.792 | 162.548 | 162.148 | 1567 | 200 | 7 | 2 | 2155 | 9 | 0.01 | 1539 | 1541 | 26 | 27 | 27 | 27 | 27 | 27 | [55 empty] | 6329 | 4744 | 8611 | 6803 | 8507 | 8390
08.09.2020 | 159.744 | 160.496 | 160.096 | 1568 | 200 | 7 | 2 | 2155 | 9 | 0.03 | 1538 | 1535 | 27 | 26 | 26 | 26 | 24 | 29 | [55 empty] | 6358 | 4773 | 8638 | 6830 | 8534 | 8416
08.09.2020 | 159.744 | 160.496 | 160.096 | 1569 | 200 | 7 | 2 | 2155 | 9 | 0.01 | 1542 | 1541 | 29 | 29 | 27 | 27 | 27 | 26 | [55 empty] | 6384 | 4800 | 8667 | 6856 | 8561 | 8443
08.09.2020 | 161.792 | 162.548 | 162.148 | 1581 | 200 | 7 | 2 | 2155 | 9 | 0.01 | 1542 | 1539 | 26 | 27 | 29 | 26 | 27 | 27 | [55 empty] | 6411 | 4826 | 8693 | 6883 | 8587 | 8471
08.09.2020 | 161.792 | 162.548 | 162.148 | 1568 | 200 | 7 | 2 | 2155 | 9 | 0.01 | 1541 | 1541 | 27 | 26 | 26 | 27 | 26 | 28 | [55 empty] | 6438 | 4854 | 8718 | 6911 | 8615 | 8496
08.09.2020 | 161.792 | 162.548 | 162.148 | 1568 | 200 | 7 | 2 | 2155 | 9 | 0.01 | 1542 | 1542 | 27 | 28 | 25 | 28 | 28 | 25 | [55 empty] | 6466 | 4882 | 8742 | 6938 | 8642 | 8534
08.09.2020 | 159.744 | 160.496 | 160.096 | 1567 | 200 | 7 | 2 | 2155 | 9 | 0.01 | 1539 | 1541 | 28 | 28 | 24 | 27 | 27 | 38 | [55 empty] | 6491 | 4910 | 8767 | 6966 | 8667 | 25
08.09.2020 | 168.729 | 179 | 178.6 | 1566 | 200 | 7 | 2 | 2155 | 9 | 0.01 | 1535 | 1534 | 25 | 28 | 25 | 28 | 25 | 8509 | [55 empty] | 6518 | 4937 | 8794 | 6990 | 8694 | 52
08.09.2020 | 153.6 | 155.538 | 155.138 | 1575 | 200 | 7 | 2 | 2155 | 9 | 0.08 | 1548 | 1546 | 27 | 27 | 27 | 24 | 27 | 27 | [55 empty] | 6546 | 4965 | 8822 | 7018 | 8722 | 80
09.09.2020 | 162.816 | 163.575 | 163.175 | 1570 | 200 | 7 | 2 | 2155 | 9 | 0.02 | 1546 | 1545 | 28 | 28 | 28 | 28 | 28 | 28 | [55 empty] | 6573 | 4992 | 8849 | 7042 | 8749 | 107
09.09.2020 | 165.888 | 166.653 | 166.253 | 1565 | 200 | 7 | 2 | 2155 | 9 | 0.02 | 1542 | 1545 | 27 | 27 | 27 | 24 | 27 | 27 | [55 empty] | 6601 | 5020 | 8877 | 7070 | 8774 | 138
09.09.2020 | 162.816 | 163.575 | 163.175 | 1563 | 200 | 7 | 2 | 2155 | 9 | 0.02 | 1532 | 1534 | 28 | 28 | 28 | 28 | 25 | 31 | [55 empty] | 6629 | 5048 | 8905 | 7098 | 8802 | 166
09.09.2020 | 165.888 | 166.653 | 166.253 | 1565 | 200 | 7 | 2 | 2155 | 9 | 0.02 | 1537 | 1539 | 28 | 28 | 28 | 28 | 28 | 28 | [55 empty] | 6659 | 5075 | 8932 | 7122 | 8829 | 193
09.09.2020 | 165.888 | 166.653 | 166.253 | 1565 | 200 | 7 | 2 | 2155 | 9 | 0.01 | 1537 | 1541 | 30 | 27 | 27 | 24 | 27 | 27 | [55 empty] | 6687 | 5103 | 8957 | 7150 | 8857 | 221
09.09.2020 | 165.888 | 166.653 | 166.253 | 1565 | 200 | 7 | 2 | 2155 | 9 | 0.01 | 1545 | 1543 | 28 | 28 | 25 | 28 | 28 | 28 | [55 empty] | 6715 | 5134 | 8984 | 7174 | 8884 | 249
09.09.2020 | 162.816 | 163.575 | 163.175 | 1562 | 200 | 7 | 2 | 2155 | 9 | 0.01 | 1539 | 1537 | 28 | 31 | 27 | 24 | 27 | 28 | [55 empty] | 6742 | 5161 | 9012 | 7202 | 8909 | 276
09.09.2020 | 165.888 | 166.653 | 166.253 | 1562 | 200 | 7 | 2 | 2155 | 9 | 0.01 | 1542 | 1539 | 27 | 27 | 28 | 28 | 25 | 27 | [55 empty] | 6767 | 5189 | 9040 | 7227 | 8937 | 304
09.09.2020 | 162.816 | 163.575 | 163.175 | 1562 | 200 | 7 | 2 | 2155 | 9 | 0.01 | 1539 | 1539 | 25 | 28 | 28 | 25 | 28 | 28 | [55 empty] | 6794 | 5216 | 9067 | 7251 | 8961 | 331
09.09.2020 | 159.744 | 160.496 | 160.096 | 1562 | 200 | 7 | 2 | 2155 | 9 | 0.01 | 1542 | 1539 | 27 | 27 | 27 | 24 | 24 | 27 | [55 empty] | 6822 | 5244 | 9095 | 7279 | 8989 | 359
09.09.2020 | 159.744 | 160.496 | 160.096 | 1567 | 200 | 7 | 2 | 2155 | 9 | 0.01 | 1537 | 1536 | 28 | 28 | 28 | 28 | 28 | 28 | [55 empty] | 6853 | 5272 | 9122 | 7303 | 9016 | 387
09.09.2020 | 165.888 | 166.653 | 166.253 | 1562 | 200 | 7 | 2 | 2155 | 9 | 0.01 | 1539 | 1535 | 31 | 28 | 27 | 24 | 27 | 28 | [55 empty] | 6877 | 5299 | 9150 | 7331 | 9041 | 414
09.09.2020 | 165.888 | 166.653 | 166.253 | 1565 | 200 | 7 | 2 | 2155 | 9 | 0.01 | 1532 | 1531 | 24 | 27 | 28 | 28 | 25 | 27 | [55 empty] | 6905 | 5327 | 9178 | 7359 | 9069 | 442
09.09.2020 | 159.744 | 160.496 | 160.096 | 1573 | 200 | 7 | 2 | 2155 | 9 | 0.01 | 1537 | 1536 | 28 | 28 | 28 | 28 | 28 | 28 | [55 empty] | 6932 | 5354 | 9205 | 7383 | 9096 | 469
09.09.2020 | 165.888 | 166.653 | 166.253 | 1570 | 200 | 7 | 2 | 2155 | 9 | 0.01 | 1540 | 1540 | 27 | 27 | 27 | 24 | 27 | 27 | [55 empty] | 6960 | 5382 | 9233 | 7411 | 9124 | 497
09.09.2020 | 162.816 | 163.575 | 163.175 | 1572 | 200 | 7 | 2 | 2155 | 9 | 0.01 | 1536 | 1536 | 28 | 28 | 28 | 28 | 28 | 28 | [55 empty] | 6987 | 5409 | 9257 | 7437 | 9150 | 524
09.09.2020 | 165.888 | 166.653 | 166.253 | 1572 | 200 | 7 | 2 | 2155 | 9 | 0.01 | 1533 | 1536 | 27 | 27 | 24 | 26 | 26 | 27 | [55 empty] | 7013 | 5433 | 9284 | 7466 | 9177 | 550
09.09.2020 | 157.696 | 158.443 | 158.043 | 1575 | 200 | 7 | 2 | 2155 | 9 | 0.01 | 1545 | 1543 | 26 | 24 | 27 | 29 | 27 | 26 | [55 empty] | 7044 | 5447 | 9313 | 7495 | 9206 | 581
09.09.2020 | 159.744 | 160.496 | 160.096 | 1573 | 200 | 7 | 2 | 2155 | 9 | 0.01 | 1542 | 1539 | 31 | 14 | 29 | 29 | 29 | 31 | [55 empty] | 7075 | 0 | 9343 | 7526 | 9236 | 612
09.09.2020 | 161.434 | 162.689 | 162.289 | 1574 | 200 | 7 | 2 | 2155 | 9 | 0.02 | 1546 | 1544 | 31 | 5447 | 30 | 31 | 30 | 31 | [55 empty] | 7103 | 5456 | 9372 | 7554 | 9265 | 640
09.09.2020 | 153.6 | 154.338 | 153.938 | 1573 | 200 | 7 | 2 | 2155 | 9 | 0.02 | 1537 | 1534 | 28 | 5456 | 29 | 28 | 29 | 28 | [55 empty] | 7132 | 5476 | 9401 | 7583 | 9290 | 669
09.09.2020 | 149.504 | 150.433 | 150.033 | 1576 | 200 | 7 | 2 | 2155 | 9 | 0.02 | 1541 | 1537 | 29 | 20 | 29 | 29 | 25 | 29 | [55 empty] | 7165 | 7165 | 9434 | 7616 | 9323 | 702
09.09.2020 | 161.792 | 162.548 | 162.148 | 1574 | 200 | 7 | 2 | 2155 | 9 | 0.01 | 1546 | 1543 | 33 | 1689 | 33 | 33 | 33 | 33 | [55 empty] | 7200 | 0 | 9466 | 7649 | 9355 | 735
09.09.2020 | 163.84 | 166.3 | 165.9 | 1570 | 200 | 7 | 2 | 2155 | 9 | 0.01 | 1544 | 1542 | 35 | 7165 | 32 | 33 | 32 | 33 | [55 empty] | 7234 | 0 | 9499 | 7683 | 9388 | 769
09.09.2020 | 165.888 | 166.653 | 166.253 | 1578 | 200 | 7 | 2 | 2155 | 9 | 0.01 | 1544 | 1541 | 34 | 0 | 33 | 34 | 33 | 34 | [55 empty] | 7265 | 0 | 9530 | 7714 | 9421 | 802
09.09.2020 | 169.984 | 170.758 | 170.358 | 1569 | 200 | 7 | 2 | 2155 | 9 | 0.02 | 1542 | 1541 | 31 | 0 | 31 | 31 | 33 | 33 | [55 empty] | 7296 | 0 | 9561 | 7745 | 9452 | 833
09.09.2020 | 157.696 | 158.443 | 158.043 | 1574 | 200 | 7 | 2 | 2155 | 9 | 0.01 | 1543 | 1544 | 31 | 0 | 31 | 31 | 31 | 31 | [55 empty] | 7330 | 0 | 9594 | 7779 | 9482 | 867
09.09.2020 | 153.6 | 154.338 | 153.938 | 1569 | 200 | 7 | 2 | 2155 | 9 | 0.01 | 1547 | 1545 | 34 | 0 | 33 | 34 | 30 | 34 | [55 empty] | 7363 | 0 | 9625 | 7812 | 9516 | 897
09.09.2020 | 165.888 | 166.653 | 166.253 | 1578 | 200 | 7 | 2 | 2155 | 9 | 0.02 | 1538 | 1538 | 33 | 0 | 31 | 33 | 34 | 30 | [55 empty] | 7394 | 0 | 9659 | 7843 | 9547 | 931
09.09.2020 | 162.816 | 163.575 | 163.175 | 1570 | 200 | 7 | 2 | 2155 | 9 | 0.01 | 1537 | 1545 | 31 | 0 | 34 | 31 | 31 | 34 | [55 empty] | 7428 | 0 | 9693 | 7877 | 9581 | 962
09.09.2020 | 159.744 | 160.496 | 160.096 | 1577 | 200 | 7 | 2 | 2155 | 9 | 0.01 | 1542 | 1540 | 34 | 0 | 34 | 34 | 34 | 31 | [55 empty] | 7462 | 0 | 9727 | 7440 | 9612 | 996
09.09.2020 | 164.362 | 173.724 | 173.324 | 1570 | 200 | 7 | 2 | 2155 | 9 | 0.01 | 1541 | 1542 | 34 | 0 | 34 | 437 | 31 | 34 | [55 empty] | 7493 | 0 | 9758 | 7471 | 9646 | 1030
10.09.2020 | 165.824 | 167.358 | 166.958 | 1580 | 200 | 7 | 2 | 2155 | 9 |  | 1548 | 1551 | 31 | 0 | 31 | 31 | 34 | 34 | [55 empty] | 7523 | 0 | 9788 | 7501 | 9673 | 1057
10.09.2020 | 159.744 | 160.496 | 160.096 | 1570 | 200 | 7 | 2 | 2155 | 9 |  | 1550 | 1550 | 30 | 0 | 30 | 30 | 27 | 27 | [55 empty] | 7557 | 0 | 9822 | 7535 | 9707 | 1091
10.09.2020 | 144.23 | 144.958 | 144.558 | 1566 | 200 | 7 | 2 | 2155 | 9 |  | 1547 | 1543 | 34 | 0 | 34 | 34 | 34 | 34 | [55 empty] | 7591 | 0 | 9856 | 7566 | 9741 | 1125
10.09.2020 | 168.96 | 169.731 | 169.331 | 1570 | 200 | 7 | 2 | 2155 | 9 |  | 1545 | 1551 | 34 | 0 | 34 | 31 | 34 | 34 | [55 empty] | 7622 | 0 | 9890 | 7596 | 9775 | 1159
10.09.2020 | 165.888 | 166.653 | 166.253 | 1568 | 200 | 7 | 2 | 2155 | 9 |  | 1541 | 1540 | 31 | 0 | 34 | 30 | 34 | 34 | [55 empty] | 7655 | 0 | 9923 | 7627 | 9805 | 1192
10.09.2020 | 162.816 | 163.575 | 163.175 | 1593 | 200 | 7 | 2 | 2155 | 9 |  | 1544 | 1542 | 33 | 0 | 33 | 31 | 30 | 33 | [55 empty] | 7689 | 0 | 9954 | 7655 | 9839 | 1226
10.09.2020 | 162.816 | 163.575 | 163.175 | 1566 | 200 | 7 | 2 | 2155 | 9 |  | 1539 | 1541 | 34 | 0 | 31 | 28 | 34 | 34 | [55 empty] | 7723 | 0 | 9988 | 7689 | 9870 | 1260
10.09.2020 | 159.744 | 160.496 | 160.096 | 1566 | 200 | 7 | 2 | 2155 | 9 | 0.02 | 1546 | 1542 | 34 | 0 | 34 | 34 | 31 | 34 | [55 empty] | 7754 | 0 | 10022 | 7719 | 9904 | 1294
10.09.2020 | 165.888 | 166.653 | 166.253 | 1565 | 200 | 7 | 2 | 2155 | 9 |  | 1539 | 1543 | 31 | 0 | 34 | 30 | 34 | 34 | [55 empty] | 7787 | 0 | 10052 | 7753 | 9937 | 1328
10.09.2020 | 162.816 | 163.575 | 163.175 | 1567 | 200 | 7 | 2 | 2155 | 9 |  | 1548 | 1545 | 33 | 0 | 30 | 34 | 33 | 34 | [55 empty] | 7821 | 0 | 10086 | 7784 | 9968 | 1358
10.09.2020 | 165.888 | 166.653 | 166.253 | 1566 | 200 | 7 | 2 | 2155 | 9 |  | 1545 | 1544 | 34 | 0 | 34 | 31 | 31 | 30 | [55 empty] | 7852 | 0 | 10117 | 7814 | 9999 | 1392
10.09.2020 | 159.744 | 160.496 | 160.096 | 1566 | 200 | 7 | 2 | 2155 | 9 |  | 1543 | 1545 | 31 | 0 | 31 | 30 | 31 | 34 | [55 empty] | 7886 | 0 | 10148 | 7848 | 10033 | 1423
10.09.2020 | 156.672 | 157.417 | 157.017 | 1573 | 200 | 7 | 2 | 2155 | 9 |  | 1543 | 1544 | 34 | 0 | 31 | 34 | 34 | 31 | [55 empty] | 7916 | 0 | 10181 | 7879 | 10063 | 1457
10.09.2020 | 162.816 | 163.575 | 163.175 | 1567 | 200 | 7 | 2 | 2155 | 9 |  | 1545 | 1544 | 30 | 0 | 33 | 31 | 30 | 34 | [55 empty] | 7950 | 0 | 10212 | 7913 | 10097 | 1490
10.09.2020 | 159.744 | 160.496 | 160.096 | 1562 | 200 | 7 | 2 | 2155 | 9 |  | 1543 | 1540 | 34 | 0 | 31 | 34 | 34 | 33 | [55 empty] | 7981 | 0 | 10246 | 7943 | 10128 | 1524
10.09.2020 | 165.888 | 166.653 | 166.253 | 1562 | 200 | 7 | 2 | 2155 | 9 |  | 1539 | 1538 | 31 | 0 | 34 | 30 | 31 | 34 | [55 empty] | 8015 | 0 | 10277 | 7977 | 10155 | 1524
10.09.2020 | 159.744 | 160.496 | 160.096 | 1561 | 200 | 7 | 2 | 2155 | 9 |  | 1537 | 1536 | 34 | 0 | 31 | 34 | 27 | 0 | [55 empty] | 8049 | 0 | 10310 | 8011 | 10186 | 1592
10.09.2020 | 159.744 | 160.496 | 160.096 | 1565 | 200 | 7 | 2 | 2155 | 9 |  | 1538 | 1540 | 34 | 0 | 33 | 34 | 31 | 68 | [55 empty] | 8082 | 0 | 10344 | 8042 | 10217 | 1626
10.09.2020 | 165.888 | 166.653 | 166.253 | 1573 | 200 | 7 | 2 | 2155 | 9 |  | 1542 | 1540 | 33 | 0 | 34 | 31 | 31 | 34 | [55 empty] | 8116 | 0 | 10375 | 8076 | 10247 | 1659
10.09.2020 | 162.816 | 163.575 | 163.175 | 1563 | 200 | 7 | 2 | 2155 | 9 |  | 1534 | 1540 | 34 | 0 | 31 | 34 | 30 | 33 | [55 empty] | 8150 | 0 | 10409 | 8109 | 10278 | 1693
10.09.2020 | 162.816 | 163.575 | 163.175 | 1563 | 200 | 7 | 2 | 2155 | 9 |  | 1542 | 1541 | 34 | 0 | 34 | 33 | 31 | 34 | [55 empty] | 8184 | 0 | 10439 | 8140 | 10306 | 1727
10.09.2020 | 165.888 | 166.653 | 166.253 | 1561 | 200 | 7 | 2 | 2155 | 9 |  | 1537 | 1535 | 34 | 0 | 30 | 31 | 28 | 34 | [55 empty] | 8214 | 0 | 10473 | 8174 | 10336 | 1761
10.09.2020 | 156.672 | 157.417 | 157.017 | 1562 | 200 | 7 | 2 | 2155 | 9 |  | 1538 | 1540 | 30 | 0 | 34 | 34 | 30 | 34 | [55 empty] | 8248 | 0 | 10504 | 8205 | 10367 | 1792
10.09.2020 | 162.816 | 163.575 | 163.175 | 1567 | 200 | 7 | 2 | 2155 | 9 | 0.05 | 1542 | 1541 | 34 | 0 | 31 | 31 | 31 | 31 | [55 empty] | 8282 | 0 | 10538 | 8238 | 10398 | 1825
10.09.2020 | 156.672 | 157.417 | 157.017 | 1565 | 200 | 7 | 2 | 2155 | 9 | 0.01 | 1540 | 1537 | 34 | 0 | 34 | 33 | 31 | 33 | [55 empty] | 8316 | 0 | 10568 | 8269 | 8269 | 1859
10.09.2020 | 165.888 | 166.653 | 166.253 | 1565 | 200 | 7 | 2 | 2155 | 9 | 0.01 | 1541 | 1539 | 34 | 0 | 30 | 31 | 2129 | 34 | [55 empty] | 8350 | 0 | 10602 | 8303 | 8303 | 1893
10.09.2020 | 156.672 | 157.417 | 157.017 | 1568 | 200 | 13 | 2 | 2155 | 9 | 0.01 | 1540 | 1544 | 34 | 0 | 34 | 34 | 34 | 34 | [55 empty] | 8383 | 0 | 10636 | 8337 | 10487 | 1927
10.09.2020 | 165.888 | 166.653 | 166.253 | 1568 | 200 | 7 | 2 | 2155 | 9 | 0.01 | 1545 | 1545 | 33 | 0 | 34 | 34 | 2184 | 34 | [55 empty] | 8417 | 0 | 10667 | 8370 | 10518 | 1957
10.09.2020 | 165.888 | 166.653 | 166.253 | 1563 | 200 | 7 | 2 | 2155 | 9 | 0.01 | 1542 | 1539 | 34 | 0 | 31 | 33 | 31 | 30 | [55 empty] | 8451 | 0 | 10701 | 8404 | 10548 | 1991
10.09.2020 | 159.744 | 160.496 | 160.096 | 1563 | 200 | 7 | 2 | 2155 | 9 | 0.02 | 1543 | 1546 | 34 | 0 | 34 | 34 | 30 | 34 | [55 empty] | 8484 | 0 | 10733 | 8436 | 10580 | 2024
10.09.2020 | 165.888 | 166.653 | 166.253 | 1562 | 200 | 7 | 2 | 2155 | 9 | 0.02 | 1541 | 1543 | 33 | 0 | 32 | 32 | 32 | 33 | [55 empty] | 8518 | 0 | 10767 | 8468 | 10612 | 2058
11.09.2020 | 161.792 | 162.548 | 162.148 | 1564 | 200 | 7 | 2 | 2155 | 9 | 0.02 | 1542 | 1542 | 34 | 0 | 34 | 32 | 32 | 34 | [55 empty] | 8550 | 0 | 10800 | 8500 | 10642 | 2091
11.09.2020 | 164.864 | 165.627 | 165.227 | 1561 | 200 | 7 | 2 | 2155 | 9 | 0.02 | 1539 | 1540 | 32 | 0 | 33 | 32 | 30 | 33 | [55 empty] | 8583 | 0 | 10833 | 8533 | 10671 | 2123
11.09.2020 | 161.792 | 162.548 | 162.148 | 1560 | 200 | 7 | 2 | 2155 | 9 | 0.02 | 1534 | 1537 | 33 | 0 | 33 | 33 | 29 | 32 | [55 empty] | 8616 | 0 | 10866 | 8566 | 10700 | 2154
11.09.2020 | 159.744 | 160.496 | 160.096 | 1565 | 200 | 7 | 2 | 2155 | 9 | 0.02 | 1534 | 1539 | 33 | 0 | 33 | 33 | 29 | 31 | [55 empty] | 8649 | 0 | 10896 | 8597 | 10730 | 2187
11.09.2020 | 157.696 | 158.443 | 158.043 | 1566 | 200 | 7 | 2 | 2155 | 9 | 0.02 | 1545 | 1545 | 33 | 0 | 30 | 31 | 30 | 33 | [55 empty] | 8682 | 0 | 10929 | 8630 | 10761 | 2218
11.09.2020 | 157.696 | 158.443 | 158.043 | 1565 | 200 | 7 | 2 | 2155 | 9 | 0.02 | 1541 | 1539 | 33 | 0 | 33 | 33 | 31 | 31 | [55 empty] | 8703 | 0 | 10954 | 8657 | 10786 | 2248
11.09.2020 | 159.744 | 160.496 | 160.096 | 1562 | 200 | 7 | 2 | 2155 | 9 | 0.01 | 1540 | 1540 | 21 | 0 | 25 | 27 | 25 | 30 | [55 empty] | 12554 | 0 | 5510 | 10911 | 7911 | 34
11.09.2020 | 92.941 | 150.546 | 150.146 | 1562 | 200 | 7 | 2 | 2155 | 9 | 0.01 | 1543 | 1541 | 3851 | 0 | 5444 | 2254 | 2875 | 2214 | [55 empty] | 12588 | 0 | 5537 | 10945 | 7945 | 73
11.09.2020 | 168.96 | 170.531 | 170.131 | 1584 | 200 | 7 | 2 | 2155 | 9 | 0.08 | 1550 | 1547 | 34 | 0 | 27 | 34 | 34 | 39 | [55 empty] | 12621 | 0 | 5568 | 10975 | 7978 | 107
11.09.2020 | 165.709 | 166.473 | 166.073 | 1568 | 200 | 7 | 2 | 2155 | 9 | 0.02 | 1545 | 1543 | 33 | 0 | 31 | 30 | 33 | 34 | [55 empty] | 12652 | 0 | 5602 | 11006 | 8009 | 138
11.09.2020 | 162.816 | 163.575 | 163.175 | 1575 | 200 | 7 | 2 | 2155 | 9 | 0.02 | 1543 | 1541 | 31 | 0 | 34 | 31 | 31 | 31 | [55 empty] | 12683 | 0 | 5633 | 11037 | 8043 | 172
11.09.2020 | 156.672 | 157.417 | 157.017 | 1570 | 200 | 7 | 2 | 2155 | 9 | 0.01 | 1541 | 1535 | 31 | 0 | 31 | 31 | 34 | 34 | [55 empty] | 12717 | 0 | 5666 | 11067 | 8077 | 206
11.09.2020 | 159.744 | 160.496 | 160.096 | 1567 | 200 | 7 | 2 | 2155 | 9 | 0.02 | 1535 | 1540 | 34 | 0 | 33 | 30 | 34 | 34 | [55 empty] | 12747 | 0 | 5700 | 11101 | 8107 | 239
11.09.2020 | 165.888 | 166.653 | 166.253 | 1577 | 200 | 7 | 2 | 2155 | 9 | 0.01 | 1544 | 1542 | 30 | 0 | 34 | 34 | 30 | 33 | [55 empty] | 12778 | 0 | 5731 | 11132 | 8141 | 273
11.09.2020 | 162.816 | 163.575 | 163.175 | 1566 | 200 | 7 | 2 | 2155 | 9 | 0.01 | 1540 | 1539 | 31 | 0 | 31 | 31 | 34 | 34 | [55 empty] | 12812 | 0 | 5765 | 11163 | 8172 | 304
11.09.2020 | 159.744 | 160.496 | 160.096 | 1566 | 200 | 7 | 2 | 2155 | 9 | 0.01 | 1543 | 1543 | 34 | 0 | 34 | 31 | 31 | 31 | [55 empty] | 12839 | 8539 | 5795 | 11190 | 8203 | 335
11.09.2020 | 159.744 | 160.496 | 160.096 | 1566 | 200 | 7 | 2 | 2155 | 9 | 0.01 | 1541 | 1540 | 27 | 8539 | 30 | 27 | 31 | 31 | [55 empty] | 12870 | 8561 | 5823 | 11218 | 8233 | 362
11.09.2020 | 162.816 | 163.728 | 163.328 | 1569 | 200 | 7 | 2 | 2155 | 9 | 0.02 | 1543 | 1541 | 31 | 22 | 28 | 28 | 30 | 27 | [55 empty] | 12895 | 8582 | 5851 | 11245 | 8261 | 390
11.09.2020 | 165.888 | 166.653 | 166.253 | 1564 | 200 | 7 | 2 | 2155 | 9 | 0.04 | 1543 | 1543 | 25 | 21 | 28 | 27 | 28 | 28 | [55 empty] | 12925 | 8607 | 5881 | 11270 | 8289 | 417
11.09.2020 | 156.672 | 157.417 | 157.017 | 1563 | 200 | 7 | 2 | 2155 | 9 | 0.01 | 1540 | 1540 | 30 | 25 | 30 | 25 | 28 | 27 | [55 empty] | 12953 | 8629 | 5909 | 11298 | 8319 | 448
11.09.2020 | 165.888 | 166.653 | 166.253 | 1565 | 200 | 7 | 2 | 2155 | 9 | 0.01 | 1542 | 1541 | 28 | 22 | 28 | 28 | 30 | 31 | [55 empty] | 12981 | 8653 | 5940 | 11325 | 8347 | 476
11.09.2020 | 165.888 | 166.653 | 166.253 | 1570 | 200 | 7 | 2 | 2155 | 9 | 0.01 | 1542 | 1539 | 28 | 24 | 31 | 27 | 28 | 28 | [55 empty] | 13008 | 8675 | 5967 | 11353 | 8378 | 503
12.09.2020 | 165.888 | 166.653 | 166.253 | 1563 | 200 | 7 | 2 | 2155 | 9 | 0.02 | 1539 | 1538 | 27 | 22 | 27 | 28 | 31 | 27 | [55 empty] | 13036 | 8699 | 5995 | 11377 | 8405 | 531
12.09.2020 | 162.816 | 163.575 | 163.175 | 1564 | 200 | 7 | 2 | 2155 | 9 | 0.01 | 1541 | 1541 | 28 | 24 | 28 | 24 | 27 | 28 | [55 empty] | 13063 | 8721 | 6026 | 11405 | 8433 | 558
12.09.2020 | 159.744 | 160.496 | 160.096 | 1564 | 200 | 7 | 2 | 2155 | 9 | 0.01 | 1542 | 1543 | 27 | 22 | 31 | 28 | 28 | 27 | [55 empty] | 13091 | 8745 | 6053 | 11433 | 8463 | 586
12.09.2020 | 162.816 | 163.575 | 163.175 | 1565 | 200 | 7 | 2 | 2155 | 9 | 0.01 | 1541 | 1540 | 28 | 24 | 27 | 28 | 30 | 28 | [55 empty] | 13119 | 8767 | 6084 | 11460 | 8491 | 614
12.09.2020 | 165.888 | 166.653 | 166.253 | 1566 | 200 | 7 | 2 | 2155 | 9 | 0.01 | 1540 | 1539 | 28 | 22 | 31 | 27 | 28 | 28 | [55 empty] | 13146 | 8788 | 6111 | 11488 | 8519 | 641
12.09.2020 | 162.816 | 163.575 | 163.175 | 1566 | 200 | 7 | 2 | 2155 | 9 | 0.01 | 1542 | 1541 | 27 | 21 | 27 | 28 | 28 | 27 | [55 empty] | 13174 | 8813 | 6139 | 11515 | 8546 | 669
12.09.2020 | 159.744 | 160.496 | 160.096 | 1566 | 200 | 7 | 2 | 2155 | 9 | 0.01 | 1542 | 1543 | 28 | 25 | 28 | 27 | 27 | 28 | [55 empty] | 13201 | 8834 | 6167 | 11543 | 8574 | 696
12.09.2020 | 162.816 | 163.575 | 163.175 | 1565 | 200 | 7 | 2 | 2155 | 9 | 0.01 | 1545 | 1543 | 27 | 21 | 28 | 28 | 28 | 27 | [55 empty] | 13229 | 8859 | 6194 | 11568 | 8601 | 724
12.09.2020 | 159.744 | 160.496 | 160.096 | 1563 | 200 | 7 | 2 | 2155 | 9 | 0.01 | 1541 | 1540 | 28 | 25 | 27 | 25 | 27 | 28 | [55 empty] | 13257 | 8881 | 6225 | 11595 | 8629 | 755
12.09.2020 | 159.744 | 160.496 | 160.096 | 1563 | 200 | 7 | 2 | 2155 | 9 | 0.01 | 1540 | 1543 | 28 | 22 | 31 | 27 | 28 | 31 | [55 empty] | 13283 | 8907 | 6252 | 11622 | 8656 | 779
12.09.2020 | 165.888 | 166.653 | 166.253 | 1562 | 200 | 7 | 2 | 2155 | 9 | 0.01 | 1539 | 1537 | 26 | 26 | 27 | 27 | 27 | 24 | [55 empty] | 13312 | 8934 | 6278 | 11648 | 8682 | 806
12.09.2020 | 157.696 | 158.443 | 158.043 | 1570 | 200 | 7 | 2 | 2155 | 9 | 0.01 | 1547 | 1547 | 29 | 27 | 26 | 26 | 26 | 27 | [55 empty] | 13340 | 8961 | 6306 | 11676 | 8713 | 837
12.09.2020 | 161.792 | 162.548 | 162.148 | 1570 | 200 | 7 | 2 | 2155 | 9 | 0.01 | 1545 | 1547 | 28 | 27 | 28 | 28 | 31 | 31 | [55 empty] | 13367 | 8986 | 6336 | 11704 | 8741 | 864
12.09.2020 | 172.032 | 172.81 | 172.41 | 1563 | 200 | 7 | 2 | 2155 | 9 | 0.01 | 1544 | 1540 | 27 | 25 | 30 | 28 | 28 | 27 | [55 empty] | 13395 | 9007 | 6364 | 11731 | 8768 | 895
12.09.2020 | 165.888 | 166.653 | 166.253 | 1561 | 200 | 7 | 2 | 2155 | 9 | 0.03 | 1545 | 1544 | 28 | 21 | 28 | 27 | 27 | 31 | [55 empty] | 13422 | 9032 | 6392 | 11759 | 8799 | 923
12.09.2020 | 162.816 | 163.575 | 163.175 | 1560 | 200 | 7 | 2 | 2155 | 9 | 0.01 | 1538 | 1537 | 27 | 25 | 28 | 28 | 31 | 28 | [55 empty] | 13447 | 9054 | 6419 | 11786 | 8826 | 953
12.09.2020 | 165.888 | 166.653 | 166.253 | 1561 | 200 | 7 | 2 | 2155 | 9 | 0.01 | 1536 | 1540 | 25 | 22 | 27 | 27 | 27 | 30 | [55 empty] | 13475 | 9075 | 6447 | 11811 | 8854 | 981
12.09.2020 | 159.744 | 160.496 | 160.096 | 1563 | 200 | 7 | 2 | 2155 | 9 | 0.01 | 1541 | 1542 | 28 | 21 | 28 | 25 | 28 | 28 | [55 empty] | 13502 | 9100 | 6474 | 11839 | 8882 | 1012
12.09.2020 | 156.672 | 157.417 | 157.017 | 1563 | 200 | 7 | 2 | 2155 | 9 | 0.01 |  |  | 27 | 25 | 27 | 28 | 28 | 31 | [55 empty] | 13530 | 9124 | 6505 | 11869 | 8910 | 1039
12.09.2020 | 165.888 | 166.653 | 166.253 | 1563 | 200 | 7 | 2 | 2155 | 9 | 0.01 | 1539 | 1541 | 28 | 24 | 31 | 30 | 28 | 27 | [55 empty] | 13567 | 34 | 0 | 11881 | 8944 | 1076
12.09.2020 | 167.757 | 176.286 | 175.886 | 1563 | 200 | 7 | 2 | 2155 | 9 | 0.01 | 1539 | 1539 | 37 | 9090 | 6505 | 12 | 34 | 37 | [55 empty] | 13598 | 71 | 0 | 11906 | 8978 | 1110
12.09.2020 | 153.447 | 156.005 | 155.605 | 1577 | 200 | 7 | 2 | 2155 | 9 | 0.08 | 1540 | 1538 | 31 | 37 | 0 | 25 | 34 | 34 | [55 empty] | 13635 | 111 | 0 | 0 | 9018 | 1150
12.09.2020 | 159.104 | 161.354 | 160.954 | 1573 | 200 | 7 | 2 | 2155 | 9 | 0.04 | 1541 | 1542 | 37 | 40 | 0 | 11906 | 40 | 40 | [55 empty] | 13678 | 154 | 0 | 0 | 9061 | 1193
12.09.2020 | 156.672 | 157.417 | 157.017 | 1570 | 200 | 7 | 2 | 2155 | 9 | 0.06 | 1533 | 1535 | 43 | 43 | 0 | 0 | 43 | 43 | [55 empty] | 13714 | 190 | 6514 | 0 | 9097 | 1232
12.09.2020 | 172.032 | 172.81 | 172.41 | 1575 | 200 | 7 | 2 | 2155 | 9 | 0.01 | 1536 | 1547 | 36 | 36 | 6514 | 0 | 36 | 39 | [55 empty] | 13748 | 224 | 6542 | 0 | 9131 | 1269
12.09.2020 | 159.744 | 160.646 | 160.246 | 1575 | 200 | 13 | 2 | 2155 | 9 | 0.01 | 1546 | 1542 | 34 | 34 | 28 | 0 | 34 | 37 | [55 empty] | 13779 | 258 | 6576 | 0 | 9162 | 1303
12.09.2020 | 165.888 | 166.653 | 166.253 | 1573 | 200 | 13 | 2 | 2155 | 9 | 0.01 | 1547 | 1546 | 31 | 34 | 34 | 0 | 31 | 34 | [55 empty] | 13810 | 292 | 6606 | 0 | 9193 | 1337
12.09.2020 | 162.816 | 163.575 | 163.175 | 1570 | 200 | 13 | 2 | 2155 | 9 | 0.01 | 1543 | 1547 | 31 | 34 | 30 | 0 | 31 | 34 | [55 empty] | 13840 | 323 | 6634 | 11921 | 9223 | 1368
12.09.2020 | 159.744 | 160.496 | 160.096 | 1566 | 200 | 7 | 2 | 2155 | 9 | 0.01 | 1541 | 1541 | 30 | 31 | 28 | 11921 | 30 | 31 | [55 empty] | 13865 | 350 | 6662 | 11949 | 9251 | 1395
12.09.2020 | 165.888 | 166.853 | 166.453 | 1564 | 200 | 7 | 2 | 2155 | 9 | 0.01 | 1541 | 1539 | 25 | 27 | 28 | 28 | 28 | 27 | [55 empty] | 13893 | 375 | 6686 | 11973 | 9276 | 1426
12.09.2020 | 162.816 | 163.575 | 163.175 | 1569 | 200 | 7 | 2 | 2155 | 9 | 0.01 | 1545 | 1543 | 28 | 25 | 24 | 24 | 25 | 31 | [55 empty] | 13917 | 402 | 6714 | 12001 | 9303 | 1454
12.09.2020 | 156.672 | 157.417 | 157.017 | 1562 | 200 | 7 | 2 | 2155 | 9 | 0.01 | 1542 | 1540 | 24 | 27 | 28 | 28 | 27 | 28 | [55 empty] | 13945 | 430 | 6741 | 12029 | 9331 | 1481
13.09.2020 | 162.816 | 163.575 | 163.175 | 1562 | 200 | 7 | 2 | 2155 | 9 | 0.01 | 1543 | 1541 | 28 | 28 | 27 | 28 | 28 | 27 | [55 empty] | 13969 | 458 | 6766 | 12053 | 9358 | 1509
13.09.2020 | 165.888 | 166.653 | 166.253 | 1561 | 200 | 7 | 2 | 2155 | 9 | 0.01 | 1537 | 1538 | 24 | 28 | 25 | 24 | 27 | 28 | [55 empty] | 13997 | 485 | 6794 | 12081 | 9386 | 1539
13.09.2020 | 156.672 | 157.417 | 157.017 | 1563 | 200 | 7 | 2 | 2155 | 9 | 0.01 | 1542 | 1543 | 28 | 27 | 28 | 28 | 28 | 30 | [55 empty] | 14025 | 513 | 6818 | 12105 | 9414 | 1567
13.09.2020 | 168.96 | 169.731 | 169.331 | 1561 | 200 | 7 | 2 | 2155 | 9 | 0.01 | 1532 | 1534 | 28 | 28 | 24 | 24 | 28 | 28 | [55 empty] | 14049 | 540 | 6846 | 12133 | 9441 | 1598
13.09.2020 | 159.744 | 160.496 | 160.096 | 1563 | 200 | 7 | 2 | 2155 | 9 | 0.01 | 1542 | 1541 | 24 | 27 | 28 | 28 | 27 | 31 | [55 empty] | 14077 | 568 | 6870 | 12158 | 9469 | 1625
13.09.2020 | 165.888 | 166.653 | 166.253 | 1563 | 200 | 7 | 2 | 2155 | 9 | 0.01 | 1544 | 1543 | 28 | 28 | 24 | 25 | 28 | 27 | [55 empty] | 14104 | 596 | 6898 | 12185 | 9496 | 1653
13.09.2020 | 159.744 | 160.496 | 160.096 | 1563 | 200 | 7 | 2 | 2155 | 9 | 0.01 | 1544 | 1542 | 27 | 28 | 28 | 27 | 27 | 28 | [55 empty] | 14132 | 623 | 6926 | 12213 | 9527 | 1684
13.09.2020 | 165.888 | 166.653 | 166.253 | 1559 | 200 | 7 | 2 | 2155 | 9 | 0.01 | 1539 | 1538 | 28 | 27 | 28 | 28 | 31 | 31 | [55 empty] | 14157 | 654 | 6950 | 12237 | 9555 | 1714
13.09.2020 | 172.032 | 172.81 | 172.41 | 1560 | 200 | 7 | 2 | 2155 | 9 | 0.01 | 1536 | 1536 | 25 | 31 | 24 | 24 | 28 | 30 | [55 empty] | 14184 | 681 | 6978 | 12265 | 9582 | 1742
13.09.2020 | 162.816 | 163.575 | 163.175 | 1562 | 200 | 7 | 2 | 2155 | 9 | 0.01 | 1539 | 1539 | 27 | 27 | 28 | 28 | 27 | 28 | [55 empty] | 14212 | 709 | 7002 | 12293 | 9610 | 1773
13.09.2020 | 165.888 | 166.653 | 166.253 | 1560 | 200 | 7 | 2 | 2155 | 9 | 0.01 | 1542 | 1541 | 28 | 28 | 24 | 28 | 28 | 31 | [55 empty] | 14239 | 737 | 7027 | 12317 | 9637 | 1800
13.09.2020 | 165.888 | 166.653 | 166.253 | 1562 | 200 | 7 | 2 | 2155 | 9 | 0.01 | 1537 | 1535 | 27 | 28 | 25 | 24 | 27 | 27 | [55 empty] | 14267 | 764 | 7055 | 12345 | 9665 | 1831
13.09.2020 | 159.744 | 160.496 | 160.096 | 1563 | 200 | 7 | 2 | 2155 | 9 | 0.01 | 1540 | 1541 | 28 | 27 | 28 | 28 | 28 | 31 | [55 empty] | 14295 | 795 | 7079 | 12372 | 9693 | 1859
13.09.2020 | 168.96 | 169.731 | 169.331 | 1560 | 200 | 7 | 2 | 2155 | 9 | 0.01 | 1539 | 1537 | 28 | 31 | 24 | 27 | 28 | 28 | [55 empty] | 14322 | 823 | 7107 | 12397 | 9720 | 1886
13.09.2020 | 165.888 | 166.653 | 166.253 | 1561 | 200 | 7 | 2 | 2155 | 9 | 0.01 | 1539 | 1541 | 27 | 28 | 28 | 25 | 27 | 27 | [55 empty] | 14347 | 850 | 7131 | 12425 | 9748 | 1917
13.09.2020 | 162.816 | 163.575 | 163.175 | 1570 | 200 | 7 | 2 | 2155 | 9 | 0.02 | 1541 | 1543 | 25 | 27 | 24 | 28 | 28 | 31 | [55 empty] | 14377 | 878 | 7159 | 12449 | 9779 | 1944
13.09.2020 | 162.816 | 163.575 | 163.175 | 1594 | 200 | 7 | 2 | 2155 | 9 | 0.01 | 1540 | 1542 | 30 | 28 | 28 | 24 | 31 | 27 | [55 empty] | 14405 | 905 | 7187 | 12477 | 9806 | 1975
13.09.2020 | 168.96 | 169.731 | 169.331 | 1569 | 200 | 7 | 2 | 2155 | 9 | 0.01 | 1539 | 1538 | 28 | 27 | 28 | 28 | 27 | 31 | [55 empty] | 14433 | 933 | 7211 | 12501 | 9834 | 2003
13.09.2020 | 168.96 | 169.731 | 169.331 | 1567 | 200 | 7 | 2 | 2155 | 9 | 0.01 | 1539 | 1542 | 28 | 28 | 24 | 24 | 28 | 28 | [55 empty] | 14460 | 961 | 7239 | 12529 | 9861 | 2030
13.09.2020 | 159.744 | 160.496 | 160.096 | 1563 | 200 | 7 | 2 | 2155 | 9 | 0.01 | 1538 | 1540 | 27 | 28 | 28 | 28 | 27 | 27 | [55 empty] | 14488 | 988 | 7266 | 12554 | 9889 | 2061
13.09.2020 | 165.888 | 166.653 | 166.253 | 1563 | 200 | 7 | 2 | 2155 | 9 | 0.01 | 1539 | 1538 | 28 | 27 | 27 | 25 | 28 | 31 | [55 empty] | 14515 | 1016 | 7291 | 12578 | 9917 | 2089
13.09.2020 | 165.888 | 166.653 | 166.253 | 1563 | 200 | 7 | 2 | 2155 | 9 | 0.02 | 1542 | 1543 | 27 | 28 | 25 | 24 | 28 | 28 | [55 empty] | 14540 | 1043 | 7316 | 12603 | 9944 | 2116
13.09.2020 | 159.744 | 160.496 | 160.096 | 1566 | 200 | 7 | 2 | 2155 | 9 | 0.02 | 1538 | 1541 | 25 | 27 | 25 | 25 | 27 | 27 | [55 empty] | 14568 | 1071 | 7343 | 12627 | 9969 | 2144
13.09.2020 | 156.672 | 157.417 | 157.017 | 1571 | 200 | 7 | 2 | 2155 | 9 | 0.01 | 1543 | 1541 | 28 | 28 | 27 | 24 | 25 | 28 | [55 empty] | 14595 | 1099 | 7368 | 12655 | 9996 | 2171
13.09.2020 | 159.744 | 160.496 | 160.096 | 1561 | 200 | 7 | 2 | 2155 | 9 | 0.02 | 1541 | 1542 | 27 | 28 | 25 | 28 | 27 | 27 | [55 empty] | 14620 | 1123 | 7392 | 12680 | 10024 | 2202
13.09.2020 | 162.816 | 163.575 | 163.175 | 1561 | 200 | 7 | 2 | 2155 | 9 | 0.01 | 1542 | 1542 | 25 | 24 | 24 | 25 | 28 | 31 | [55 empty] | 14647 | 1154 | 7420 | 12707 | 10052 | 2230
13.09.2020 | 156.672 | 157.417 | 157.017 | 1559 | 200 | 7 | 2 | 2155 | 9 | 0.01 | 1536 | 1535 | 27 | 31 | 28 | 27 | 28 | 28 | [55 empty] | 14675 | 1178 | 7445 | 12732 | 10079 | 2260
13.09.2020 | 168.96 | 169.731 | 169.331 | 1562 | 200 | 7 | 2 | 2155 | 9 | 0.01 | 1537 | 1537 | 28 | 24 | 25 | 25 | 27 | 30 | [55 empty] | 14703 | 1206 | 7472 | 12759 | 10107 | 2288
13.09.2020 | 159.744 | 160.496 | 160.096 | 1565 | 200 | 7 | 2 | 2155 | 9 | 0.01 | 1538 | 1538 | 28 | 28 | 27 | 27 | 28 | 28 | [55 empty] | 14731 | 1234 | 28 | 28 | 25 | 2313
13.09.2020 | 165.735 | 174.859 | 174.459 | 1565 | 200 | 7 | 2 | 2155 | 9 | 0.01 | 1539 | 1540 | 28 | 28 | 7444 | 12731 | 10082 | 25 | [55 empty] | 14758 | 1258 | 55 | 52 | 52 | 2340
13.09.2020 | 159.744 | 161.416 | 161.016 | 1575 | 200 | 7 | 2 | 2155 | 9 | 0.08 | 1540 | 1546 | 27 | 24 | 27 | 24 | 27 | 27 | [55 empty] | 14786 | 1286 | 80 | 80 | 80 | 2368
13.09.2020 | 159.744 | 160.496 | 160.096 | 1565 | 200 | 7 | 2 | 2155 | 9 | 0.02 | 1546 | 1542 | 28 | 28 | 25 | 28 | 28 | 28 | [55 empty] | 14813 | 1313 | 107 | 107 | 111 | 2395
13.09.2020 | 162.816 | 163.575 | 163.175 | 1565 | 200 | 7 | 2 | 2155 | 9 | 0.02 | 1544 | 1538 | 27 | 27 | 27 | 27 | 31 | 27 | [55 empty] | 14841 | 1341 | 135 | 135 | 138 | 2423
13.09.2020 | 168.96 | 169.731 | 169.331 | 1562 | 200 | 7 | 2 | 2155 | 9 | 0.03 | 1542 | 1541 | 28 | 28 | 28 | 28 | 27 | 28 | [55 empty] | 14869 | 1369 | 163 | 160 | 166 | 2451
14.09.2020 | 165.888 | 166.653 | 166.253 | 1563 | 200 | 7 | 2 | 2155 | 9 | 0.02 | 1540 | 1541 | 28 | 28 | 28 | 25 | 28 | 28 | [55 empty] | 14899 | 1396 | 187 | 184 | 196 | 2481
14.09.2020 | 162.816 | 163.575 | 163.175 | 1561 | 200 | 7 | 2 | 2155 | 9 | 0.01 | 1539 | 1541 | 30 | 27 | 24 | 24 | 30 | 30 | [55 empty] | 14927 | 1424 | 215 | 212 | 224 | 2509
14.09.2020 | 168.96 | 169.731 | 169.331 | 1559 | 200 | 7 | 2 | 2155 | 9 | 0.03 | 1536 | 1537 | 28 | 28 | 28 | 28 | 28 | 28 | [55 empty] | 14955 | 1451 | 242 | 236 | 252 | 2540
14.09.2020 | 165.888 | 166.653 | 166.253 | 1560 | 200 | 7 | 2 | 2155 | 9 | 0.01 | 1539 | 1544 | 28 | 27 | 27 | 24 | 28 | 31 | [55 empty] | 14982 | 1479 | 267 | 264 | 282 | 2567
14.09.2020 | 165.888 | 166.653 | 166.253 | 1563 | 200 | 7 | 2 | 2155 | 9 | 0.01 | 1539 | 1538 | 27 | 28 | 25 | 28 | 30 | 27 | [55 empty] | 15013 | 1507 | 295 | 289 | 313 | 2598
14.09.2020 | 165.888 | 166.653 | 166.253 | 1560 | 200 | 7 | 2 | 2155 | 9 | 0.01 | 1542 | 1541 | 31 | 28 | 28 | 25 | 31 | 31 | [55 empty] | 15040 | 1534 | 319 | 313 | 341 | 2626
14.09.2020 | 172.032 | 172.81 | 172.41 | 1559 | 200 | 7 | 2 | 2155 | 9 | 0.01 | 1535 | 1538 | 27 | 27 | 24 | 24 | 28 | 28 | [55 empty] | 15068 | 1562 | 344 | 338 | 368 | 2653
14.09.2020 | 159.744 | 160.496 | 160.096 | 1561 | 200 | 7 | 2 | 2155 | 9 | 0.03 | 1539 | 1538 | 28 | 28 | 25 | 25 | 27 | 27 | [55 empty] | 15096 | 1589 | 368 | 362 | 396 | 2681
14.09.2020 | 159.744 | 160.496 | 160.096 | 1560 | 200 | 7 | 2 | 2155 | 9 | 0.02 | 1538 | 1537 | 28 | 27 | 24 | 24 | 28 | 28 | [55 empty] | 15123 | 1614 | 396 | 390 | 423 | 2711
14.09.2020 | 159.744 | 160.496 | 160.096 | 1561 | 200 | 7 | 2 | 2155 | 9 | 0.01 | 1539 | 1536 | 27 | 25 | 28 | 28 | 27 | 30 | [55 empty] | 15151 | 1642 | 424 | 415 | 454 | 2739
14.09.2020 | 165.888 | 166.653 | 166.253 | 1562 | 200 | 7 | 2 | 2155 | 9 | 0.01 | 1540 | 1539 | 28 | 28 | 28 | 25 | 31 | 28 | [55 empty] | 15175 | 1669 | 448 | 439 | 482 | 2767
14.09.2020 | 162.816 | 163.575 | 163.175 | 1562 | 200 | 7 | 2 | 2155 | 9 | 0.01 | 1541 | 1539 | 24 | 27 | 24 | 24 | 28 | 28 | [55 empty] | 15203 | 1697 | 473 | 464 | 509 | 2794
14.09.2020 | 159.744 | 160.496 | 160.096 | 1560 | 200 | 7 | 2 | 2155 | 9 | 0.01 | 1537 | 1538 | 28 | 28 | 25 | 25 | 27 | 27 | [55 empty] | 15228 | 1724 | 500 | 488 | 537 | 2822
14.09.2020 | 159.744 | 160.496 | 160.096 | 1560 | 200 | 7 | 2 | 2155 | 9 | 0.02 | 1540 | 1541 | 25 | 27 | 27 | 24 | 28 | 28 | [55 empty] | 15255 | 1752 | 528 | 513 | 568 | 2849
14.09.2020 | 159.744 | 160.496 | 160.096 | 1560 | 200 | 7 | 2 | 2155 | 9 | 0.02 | 1538 | 1536 | 27 | 28 | 28 | 25 | 31 | 27 | [55 empty] | 15283 | 1780 | 553 | 541 | 595 | 2880
14.09.2020 | 165.888 | 166.653 | 166.253 | 1562 | 200 | 7 | 2 | 2155 | 9 | 0.02 | 1538 | 1536 | 28 | 28 | 25 | 28 | 27 | 31 | [55 empty] | 15310 | 1807 | 580 | 565 | 623 | 2908
14.09.2020 | 165.888 | 166.653 | 166.253 | 1559 | 200 | 7 | 2 | 2155 | 9 | 0.02 | 1541 | 1541 | 27 | 27 | 27 | 24 | 28 | 28 | [55 empty] | 15341 | 1832 | 608 | 593 | 654 | 2938
14.09.2020 | 162.816 | 163.575 | 163.175 | 1561 | 200 | 7 | 2 | 2155 | 9 | 0.02 | 1536 | 1540 | 31 | 25 | 28 | 28 | 31 | 30 | [55 empty] | 15369 | 1859 | 632 | 620 | 681 | 2966
14.09.2020 | 172.032 | 172.81 | 172.41 | 1571 | 200 | 7 | 2 | 2155 | 9 | 0.02 | 1539 | 1540 | 28 | 27 | 24 | 27 | 27 | 28 | [55 empty] | 15396 | 1887 | 660 | 645 | 712 | 2994
14.09.2020 | 162.816 | 163.575 | 163.175 | 1560 | 200 | 7 | 2 | 2155 | 9 | 0.01 | 1540 | 1538 | 27 | 28 | 28 | 25 | 31 | 28 | [55 empty] | 15424 | 1912 | 685 | 673 | 739 | 3021
14.09.2020 | 165.888 | 166.653 | 166.253 | 1562 | 200 | 7 | 2 | 2155 | 9 | 0.01 | 1541 | 1540 | 28 | 25 | 25 | 28 | 27 | 27 | [55 empty] | 15452 | 1936 | 712 | 697 | 770 | 3052
14.09.2020 | 159.744 | 160.496 | 160.096 | 1561 | 200 | 7 | 2 | 2155 | 9 | 0.01 | 1542 | 1541 | 28 | 24 | 27 | 24 | 31 | 31 | [55 empty] | 15479 | 1964 | 737 | 725 | 801 | 3080
14.09.2020 | 165.888 | 166.653 | 166.253 | 1559 | 200 | 7 | 2 | 2155 | 9 | 0.01 | 1541 | 1539 | 27 | 28 | 25 | 28 | 31 | 28 | [55 empty] | 15504 | 1988 | 761 | 749 | 828 | 3110
14.09.2020 | 165.888 | 166.653 | 166.253 | 1566 | 200 | 7 | 2 | 2155 | 9 | 0.01 | 1541 | 1538 | 25 | 24 | 24 | 24 | 27 | 30 | [55 empty] | 15531 | 2016 | 786 | 777 | 859 | 3138
14.09.2020 | 156.672 | 157.417 | 157.017 | 1563 | 200 | 7 | 2 | 2155 | 9 | 0.01 | 1540 | 1537 | 27 | 28 | 25 | 28 | 31 | 28 | [55 empty] | 15559 | 2044 | 811 | 805 | 890 | 3165
14.09.2020 | 165.888 | 166.653 | 166.253 | 1561 | 200 | 7 | 2 | 2155 | 9 | 0.01 | 1536 | 1537 | 28 | 28 | 25 | 28 | 31 | 27 | [55 empty] | 15587 | 2068 | 835 | 829 | 917 | 3196
14.09.2020 | 165.888 | 166.653 | 166.253 | 1562 | 200 | 7 | 2 | 2155 | 9 | 0.01 | 1544 | 1542 | 28 | 24 | 24 | 24 | 27 | 31 | [55 empty] | 15587 | 2068 | 835 | 829 | 917 | 3196
14.09.2020 | 159.744 | 160.496 | 160.096 | 1560 | 200 | 7 | 2 | 2155 | 9 | 0.01 | 1542 | 1540 | 0 | 0 | 0 | 0 | 0 | 0 | [55 empty] | 15639 | 2120 | 881 | 881 | 979 | 979
14.09.2020 | 165.888 | 166.653 | 166.253 | 1560 | 200 | 7 | 2 | 2155 | 9 | 0.01 | 1537 | 1537 | 52 | 52 | 46 | 52 | 62 | 2217 | [55 empty] | 15669 | 2142 | 903 | 912 | 1010 | 3285
14.09.2020 | 156.672 | 157.417 | 157.017 | 1560 | 200 | 7 | 2 | 2155 | 9 | 0.01 | 1537 | 1536 | 30 | 22 | 22 | 31 | 31 | 2306 | [55 empty] | 15703 | 2145 | 915 | 949 | 1046 | 3322
14.09.2020 | 165.888 | 166.653 | 166.253 | 1560 | 200 | 7 | 2 | 2155 | 9 | 0.01 | 1532 | 1536 | 34 | 3 | 12 | 37 | 36 | 37 | [55 empty] | 15737 | 0 | 940 | 980 | 1083 | 3359
14.09.2020 | 158.183 | 160.131 | 159.731 | 1562 | 200 | 7 | 2 | 2155 | 9 | 0.01 | 1536 | 1536 | 34 | 2145 | 25 | 31 | 37 | 37 | [55 empty] | 15771 | 0 | 964 | 1014 | 1120 | 3393
14.09.2020 | 162.816 | 163.575 | 163.175 | 1568 | 200 | 7 | 2 | 2155 | 9 | 0.01 | 1541 | 1543 | 34 | 0 | 24 | 34 | 37 | 34 | [55 empty] | 15805 | 0 | 989 | 1047 | 1157 | 3430
14.09.2020 | 162.816 | 163.575 | 163.175 | 1566 | 200 | 7 | 2 | 2155 | 9 | 0.01 | 1543 | 1539 | 34 | 0 | 25 | 33 | 37 | 37 | [55 empty] | 15838 | 0 | 1014 | 1081 | 1194 | 3467
14.09.2020 | 165.888 | 166.653 | 166.253 | 1566 | 200 | 7 | 2 | 2155 | 9 | 0.01 | 1543 | 1541 | 33 | 0 | 25 | 34 | 37 | 37 | [55 empty] | 28 | 2173 | 1041 | 1109 | 1222 | 28
15.09.2020 | 165.786 | 172.55 | 172.15 | 1564 | 200 | 7 | 2 | 2155 | 9 | 0.01 | 1542 | 1538 | 15810 | 2173 | 27 | 28 | 28 | 3439 | [55 empty] | 55 | 2200 | 1066 | 1136 | 1249 | 55
15.09.2020 | 165.888 | 167.653 | 167.253 | 1575 | 200 | 7 | 2 | 2155 | 9 | 0.08 | 1544 | 1543 | 27 | 27 | 25 | 27 | 27 | 27 | [55 empty] | 83 | 2225 | 1090 | 1164 | 1280 | 83
15.09.2020 | 162.816 | 163.575 | 163.175 | 1561 | 200 | 7 | 2 | 2155 | 9 | 0.01 | 1532 | 1532 | 28 | 25 | 24 | 28 | 31 | 28 | [55 empty] | 110 | 2252 | 1115 | 1192 | 1308 | 117
15.09.2020 | 165.888 | 166.653 | 166.253 | 1562 | 200 | 7 | 2 | 2155 | 9 | 0.01 | 1534 | 1535 | 27 | 27 | 25 | 28 | 28 | 34 | [55 empty] | 138 | 2277 | 1140 | 1219 | 1338 | 144
15.09.2020 | 165.888 | 166.653 | 166.253 | 1565 | 200 | 7 | 2 | 2155 | 9 | 0.01 | 1534 | 1535 | 28 | 25 | 25 | 27 | 30 | 27 | [55 empty] | 163 | 2302 | 1170 | 1250 | 1366 | 172
15.09.2020 | 162.816 | 163.575 | 163.175 | 1567 | 200 | 7 | 2 | 2155 | 9 | 0.01 | 1540 | 1538 | 25 | 25 | 30 | 31 | 28 | 28 | [55 empty] | 163 | 2302 | 1170 | 1250 | 1366 | 172
15.09.2020 | 159.744 | 160.496 | 160.096 | 1568 | 200 | 7 | 2 | 2155 | 9 | 0.01 | 1541 | 1540 | 0 | 0 | 0 | 0 | 0 | 0 | [55 empty] | 212 | 2354 | 1223 | 1302 | 1418 | 224
15.09.2020 | 162.816 | 163.575 | 163.175 | 1566 | 200 | 7 | 2 | 2155 | 9 |  | 1542 | 1542 | 49 | 52 | 53 | 52 | 52 | 52 | [55 empty] | 236 | 2378 | 1247 | 1329 | 1446 | 252
15.09.2020 | 153.6 | 154.338 | 153.938 | 1566 | 200 | 7 | 2 | 2155 | 9 |  | 1535 | 1532 | 24 | 24 | 24 | 27 | 28 | 28 | [55 empty] | 261 | 2403 | 1275 | 1357 | 1473 | 279
15.09.2020 | 156.672 | 157.417 | 157.017 | 1567 | 200 | 7 | 2 | 2155 | 9 |  | 1546 | 1544 | 25 | 25 | 28 | 28 | 27 | 27 | [55 empty] | 286 | 2431 | 1303 | 1385 | 1504 | 307
15.09.2020 | 159.744 | 160.496 | 160.096 | 1567 | 200 | 7 | 2 | 2155 | 9 |  | 1542 | 1540 | 25 | 28 | 28 | 28 | 31 | 28 | [55 empty] | 313 | 2455 | 1330 | 1412 | 1532 | 334
15.09.2020 | 165.888 | 166.653 | 166.253 | 1566 | 200 | 7 | 2 | 2155 | 9 |  | 1545 | 1543 | 27 | 24 | 27 | 27 | 28 | 27 | [55 empty] | 338 | 2483 | 1358 | 1443 | 1559 | 365
15.09.2020 | 162.816 | 163.575 | 163.175 | 1563 | 200 | 7 | 2 | 2155 | 9 |  | 1540 | 1539 | 25 | 28 | 28 | 31 | 27 | 31 | [55 empty] | 365 | 2510 | 1385 | 1471 | 1587 | 393
15.09.2020 | 168.96 | 169.731 | 169.331 | 1565 | 200 | 7 | 2 | 2155 | 9 |  | 1539 | 1538 | 27 | 27 | 27 | 28 | 28 | 28 | [55 empty] | 393 | 2538 | 1413 | 1498 | 1614 | 423
15.09.2020 | 165.888 | 166.653 | 166.253 | 1565 | 200 | 7 | 2 | 2155 | 9 |  | 1535 | 1533 | 28 | 28 | 28 | 27 | 27 | 30 | [55 empty] | 418 | 2563 | 1438 | 1526 | 1642 | 451
15.09.2020 | 168.96 | 169.731 | 169.331 | 1563 | 200 | 7 | 2 | 2155 | 9 |  | 1537 | 1535 | 25 | 25 | 25 | 28 | 28 | 28 | [55 empty] | 445 | 2590 | 1465 | 1553 | 1670 | 479
15.09.2020 | 156.672 | 157.417 | 157.017 | 1565 | 200 | 7 | 2 | 2155 | 9 |  | 1536 | 1535 | 27 | 27 | 27 | 27 | 28 | 28 | [55 empty] | 470 | 2615 | 1490 | 1581 | 1700 | 506
15.09.2020 | 165.888 | 166.653 | 166.253 | 1564 | 200 | 7 | 2 | 2155 | 9 |  | 1541 | 1540 | 25 | 25 | 25 | 28 | 30 | 27 | [55 empty] | 497 | 2642 | 1517 | 1609 | 1728 | 534
15.09.2020 | 159.744 | 160.496 | 160.096 | 1563 | 200 | 7 | 2 | 2155 | 9 |  | 1537 | 1533 | 27 | 27 | 27 | 28 | 28 | 28 | [55 empty] | 525 | 2667 | 1545 | 1636 | 1755 | 565
15.09.2020 | 165.888 | 166.653 | 166.253 | 1562 | 200 | 7 | 2 | 2155 | 9 |  | 1537 | 1540 | 28 | 25 | 28 | 27 | 27 | 31 | [55 empty] | 553 | 2695 | 1573 | 1667 | 1783 | 592
15.09.2020 | 165.888 | 166.653 | 166.253 | 1565 | 200 | 7 | 2 | 2155 | 9 |  | 1536 | 1537 | 28 | 28 | 28 | 31 | 28 | 27 | [55 empty] | 580 | 2722 | 1597 | 1694 | 1811 | 623
15.09.2020 | 168.96 | 169.731 | 169.331 | 1565 | 200 | 7 | 2 | 2155 | 9 |  | 1533 | 1534 | 27 | 27 | 24 | 27 | 28 | 31 | [55 empty] | 605 | 2747 | 1625 | 1719 | 1838 | 647
15.09.2020 | 162.816 | 163.575 | 163.175 | 1564 | 200 | 7 | 2 | 2155 | 9 |  | 1538 | 1539 | 25 | 25 | 28 | 25 | 27 | 24 | [55 empty] | 629 | 2771 | 1649 | 1747 | 1866 | 675
15.09.2020 | 156.672 | 157.417 | 157.017 | 1571 | 200 | 7 | 2 | 2155 | 9 |  | 1549 | 1544 | 24 | 24 | 24 | 28 | 28 | 28 | [55 empty] | 657 | 2799 | 1677 | 1774 | 1897 | 703
15.09.2020 | 156.672 | 157.417 | 157.017 | 1562 | 200 | 7 | 2 | 2155 | 9 |  | 1540 | 1533 | 28 | 28 | 28 | 27 | 31 | 28 | [55 empty] | 685 | 2824 | 1702 | 1802 | 1924 | 730
15.09.2020 | 168.96 | 169.731 | 169.331 | 1562 | 200 | 7 | 2 | 2155 | 9 | 0.01 | 1535 | 1533 | 28 | 25 | 25 | 28 | 27 | 27 | [55 empty] | 712 | 2848 | 1726 | 1826 | 1952 | 758
15.09.2020 | 159.744 | 160.496 | 160.096 | 1567 | 200 | 7 | 2 | 2155 | 9 | 0.02 | 1538 | 1537 | 27 | 24 | 24 | 24 | 28 | 28 | [55 empty] | 743 | 2876 | 1729 | 1857 | 1982 | 789
15.09.2020 | 156.672 | 157.417 | 157.017 | 1566 | 200 | 7 | 2 | 2155 | 9 | 0.01 | 1543 | 1542 | 31 | 28 | 3 | 31 | 30 | 31 | [55 empty] | 774 | 2907 | 0 | 1891 | 2016 | 822
15.09.2020 | 153.6 | 155.618 | 155.218 | 1567 | 200 | 7 | 2 | 2155 | 9 | 0.01 | 1544 | 1543 | 31 | 31 | 1729 | 34 | 34 | 33 | [55 empty] | 804 | 2934 | 0 | 1922 | 2050 | 856
15.09.2020 | 162.816 | 163.575 | 163.175 | 1567 | 200 | 7 | 2 | 2155 | 9 | 0.01 | 1540 | 1541 | 30 | 27 | 0 | 31 | 34 | 34 | [55 empty] | 835 | 2965 | 0 | 1955 | 2081 | 887
15.09.2020 | 156.672 | 157.417 | 157.017 | 1568 | 200 | 7 | 2 | 2155 | 9 | 0.01 | 1537 | 1538 | 31 | 31 | 0 | 33 | 31 | 31 | [55 empty] | 866 | 2992 | 1745 | 1983 | 2115 | 918
15.09.2020 | 156.672 | 157.417 | 157.017 | 1569 | 200 | 7 | 2 | 2155 | 9 | 0.01 | 1545 | 1546 | 31 | 27 | 1745 | 28 | 34 | 31 | [55 empty] | 890 | 3017 | 1766 | 2011 | 2142 | 945
16.09.2020 | 165.888 | 166.803 | 166.403 | 1578 | 200 | 7 | 2 | 2155 | 9 | 0.01 | 1542 | 1541 | 24 | 25 | 21 | 28 | 27 | 27 | [55 empty] | 918 | 3045 | 1791 | 2038 | 2173 | 976
16.09.2020 | 153.6 | 154.338 | 153.938 | 1567 | 200 | 7 | 2 | 2155 | 9 | 0.01 | 1542 | 1543 | 28 | 28 | 25 | 27 | 31 | 31 | [55 empty] | 946 | 3072 | 1815 | 2066 | 2200 | 1003
16.09.2020 | 168.96 | 169.731 | 169.331 | 1566 | 200 | 7 | 2 | 2155 | 9 | 0.01 | 1541 | 1541 | 28 | 27 | 24 | 28 | 27 | 27 | [55 empty] | 973 | 3100 | 1840 | 2093 | 2231 | 1031
16.09.2020 | 162.816 | 163.575 | 163.175 | 1565 | 200 | 7 | 2 | 2155 | 9 | 0.01 | 1539 | 1542 | 27 | 28 | 25 | 27 | 31 | 28 | [55 empty] | 998 | 3124 | 1868 | 2121 | 2262 | 1062
16.09.2020 | 165.888 | 166.653 | 166.253 | 1567 | 200 | 7 | 2 | 2155 | 9 | 0.01 | 1543 | 1541 | 25 | 24 | 28 | 28 | 31 | 31 | [55 empty] | 1025 | 3152 | 1892 | 2149 | 2289 | 1089
16.09.2020 | 165.888 | 166.653 | 166.253 | 1568 | 200 | 7 | 2 | 2155 | 9 | 0.01 | 1539 | 1541 | 27 | 28 | 24 | 28 | 27 | 27 | [55 empty] | 1053 | 3177 | 1917 | 2176 | 2320 | 1117
16.09.2020 | 162.816 | 163.575 | 163.175 | 1566 | 200 | 7 | 2 | 2155 | 9 | 0.01 | 1538 | 1540 | 28 | 25 | 25 | 27 | 31 | 28 | [55 empty] | 1081 | 3204 | 1941 | 2204 | 2348 | 1148
16.09.2020 | 162.74 | 163.498 | 163.098 | 1567 | 200 | 7 | 2 | 2155 | 9 | 0.01 | 1538 | 1538 | 28 | 27 | 24 | 28 | 28 | 31 | [55 empty] | 1108 | 3232 | 1969 | 2228 | 2378 | 1175
16.09.2020 | 165.888 | 166.653 | 166.253 | 1568 | 200 | 7 | 2 | 2155 | 9 | 0.01 | 1539 | 1538 | 27 | 28 | 28 | 24 | 30 | 27 | [55 empty] | 1136 | 3259 | 1994 | 2256 | 2406 | 1203
16.09.2020 | 165.888 | 166.653 | 166.253 | 1570 | 200 | 7 | 2 | 2155 | 9 | 0.01 | 1541 | 1542 | 28 | 27 | 25 | 28 | 28 | 28 | [55 empty] | 1160 | 3284 | 2018 | 2284 | 2434 | 1234
16.09.2020 | 162.816 | 163.575 | 163.175 | 1570 | 200 | 7 | 2 | 2155 | 9 | 0.01 | 1539 | 1536 | 24 | 25 | 24 | 28 | 28 | 31 | [55 empty] | 1188 | 3312 | 2043 | 2311 | 2464 | 1261
16.09.2020 | 159.744 | 160.496 | 160.096 | 1571 | 200 | 7 | 2 | 2155 | 9 | 0.01 | 1542 | 1543 | 28 | 28 | 25 | 27 | 30 | 27 | [55 empty] | 1219 | 3498 | 7503 | 0 | 2495 | 1292
16.09.2020 | 165.735 | 175.259 | 174.859 | 1571 | 200 | 7 | 2 | 2155 | 9 | 0.01 | 1544 | 1543 | 31 | 186 | 5460 | 2311 | 31 | 31 | [55 empty] | 1249 | 3528 | 7533 | 9 | 2525 | 1322
16.09.2020 | 153.446 | 154.984 | 154.584 | 1574 | 200 | 7 | 2 | 2155 | 9 | 0.08 | 1538 | 1542 | 30 | 30 | 30 | 9 | 30 | 30 | [55 empty] | 1305 | 3584 | 7589 | 64 | 2581 | 1375
16.09.2020 | 162.816 | 163.775 | 163.375 | 1575 | 200 | 7 | 2 | 2155 | 9 | 0.02 | 1541 | 1539 | 56 | 56 | 56 | 55 | 56 | 53 | [55 empty] | 1277 | 3556 | 7561 | 37 | 2553 | 1347
16.09.2020 | 165.888 | 166.653 | 166.253 | 1572 | 200 | 7 | 2 | 2155 | 9 | 0.02 | 1537 | 1538 | 28 | 28 | 28 | 27 | 28 | 28 | [55 empty] | 1332 | 3611 | 7616 | 92 | 2611 | 1402
16.09.2020 | 162.816 | 163.575 | 163.175 | 1575 | 200 | 7 | 2 | 2155 | 9 | 0.02 | 1542 | 1544 | 55 | 55 | 55 | 55 | 58 | 55 | [55 empty] | 1360 | 3639 | 7641 | 117 | 2639 | 1430
16.09.2020 | 168.96 | 169.731 | 169.331 | 1575 | 200 | 7 | 2 | 2155 | 9 | 0.02 | 1542 | 1544 | 28 | 28 | 25 | 25 | 28 | 28 | [55 empty] | 1387 | 3666 | 7668 | 144 | 2667 | 1457
16.09.2020 | 159.744 | 160.496 | 160.096 | 1572 | 200 | 7 | 2 | 2155 | 9 | 0.01 | 1547 | 1543 | 27 | 27 | 27 | 27 | 28 | 27 | [55 empty] | 1418 | 3694 | 7693 | 172 | 2694 | 1485
16.09.2020 | 165.888 | 166.653 | 166.253 | 1568 | 200 | 7 | 2 | 2155 | 9 | 0.01 | 1547 | 1545 | 31 | 28 | 25 | 28 | 27 | 28 | [55 empty] | 1446 | 3725 | 7721 | 199 | 2722 | 1513
16.09.2020 | 165.888 | 166.653 | 166.253 | 1565 | 200 | 7 | 2 | 2155 | 9 | 0.01 | 1540 | 1538 | 28 | 31 | 28 | 27 | 28 | 28 | [55 empty] | 1473 | 3752 | 7748 | 224 | 2749 | 1540
16.09.2020 | 168.96 | 169.731 | 169.331 | 1565 | 200 | 7 | 2 | 2155 | 9 | 0.01 | 1539 | 1540 | 27 | 27 | 27 | 25 | 27 | 27 | [55 empty] | 1501 | 3780 | 7776 | 252 | 2777 | 1571
16.09.2020 | 162.816 | 163.575 | 163.175 | 1564 | 200 | 7 | 2 | 2155 | 9 |  | 1537 | 1536 | 28 | 28 | 28 | 28 | 28 | 31 | [55 empty] | 1529 | 3808 | 7803 | 279 | 2805 | 1599
16.09.2020 | 168.96 | 169.731 | 169.331 | 1565 | 200 | 7 | 2 | 2155 | 9 |  | 1538 | 1541 | 28 | 28 | 27 | 27 | 28 | 28 | [55 empty] | 1556 | 3835 | 7828 | 307 | 2829 | 1623
16.09.2020 | 165.888 | 166.653 | 166.253 | 1568 | 200 | 7 | 2 | 2155 | 9 |  | 1539 | 1540 | 27 | 27 | 25 | 28 | 24 | 24 | [55 empty] | 1584 | 3863 | 7853 | 331 | 2857 | 1651
16.09.2020 | 156.672 | 157.417 | 157.017 | 1568 | 200 | 7 | 2 | 2155 | 9 |  | 1543 | 1537 | 28 | 28 | 25 | 24 | 28 | 28 | [55 empty] | 1611 | 3893 | 7880 | 359 | 2884 | 1678
16.09.2020 | 159.744 | 160.496 | 160.096 | 1566 | 200 | 7 | 2 | 2155 | 9 |  | 1540 | 1538 | 27 | 30 | 27 | 28 | 27 | 27 | [55 empty] | 1639 | 3921 | 7908 | 384 | 2912 | 1706
16.09.2020 | 168.96 | 169.731 | 169.331 | 1564 | 200 | 7 | 2 | 2155 | 9 |  | 1537 | 1538 | 28 | 28 | 28 | 25 | 28 | 28 | [55 empty] | 1667 | 3946 | 7932 | 408 | 2940 | 1734
16.09.2020 | 162.816 | 163.575 | 163.175 | 1568 | 200 | 7 | 2 | 2155 | 9 |  | 1546 | 1543 | 28 | 25 | 24 | 24 | 28 | 28 | [55 empty] | 1694 | 3973 | 7960 | 436 | 2964 | 1758
16.09.2020 | 156.672 | 157.417 | 157.017 | 1566 | 200 | 7 | 2 | 2155 | 9 |  | 1541 | 1540 | 27 | 27 | 28 | 28 | 24 | 24 | [55 empty] | 1722 | 4001 | 7988 | 460 | 2992 | 1786
17.09.2020 | 159.744 | 160.496 | 160.096 | 1567 | 200 | 7 | 2 | 2155 | 9 |  | 1542 | 1542 | 28 | 28 | 28 | 24 | 28 | 28 | [55 empty] | 1749 | 4028 | 8015 | 485 | 3019 | 1813
17.09.2020 | 162.816 | 163.575 | 163.175 | 1561 | 200 | 7 | 2 | 2155 | 9 |  | 1535 | 1541 | 27 | 27 | 27 | 25 | 27 | 27 | [55 empty] | 1777 | 4056 | 8043 | 513 | 3044 | 1838
17.09.2020 | 162.816 | 163.575 | 163.175 | 1568 | 200 | 7 | 2 | 2155 | 9 |  | 1538 | 1538 | 28 | 28 | 28 | 28 | 25 | 25 | [55 empty] | 1805 | 4081 | 8070 | 540 | 3072 | 1866
17.09.2020 | 159.744 | 160.496 | 160.096 | 1567 | 200 | 7 | 2 | 2155 | 9 | 0.02 | 1541 | 1540 | 28 | 25 | 27 | 27 | 28 | 28 | [55 empty] | 1832 | 4108 | 8095 | 568 | 3099 | 1890
17.09.2020 | 162.816 | 163.575 | 163.175 | 1565 | 200 | 7 | 2 | 2155 | 9 |  | 1532 | 1534 | 27 | 27 | 25 | 28 | 27 | 24 | [55 empty] | 1860 | 4136 | 8123 | 595 | 3127 | 1918
17.09.2020 | 159.744 | 160.496 | 160.096 | 1570 | 200 | 7 | 2 | 2155 | 9 |  | 1542 | 1541 | 28 | 28 | 28 | 27 | 28 | 28 | [55 empty] | 1887 | 4163 | 8144 | 620 | 3154 | 1945
17.09.2020 | 165.888 | 166.653 | 166.253 | 1569 | 200 | 7 | 2 | 2155 | 9 |  | 1537 | 1537 | 27 | 27 | 21 | 25 | 27 | 27 | [55 empty] | 1912 | 4191 | 8172 | 645 | 3179 | 1970
17.09.2020 | 156.672 | 157.417 | 157.017 | 1569 | 200 | 7 | 2 | 2155 | 9 |  | 1537 | 1538 | 25 | 28 | 28 | 25 | 25 | 25 | [55 empty] | 1940 | 4216 | 8196 | 672 | 3207 | 1998
17.09.2020 | 153.6 | 154.338 | 153.938 | 1570 | 200 | 7 | 2 | 2155 | 9 | 0.01 | 1538 | 1538 | 28 | 25 | 24 | 27 | 28 | 28 | [55 empty] | 1967 | 4243 | 8224 | 700 | 3234 | 2025
17.09.2020 | 159.744 | 160.496 | 160.096 | 1570 | 200 | 7 | 2 | 2155 | 9 | 0.01 | 1540 | 1537 | 27 | 27 | 28 | 28 | 27 | 27 | [55 empty] | 1995 | 4271 | 8252 | 724 | 3262 | 2053
17.09.2020 | 165.888 | 166.653 | 166.253 | 1576 | 200 | 7 | 2 | 2155 | 9 | 0.01 | 1542 | 1541 | 28 | 28 | 28 | 24 | 28 | 28 | [55 empty] | 2022 | 4298 | 8279 | 752 | 3289 | 2080
17.09.2020 | 162.816 | 163.575 | 163.175 | 1577 | 160 | 7 | 2 | 2155 | 9 | 0.01 | 1547 | 1544 | 27 | 27 | 27 | 28 | 27 | 27 | [55 empty] | 2050 | 4326 | 8307 | 780 | 3317 | 2108
17.09.2020 | 165.888 | 166.653 | 166.253 | 1580 | 200 | 9 | 2 | 2155 | 9 | 0.01 | 1544 | 1547 | 28 | 28 | 28 | 28 | 28 | 28 | [55 empty] | 2078 | 4357 | 8334 | 807 | 3345 | 2136
17.09.2020 | 165.888 | 166.653 | 166.253 | 1581 | 160 | 7 | 2 | 2155 | 9 | 0.01 | 1548 | 1547 | 28 | 31 | 27 | 27 | 28 | 28 | [55 empty] | 2105 | 4381 | 8359 | 832 | 3372 | 2163
17.09.2020 | 168.96 | 169.731 | 169.331 | 1589 | 180 | 7 | 2 | 2155 | 9 | 0.01 | 1548 | 1548 | 27 | 24 | 25 | 25 | 27 | 27 | [55 empty] | 2136 | 4412 | 0 | 863 | 9160 | 2194
17.09.2020 | 156.506 | 165.65 | 165.25 | 1574 | 180 | 7 | 2 | 2155 | 9 | 0.01 | 1540 | 1540 | 31 | 31 | 8359 | 31 | 5788 | 31 | [55 empty] | 2163 | 4443 | 8374 | 890 | 9187 | 2221
17.09.2020 | 153.6 | 155.238 | 154.838 | 1573 | 200 | 7 | 2 | 2155 | 9 | 0.08 | 1538 | 1542 | 27 | 31 | 8374 | 27 | 27 | 27 | [55 empty] | 2191 | 4470 | 8402 | 918 | 9215 | 2246
17.09.2020 | 159.744 | 160.496 | 160.096 | 1566 | 200 | 7 | 2 | 2155 | 9 | 0.02 | 1538 | 1537 | 28 | 27 | 28 | 28 | 28 | 25 | [55 empty] | 2216 | 4498 | 8430 | 942 | 9240 | 2274
17.09.2020 | 162.816 | 163.575 | 163.175 | 1574 | 200 | 7 | 2 | 2155 | 9 | 0.01 | 1545 | 1545 | 25 | 28 | 28 | 24 | 25 | 28 | [55 empty] | 2243 | 4526 | 8457 | 970 | 9264 | 2298
17.09.2020 | 156.672 | 157.417 | 157.017 | 1575 | 220 | 7 | 2 | 2155 | 9 | 0.01 | 1546 | 1544 | 27 | 28 | 27 | 28 | 24 | 24 | [55 empty] | 2268 | 4553 | 8485 | 995 | 9289 | 2326
17.09.2020 | 159.744 | 160.496 | 160.096 | 1566 | 220 | 7 | 2 | 2155 | 9 | 0.01 | 1539 | 1543 | 25 | 27 | 28 | 25 | 25 | 28 | [55 empty] | 2299 | 4581 | 8509 | 1022 | 9316 | 2353
17.09.2020 | 156.672 | 157.417 | 157.017 | 1566 | 220 | 7 | 2 | 2155 | 9 | 0.01 | 1541 | 1540 | 31 | 28 | 24 | 27 | 27 | 27 | [55 empty] | 2326 | 4608 | 8534 | 1047 | 9344 | 2381
17.09.2020 | 165.888 | 166.653 | 166.253 | 1568 | 220 | 7 | 2 | 2155 | 9 | 0.01 | 1541 | 1541 | 27 | 27 | 25 | 25 | 28 | 28 | [55 empty] | 2354 | 4636 | 8559 | 1074 | 9372 | 2409
17.09.2020 | 159.744 | 160.496 | 160.096 | 1568 | 220 | 7 | 2 | 2155 | 9 | 0.01 | 1540 | 1540 | 28 | 28 | 25 | 27 | 28 | 28 | [55 empty] | 2381 | 4667 | 8583 | 1102 | 9396 | 2436
17.09.2020 | 162.816 | 163.575 | 163.175 | 1567 | 220 | 7 | 2 | 2155 | 9 | 0.01 | 1543 | 1545 | 27 | 31 | 24 | 28 | 24 | 27 | [55 empty] | 2409 | 4694 | 8608 | 1127 | 9424 | 2461
17.09.2020 | 162.816 | 163.575 | 163.175 | 1564 | 200 | 7 | 2 | 2155 | 9 | 0.01 | 1541 | 1539 | 28 | 27 | 25 | 25 | 28 | 25 | [55 empty] | 2437 | 4722 | 8632 | 1154 | 9451 | 2488
17.09.2020 | 156.672 | 157.417 | 157.017 | 1565 | 200 | 7 | 2 | 2155 | 9 | 0.01 | 1539 | 1537 | 28 | 28 | 24 | 27 | 27 | 27 | [55 empty] | 2464 | 4749 | 8657 | 1179 | 9476 | 2516
17.09.2020 | 162.816 | 163.575 | 163.175 | 1566 | 200 | 7 | 2 | 2155 | 9 | 0.01 | 1539 | 1538 | 27 | 27 | 25 | 25 | 25 | 28 | [55 empty] | 2489 | 4777 | 8682 | 1206 | 9504 | 2519
17.09.2020 | 156.672 | 157.417 | 157.017 | 1566 | 200 | 7 | 2 | 2155 | 9 | 0.01 | 1542 | 1545 | 25 | 28 | 25 | 27 | 28 | 3 | [55 empty] | 2516 | 4808 | 8709 | 1231 | 9528 | 2546
17.09.2020 | 159.744 | 160.496 | 160.096 | 1567 | 200 | 7 | 2 | 2155 | 9 | 0.03 | 1543 | 1546 | 27 | 31 | 27 | 25 | 24 | 27 | [55 empty] | 2547 | 4835 | 8734 | 1259 | 9556 | 2574
17.09.2020 | 162.816 | 163.575 | 163.175 | 1561 | 200 | 7 | 2 | 2155 | 9 | 0.01 | 1539 | 1537 | 31 | 27 | 25 | 28 | 28 | 28 | [55 empty] | 2575 | 4866 | 8758 | 1286 | 9583 | 2602
17.09.2020 | 165.888 | 166.653 | 166.253 | 1561 | 200 | 7 | 2 | 2155 | 9 | 0.02 | 1535 | 1536 | 28 | 31 | 24 | 27 | 27 | 28 | [55 empty] | 2602 | 4894 | 8786 | 1314 | 9608 | 2629
17.09.2020 | 165.888 | 166.653 | 166.253 | 1564 | 200 | 7 | 2 | 2155 | 9 | 0.01 | 1539 | 1536 | 27 | 28 | 28 | 28 | 25 | 27 | [55 empty] | 2630 | 4921 | 8811 | 1338 | 9633 | 2657
18.09.2020 | 162.816 | 163.575 | 163.175 | 1563 | 200 | 7 | 2 | 2155 | 9 | 0.01 | 1538 | 1541 | 28 | 27 | 25 | 24 | 25 | 28 | [55 empty] | 2657 | 4949 | 8838 | 1366 | 9657 | 2684
18.09.2020 | 156.672 | 157.417 | 157.017 | 1571 | 200 | 7 | 2 | 2155 | 9 | 0.01 | 1536 | 1537 | 27 | 28 | 27 | 28 | 24 | 27 | [55 empty] | 2685 | 4976 | 8866 | 1394 | 9682 | 2712
18.09.2020 | 162.816 | 163.575 | 163.175 | 1564 | 200 | 7 | 2 | 2155 | 9 | 0.03 | 1539 | 1537 | 28 | 27 | 28 | 28 | 25 | 28 | [55 empty] | 2713 | 5004 | 8890 | 1421 | 9706 | 2740
18.09.2020 | 162.816 | 163.575 | 163.175 | 1563 | 200 | 7 | 2 | 2155 | 9 | 0.01 | 1535 | 1536 | 28 | 28 | 24 | 27 | 24 | 28 | [55 empty] | 2743 | 5032 | 8918 | 1449 | 9731 | 2767
18.09.2020 | 159.744 | 160.496 | 160.096 | 1572 | 200 | 7 | 2 | 2155 | 9 | 0.01 | 1540 | 1545 | 30 | 28 | 28 | 28 | 25 | 27 | [55 empty] | 2771 | 5059 | 8946 | 1473 | 9759 | 2795
18.09.2020 | 165.888 | 166.653 | 166.253 | 1565 | 200 | 7 | 2 | 2155 | 9 | 0.01 | 1539 | 1537 | 28 | 27 | 28 | 24 | 28 | 28 | [55 empty] | 2798 | 5087 | 8970 | 1501 | 9783 | 2825
18.09.2020 | 162.816 | 163.575 | 163.175 | 1565 | 200 | 7 | 2 | 2155 | 9 | 0.01 | 1537 | 1538 | 27 | 28 | 24 | 28 | 24 | 30 | [55 empty] | 2826 | 5114 | 8998 | 1529 | 9811 | 2853
18.09.2020 | 162.816 | 163.575 | 163.175 | 1565 | 200 | 7 | 2 | 2155 | 9 | 0.01 | 1541 | 1543 | 28 | 27 | 28 | 28 | 28 | 28 | [55 empty] | 2857 | 5145 | 9025 | 1556 | 9832 | 2884
18.09.2020 | 165.888 | 166.653 | 166.253 | 1565 | 200 | 7 | 2 | 2155 | 9 | 0.01 | 1540 | 1537 | 31 | 31 | 27 | 27 | 21 | 31 | [55 empty] | 2877 | 5173 | 9053 | 1584 | 9857 | 2911
18.09.2020 | 168.96 | 169.731 | 169.331 | 1566 | 200 | 7 | 2 | 2155 | 9 | 0.01 | 1543 | 1537 | 20 | 28 | 28 | 28 | 25 | 27 | [55 empty] | 2915 | 5200 | 9078 | 1611 | 9881 | 2939
18.09.2020 | 165.888 | 166.653 | 166.253 | 1566 | 200 | 7 | 2 | 2155 | 9 | 0.01 | 1537 | 1535 | 38 | 27 | 25 | 27 | 24 | 28 | [55 empty] | 2943 | 5228 | 9105 | 1639 | 9903 | 2970
18.09.2020 | 159.744 | 160.496 | 160.096 | 1566 | 200 | 7 | 2 | 2155 | 9 | 0.01 | 1537 | 1538 | 28 | 28 | 27 | 28 | 22 | 31 | [55 empty] | 2973 | 5256 | 9133 | 1667 | 9928 | 2997
18.09.2020 | 162.816 | 163.575 | 163.175 | 1566 | 200 | 7 | 2 | 2155 | 9 | 0.01 | 1540 | 1539 | 30 | 28 | 28 | 28 | 25 | 27 | [55 empty] | 3001 | 5286 | 9160 | 1694 | 9943 | 3028
18.09.2020 | 165.888 | 166.653 | 166.253 | 1566 | 200 | 7 | 2 | 2155 | 9 | 0.02 | 1543 | 1543 | 28 | 30 | 27 | 27 | 15 | 31 | [55 empty] | 3035 | 5320 | 9191 | 1728 | 0 | 3062
18.09.2020 | 159.002 | 160.751 | 160.351 | 1565 | 200 | 7 | 2 | 2155 | 9 | 0.02 | 1541 | 1541 | 34 | 34 | 31 | 34 | 9943 | 34 | [55 empty] | 3069 | 5351 | 9222 | 1759 | 9949 | 3092
18.09.2020 | 165.888 | 166.653 | 166.253 | 1565 | 200 | 7 | 2 | 2155 | 9 | 0.01 | 1542 | 1540 | 34 | 31 | 31 | 31 | 9949 | 30 | [55 empty] | 3096 | 5378 | 9246 | 1786 | 9974 | 3123
18.09.2020 | 162.816 | 163.725 | 163.325 | 1564 | 200 | 7 | 2 | 2155 | 9 | 0.02 | 1539 | 1539 | 27 | 27 | 24 | 27 | 25 | 31 | [55 empty] | 3124 | 5406 | 9274 | 1814 | 9998 | 3151
18.09.2020 | 162.816 | 163.575 | 163.175 | 1565 | 200 | 7 | 2 | 2155 | 9 | 0.01 | 1539 | 1542 | 28 | 28 | 28 | 28 | 24 | 28 | [55 empty] | 3151 | 5434 | 9299 | 1841 | 10023 | 3178
18.09.2020 | 162.816 | 163.575 | 163.175 | 1564 | 200 | 7 | 2 | 2155 | 9 | 0.01 | 1541 | 1540 | 27 | 28 | 25 | 27 | 25 | 27 | [55 empty] | 3182 | 5461 | 9323 | 1869 | 10048 | 3206
18.09.2020 | 159.744 | 160.496 | 160.096 | 1563 | 200 | 7 | 2 | 2155 | 9 | 0.02 | 1540 | 1539 | 31 | 27 | 24 | 28 | 25 | 28 | [55 empty] | 3210 | 5489 | 9351 | 1897 | 10072 | 3234
18.09.2020 | 162.778 | 163.536 | 163.136 | 1561 | 200 | 7 | 2 | 2155 | 9 | 0.02 | 1539 | 1541 | 28 | 28 | 28 | 28 | 24 | 28 | [55 empty] | 3237 | 5516 | 9375 | 1924 | 10097 | 3264
18.09.2020 | 162.816 | 163.575 | 163.175 | 1559 | 200 | 7 | 2 | 2155 | 9 | 0.01 | 1535 | 1534 | 27 | 27 | 24 | 27 | 25 | 30 | [55 empty] | 3268 | 5544 | 9403 | 1952 | 10121 | 3292
18.09.2020 | 162.816 | 163.575 | 163.175 | 1563 | 200 | 7 | 2 | 2155 | 9 | 0.01 | 1534 | 1540 | 31 | 28 | 28 | 28 | 24 | 28 | [55 empty] | 3296 | 5572 | 9428 | 1979 | 10146 | 3319
18.09.2020 | 165.888 | 166.653 | 166.253 | 1563 | 200 | 7 | 2 | 2155 | 9 | 0.01 | 1536 | 1539 | 28 | 28 | 25 | 27 | 25 | 27 | [55 empty] | 3323 | 5599 | 9455 | 2010 | 10171 | 3347
18.09.2020 | 159.744 | 160.496 | 160.096 | 1561 | 200 | 7 | 2 | 2155 | 9 | 0.01 | 1536 | 1538 | 27 | 27 | 27 | 31 | 25 | 28 | [55 empty] | 3351 | 5627 | 9483 | 2038 | 10195 | 3375
18.09.2020 | 165.888 | 166.653 | 166.253 | 1562 | 200 | 7 | 2 | 2155 | 9 | 0.01 | 1536 | 1536 | 28 | 28 | 28 | 28 | 24 | 28 | [55 empty] | 3378 | 5657 | 9507 | 2065 | 10220 | 3402
18.09.2020 | 162.816 | 163.575 | 163.175 | 1565 | 200 | 7 | 2 | 2155 | 9 | 0.01 | 1542 | 1539 | 27 | 30 | 24 | 27 | 25 | 27 | [55 empty] | 3406 | 5685 | 9535 | 2093 | 10244 | 3430
18.09.2020 | 162.816 | 163.575 | 163.175 | 1564 | 200 | 7 | 2 | 2155 | 9 | 0.01 | 1536 | 1537 | 28 | 28 | 28 | 28 | 24 | 28 | [55 empty] | 3434 | 5713 | 9563 | 2121 | 10269 | 3461
18.09.2020 | 162.816 | 163.575 | 163.175 | 1563 | 200 | 7 | 2 | 2155 | 9 | 0.01 | 1535 | 1533 | 28 | 28 | 28 | 28 | 25 | 31 | [55 empty] | 3461 | 5740 | 9587 | 2151 | 10291 | 3488
18.09.2020 | 164.736 | 166.799 | 166.399 | 1563 | 200 | 7 | 2 | 2155 | 9 | 0.01 | 1540 | 1542 | 27 | 27 | 24 | 30 | 22 | 27 | [55 empty] | 3489 | 5768 | 9615 | 2179 | 10312 | 3516
18.09.2020 | 159.744 | 160.496 | 160.096 | 1567 | 200 | 7 | 2 | 2155 | 9 | 0.01 | 1538 | 1537 | 28 | 28 | 28 | 28 | 21 | 28 | [55 empty] | 3519 | 5795 | 9642 | 2206 | 10334 | 3546
18.09.2020 | 159.744 | 160.496 | 160.096 | 1564 | 200 | 7 | 2 | 2155 | 9 | 0.01 | 1540 | 1537 | 30 | 27 | 27 | 27 | 22 | 30 | [55 empty] | 3547 | 5823 | 9667 | 2237 | 10355 | 3574
18.09.2020 | 165.888 | 166.653 | 166.253 | 1562 | 200 | 7 | 2 | 2155 | 9 | 0.01 | 1537 | 1538 | 28 | 28 | 25 | 31 | 21 | 28 | [55 empty] | 3575 | 5854 | 9695 | 2265 | 10377 | 3605
18.09.2020 | 159.744 | 160.496 | 160.096 | 1563 | 200 | 7 | 2 | 2155 | 9 | 0.01 | 1538 | 1535 | 28 | 31 | 28 | 28 | 22 | 31 | [55 empty] | 3608 | 5884 | 9725 | 2277 | 10398 | 3639
18.09.2020 | 165.888 | 166.653 | 166.253 | 1563 | 200 | 7 | 2 | 2155 | 9 | 0.01 | 1538 | 1537 | 33 | 30 | 30 | 12 | 21 | 34 | [55 empty] | 3642 | 5918 | 9759 | 0 | 10423 | 3672
19.09.2020 | 162.816 | 164.475 | 164.075 | 1564 | 200 | 7 | 2 | 2155 | 9 | 0.01 | 1539 | 1539 | 34 | 34 | 34 | 2277 | 25 | 33 | [55 empty] | 2068 | 5946 | 9787 | 2305 | 3400 | 2339
19.09.2020 | 159.219 | 169.47 | 169.07 | 1567 | 200 | 7 | 2 | 2155 | 9 | 0.01 | 1540 | 1540 | 1574 | 28 | 28 | 2305 | 7023 | 1333 | [55 empty] | 2095 | 5970 | 9811 | 2329 | 3424 | 2366
19.09.2020 | 162.816 | 164.475 | 164.075 | 1573 | 200 | 7 | 2 | 2155 | 9 | 0.08 | 1540 | 1545 | 27 | 24 | 24 | 24 | 24 | 27 | [55 empty] | 2120 | 5998 | 9836 | 2357 | 3449 | 2394
19.09.2020 | 153.6 | 154.338 | 153.938 | 1565 | 200 | 7 | 2 | 2155 | 9 | 0.01 | 1540 | 1540 | 25 | 28 | 25 | 28 | 25 | 28 | [55 empty] | 2147 | 6025 | 9863 | 2381 | 3476 | 2421
19.09.2020 | 156.672 | 157.417 | 157.017 | 1562 | 200 | 7 | 2 | 2155 | 9 | 0.02 | 1531 | 1531 | 27 | 27 | 27 | 24 | 27 | 27 | [55 empty] | 2172 | 6050 | 9891 | 2409 | 3504 | 2449
19.09.2020 | 162.816 | 163.575 | 163.175 | 1568 | 200 | 7 | 2 | 2155 | 9 | 0.01 | 1542 | 1541 | 25 | 25 | 28 | 28 | 28 | 28 | [55 empty] | 2200 | 6078 | 9916 | 2437 | 3532 | 2477
19.09.2020 | 159.744 | 160.496 | 160.096 | 1569 | 200 | 7 | 2 | 2155 | 9 | 0.01 | 1542 | 1541 | 28 | 28 | 25 | 28 | 28 | 28 | [55 empty] | 2224 | 6105 | 9943 | 2461 | 3559 | 2504
19.09.2020 | 162.816 | 163.575 | 163.175 | 1563 | 200 | 7 | 2 | 2155 | 9 | 0.02 | 1533 | 1533 | 24 | 27 | 27 | 24 | 27 | 27 | [55 empty] | 2252 | 6133 | 9968 | 2489 | 3587 | 2532
19.09.2020 | 159.744 | 160.496 | 160.096 | 1562 | 200 | 7 | 2 | 2155 | 9 | 0.01 | 1538 | 1539 | 28 | 28 | 25 | 28 | 28 | 28 | [55 empty] | 2279 | 6160 | 9995 | 2516 | 3614 | 2563
19.09.2020 | 162.816 | 163.575 | 163.175 | 1565 | 200 | 7 | 2 | 2155 | 9 |  | 1533 | 1534 | 27 | 27 | 27 | 27 | 27 | 31 | [55 empty] | 2307 | 6188 | 10023 | 2544 | 3645 | 2590
19.09.2020 | 168.96 | 169.731 | 169.331 | 1564 | 200 | 7 | 2 | 2155 | 9 |  | 1538 | 1539 | 28 | 28 | 28 | 28 | 31 | 27 | [55 empty] | 2332 | 6216 | 10051 | 2572 | 3670 | 2615
19.09.2020 | 168.96 | 169.731 | 169.331 | 1563 | 200 | 7 | 2 | 2155 | 9 |  | 1538 | 1538 | 25 | 28 | 28 | 28 | 25 | 25 | [55 empty] | 2359 | 6243 | 10075 | 2596 | 3697 | 2642
19.09.2020 | 156.672 | 157.417 | 157.017 | 1565 | 200 | 7 | 2 | 2155 | 9 |  | 1537 | 1540 | 27 | 27 | 24 | 24 | 27 | 27 | [55 empty] | 2384 | 6271 | 10100 | 2624 | 3725 | 2673
19.09.2020 | 159.744 | 160.496 | 160.096 | 1565 | 200 | 7 | 2 | 2155 | 9 |  | 1540 | 1536 | 25 | 28 | 25 | 28 | 28 | 31 | [55 empty] | 2408 | 6298 | 10127 | 2648 | 3753 | 2701
19.09.2020 | 162.816 | 163.575 | 163.175 | 1565 | 200 | 7 | 2 | 2155 | 9 |  | 1535 | 1536 | 24 | 27 | 27 | 24 | 28 | 28 | [55 empty] | 2436 | 6326 | 10152 | 2676 | 3780 | 2728
19.09.2020 | 159.744 | 160.496 | 160.096 | 1563 | 200 | 7 | 2 | 2155 | 9 |  | 1535 | 1536 | 28 | 28 | 25 | 28 | 27 | 27 | [55 empty] | 2464 | 6354 | 10180 | 2701 | 3808 | 2756
19.09.2020 | 162.816 | 163.575 | 163.175 | 1566 | 200 | 7 | 2 | 2155 | 9 |  | 1537 | 1538 | 28 | 28 | 28 | 25 | 28 | 28 | [55 empty] | 2491 | 6381 | 10204 | 2728 | 3832 | 2783
19.09.2020 | 162.816 | 163.575 | 163.175 | 1567 | 200 | 7 | 2 | 2155 | 9 |  | 1537 | 1535 | 27 | 27 | 24 | 27 | 24 | 27 | [55 empty] | 2516 | 6406 | 10232 | 2756 | 3857 | 2811
19.09.2020 | 159.744 | 160.496 | 160.096 | 1567 | 200 | 7 | 2 | 2155 | 9 |  | 1538 | 1538 | 25 | 25 | 28 | 28 | 25 | 28 | [55 empty] | 2543 | 6433 | 10259 | 2783 | 3882 | 2839
19.09.2020 | 156.672 | 157.417 | 157.017 | 1568 | 200 | 7 | 2 | 2155 | 9 |  | 1538 | 1538 | 27 | 27 | 27 | 27 | 25 | 28 | [55 empty] | 2571 | 6461 | 10287 | 2811 | 3906 | 2866
19.09.2020 | 162.816 | 163.575 | 163.175 | 1570 | 200 | 7 | 2 | 2155 | 9 |  | 1542 | 1539 | 28 | 28 | 28 | 28 | 24 | 27 | [55 empty] | 2599 | 6489 | 10315 | 2839 | 3934 | 2897
19.09.2020 | 162.816 | 163.575 | 163.175 | 1570 | 200 | 7 | 2 | 2155 | 9 |  | 1541 | 1537 | 28 | 28 | 28 | 28 | 28 | 31 | [55 empty] | 2626 | 6516 | 10342 | 2866 | 3961 | 2925
19.09.2020 | 168.96 | 169.731 | 169.331 | 1569 | 200 | 7 | 2 | 2155 | 9 |  | 1533 | 1537 | 27 | 27 | 27 | 27 | 27 | 28 | [55 empty] | 2654 | 6544 | 10370 | 2894 | 3986 | 2952
19.09.2020 | 165.888 | 166.653 | 166.253 | 1570 | 200 | 7 | 2 | 2155 | 9 |  | 1542 | 1540 | 28 | 28 | 28 | 28 | 25 | 27 | [55 empty] | 2681 | 6571 | 10397 | 2921 | 4014 | 2980
19.09.2020 | 162.816 | 163.575 | 163.175 | 1571 | 200 | 7 | 2 | 2155 | 9 |  | 1542 | 1539 | 27 | 27 | 27 | 27 | 28 | 28 | [55 empty] | 2709 | 6599 | 10425 | 2949 | 4041 | 3007
19.09.2020 | 165.734 | 166.498 | 166.098 | 1568 | 200 | 7 | 2 | 2155 | 9 |  | 1536 | 1536 | 28 | 28 | 28 | 28 | 27 | 27 | [55 empty] | 2737 | 6624 | 10450 | 2977 | 4066 | 3035
19.09.2020 | 165.888 | 166.653 | 166.253 | 1574 | 200 | 7 | 2 | 2155 | 9 | 0.01 | 1536 | 1537 | 28 | 25 | 25 | 28 | 25 | 28 | [55 empty] | 2764 | 6648 | 10474 | 3001 | 4093 | 3066
19.09.2020 | 156.672 | 157.417 | 157.017 | 1574 | 200 | 7 | 2 | 2155 | 9 | 0.01 | 1536 | 1538 | 27 | 24 | 24 | 24 | 27 | 31 | [55 empty] | 2795 | 6676 | 10499 | 3026 | 4118 | 3096
19.09.2020 | 159.744 | 160.496 | 160.096 | 1576 | 200 | 7 | 2 | 2155 | 9 | 0.01 | 1542 | 1540 | 31 | 28 | 25 | 25 | 25 | 30 | [55 empty] | 2826 | 6707 | 10523 | 3050 | 4139 | 3124
19.09.2020 | 162.816 | 163.575 | 163.175 | 1574 | 200 | 7 | 2 | 2155 | 9 | 0.01 | 1544 | 1542 | 31 | 31 | 24 | 24 | 21 | 28 | [55 empty] | 2856 | 6737 | 10548 | 3075 | 4164 | 3155
19.09.2020 | 159.744 | 160.496 | 160.096 | 1570 | 200 | 7 | 2 | 2155 | 9 | 0.02 | 1539 | 1539 | 30 | 30 | 25 | 25 | 25 | 31 | [55 empty] | 2884 | 6765 | 10573 | 3103 | 4192 | 3182
19.09.2020 | 165.888 | 166.653 | 166.253 | 1569 | 200 | 7 | 2 | 2155 | 9 | 0.02 | 1536 | 1536 | 28 | 28 | 25 | 28 | 28 | 27 | [55 empty] | 2915 | 6792 | 10600 | 3127 | 4219 | 3210
19.09.2020 | 162.816 | 163.575 | 163.175 | 1570 | 200 | 7 | 2 | 2155 | 9 | 0.02 | 1542 | 1544 | 31 | 27 | 27 | 24 | 27 | 28 | [55 empty] | 2942 | 6820 | 10625 | 3155 | 4247 | 3241
20.09.2020 | 165.888 | 166.653 | 166.253 | 1568 | 200 | 7 | 2 | 2155 | 9 | 0.02 | 1538 | 1538 | 27 | 28 | 25 | 28 | 28 | 31 | [55 empty] | 2970 | 6848 | 10649 | 3182 | 4274 | 3268
20.09.2020 | 165.888 | 166.653 | 166.253 | 1577 | 200 | 7 | 2 | 2155 | 9 | 0.01 | 1540 | 1543 | 28 | 28 | 24 | 27 | 27 | 27 | [55 empty] | 2997 | 6875 | 10677 | 3210 | 4302 | 3299
20.09.2020 | 162.816 | 163.575 | 163.175 | 1569 | 200 | 7 | 2 | 2155 | 9 | 0.01 | 1542 | 1542 | 27 | 27 | 28 | 28 | 28 | 31 | [55 empty] | 3015 | 3673 | 3697 | 28 | 3330 | 4330
20.09.2020 | 168.82 | 177.591 | 177.191 | 1569 | 200 | 7 | 2 | 2155 | 9 | 0.01 | 1543 | 1542 | 18 | 3202 | 6980 | 3182 | 972 | 1031 | [55 empty] | 3046 | 3703 | 3724 | 55 | 4357 | 3354
20.09.2020 | 159.744 | 161.396 | 160.996 | 1577 | 200 | 7 | 2 | 2155 | 9 | 0.06 | 1540 | 1540 | 31 | 30 | 27 | 27 | 1027 | 976 | [55 empty] | 3077 | 3731 | 3752 | 80 | 4382 | 3382
20.09.2020 | 168.96 | 169.731 | 169.331 | 1573 | 200 | 7 | 2 | 2155 | 9 | 0.01 | 1548 | 1538 | 31 | 28 | 28 | 25 | 25 | 28 | [55 empty] | 3108 | 3762 | 3776 | 104 | 4406 | 3410
20.09.2020 | 162.816 | 163.575 | 163.175 | 1570 | 200 | 7 | 2 | 2155 | 9 | 0.01 | 1540 | 1539 | 31 | 31 | 24 | 24 | 24 | 28 | [55 empty] | 3141 | 3789 | 3804 | 129 | 4434 | 3434
20.09.2020 | 162.816 | 163.575 | 163.175 | 1571 | 200 | 7 | 2 | 2155 | 9 | 0.01 | 1544 | 1542 | 33 | 27 | 28 | 25 | 28 | 24 | [55 empty] | 3169 | 3820 | 3832 | 157 | 4459 | 3462
20.09.2020 | 165.888 | 166.653 | 166.253 | 1573 | 200 | 7 | 2 | 2155 | 9 | 0.01 | 1541 | 1531 | 28 | 31 | 28 | 28 | 25 | 28 | [55 empty] | 3200 | 3848 | 3859 | 184 | 4483 | 3489
20.09.2020 | 164.122 | 164.883 | 164.483 | 1571 | 200 | 7 | 2 | 2155 | 9 | 0.01 | 1546 | 1543 | 31 | 28 | 27 | 27 | 24 | 27 | [55 empty] | 3227 | 3875 | 3884 | 209 | 4508 | 3517
20.09.2020 | 165.888 | 166.653 | 166.253 | 1570 | 200 | 7 | 2 | 2155 | 9 | 0.03 | 1545 | 1544 | 27 | 27 | 25 | 25 | 25 | 28 | [55 empty] | 3258 | 3903 | 3911 | 236 | 4532 | 3545
20.09.2020 | 156.672 | 157.417 | 157.017 | 1570 | 200 | 7 | 2 | 2155 | 9 | 0.02 | 1547 | 1546 | 31 | 28 | 27 | 27 | 24 | 28 | [55 empty] | 3289 | 3930 | 3939 | 264 | 4557 | 3572
20.09.2020 | 165.888 | 166.653 | 166.253 | 1568 | 200 | 7 | 2 | 2155 | 9 | 0.01 | 1545 | 1543 | 31 | 27 | 28 | 28 | 25 | 27 | [55 empty] | 3316 | 3958 | 3967 | 289 | 4582 | 3597
20.09.2020 | 165.888 | 166.653 | 166.253 | 1576 | 200 | 7 | 2 | 2155 | 9 | 0.01 | 1544 | 1545 | 27 | 28 | 28 | 25 | 25 | 25 | [55 empty] | 3347 | 3989 | 3994 | 316 | 4606 | 3624
20.09.2020 | 156.672 | 157.417 | 157.017 | 1568 | 200 | 7 | 2 | 2155 | 9 | 0.03 | 1541 | 1542 | 31 | 31 | 27 | 27 | 24 | 27 | [55 empty] | 3378 | 4016 | 4022 | 344 | 4631 | 3652
20.09.2020 | 168.96 | 169.731 | 169.331 | 1568 | 200 | 7 | 2 | 2155 | 9 | 0.01 | 1542 | 1543 | 31 | 27 | 28 | 28 | 25 | 28 | [55 empty] | 3405 | 4044 | 4049 | 368 | 4652 | 3677
20.09.2020 | 165.888 | 166.653 | 166.253 | 1571 | 200 | 7 | 2 | 2155 | 9 | 0.01 | 1539 | 1540 | 27 | 28 | 27 | 24 | 21 | 25 | [55 empty] | 3433 | 4075 | 4077 | 393 | 4677 | 3701
20.09.2020 | 153.6 | 154.338 | 153.938 | 1568 | 200 | 7 | 2 | 2155 | 9 | 0.01 | 1542 | 1541 | 28 | 31 | 28 | 25 | 25 | 24 | [55 empty] | 3464 | 4105 | 4105 | 421 | 4702 | 3729
20.09.2020 | 159.744 | 160.496 | 160.096 | 1571 | 200 | 7 | 2 | 2155 | 9 | 0.03 | 1543 | 1545 | 31 | 30 | 28 | 28 | 25 | 28 | [55 empty] | 3494 | 4136 | 4132 | 448 | 4726 | 3753
20.09.2020 | 168.96 | 169.731 | 169.331 | 1568 | 200 | 7 | 2 | 2155 | 9 | 0.01 | 1542 | 1541 | 30 | 31 | 27 | 27 | 24 | 24 | [55 empty] | 3525 | 4167 | 4160 | 473 | 4748 | 3781
20.09.2020 | 165.888 | 166.653 | 166.253 | 1567 | 200 | 7 | 2 | 2155 | 9 | 0.01 | 1545 | 1543 | 31 | 31 | 28 | 25 | 22 | 28 | [55 empty] | 3553 | 4197 | 4191 | 497 | 4772 | 3806
20.09.2020 | 162.816 | 163.575 | 163.175 | 1567 | 200 | 7 | 2 | 2155 | 9 | 0.01 | 1540 | 1543 | 28 | 30 | 31 | 24 | 24 | 25 | [55 empty] | 3583 | 4225 | 4218 | 525 | 4797 | 3833
20.09.2020 | 162.816 | 163.575 | 163.175 | 1568 | 200 | 7 | 2 | 2155 | 9 | 0.03 | 1543 | 1542 | 30 | 28 | 27 | 28 | 25 | 27 | [55 empty] | 3614 | 4256 | 4246 | 550 | 4821 | 3858
20.09.2020 | 165.888 | 166.653 | 166.253 | 1567 | 200 | 7 | 2 | 2155 | 9 | 0.01 | 1539 | 1540 | 31 | 31 | 28 | 25 | 24 | 25 | [55 empty] | 3642 | 4286 | 4270 | 574 | 4846 | 3882
20.09.2020 | 162.816 | 163.575 | 163.175 | 1566 | 200 | 7 | 2 | 2155 | 9 | 0.01 | 1541 | 1540 | 28 | 30 | 24 | 24 | 25 | 24 | [55 empty] | 3672 | 4314 | 4298 | 602 | 4871 | 3910
20.09.2020 | 156.672 | 157.417 | 157.017 | 1572 | 200 | 7 | 2 | 2155 | 9 |  | 1545 | 1545 | 30 | 28 | 28 | 28 | 25 | 28 | [55 empty] | 3700 | 4345 | 4326 | 626 | 4895 | 3935
20.09.2020 | 165.888 | 166.653 | 166.253 | 1567 | 200 | 7 | 2 | 2155 | 9 |  | 1545 | 1543 | 28 | 31 | 28 | 24 | 24 | 25 | [55 empty] | 3731 | 4372 | 4353 | 651 | 4920 | 3959
20.09.2020 | 159.744 | 160.496 | 160.096 | 1569 | 200 | 7 | 2 | 2155 | 9 |  | 1545 | 1546 | 31 | 27 | 27 | 25 | 25 | 24 | [55 empty] | 3758 | 4403 | 4381 | 676 | 4944 | 3987
20.09.2020 | 159.744 | 160.496 | 160.096 | 1566 | 200 | 7 | 2 | 2155 | 9 |  | 1540 | 1538 | 27 | 31 | 28 | 25 | 24 | 28 | [55 empty] | 3789 | 4431 | 4408 | 700 | 4969 | 4011
20.09.2020 | 162.816 | 163.575 | 163.175 | 1562 | 200 | 7 | 2 | 2155 | 9 |  | 1543 | 1538 | 31 | 28 | 27 | 24 | 25 | 24 | [55 empty] | 3820 | 4461 | 4433 | 728 | 4994 | 4039
20.09.2020 | 159.744 | 160.496 | 160.096 | 1562 | 200 | 7 | 2 | 2155 | 9 |  | 1537 | 1533 | 31 | 30 | 25 | 28 | 25 | 28 | [55 empty] | 3850 | 4489 | 4461 | 752 | 5018 | 4064
20.09.2020 | 165.888 | 166.653 | 166.253 | 1562 | 200 | 7 | 2 | 2155 | 9 |  | 1538 | 1541 | 30 | 28 | 28 | 24 | 24 | 25 | [55 empty] | 3881 | 4520 | 4488 | 777 | 5043 | 4091
20.09.2020 | 159.744 | 160.496 | 160.096 | 1566 | 200 | 7 | 2 | 2155 | 9 |  | 1542 | 1541 | 31 | 31 | 27 | 25 | 25 | 27 | [55 empty] | 3909 | 4544 | 4516 | 805 | 5067 | 4116
21.09.2020 | 165.888 | 166.653 | 166.253 | 1565 | 200 | 7 | 2 | 2155 | 9 |  | 1544 | 1545 | 28 | 24 | 28 | 28 | 24 | 25 | [55 empty] | 3942 | 4572 | 4543 | 829 | 5092 | 4143
21.09.2020 | 156.672 | 157.417 | 157.017 | 1641 | 200 | 7 | 2 | 2155 | 9 |  | 1543 | 1542 | 33 | 28 | 27 | 24 | 25 | 27 | [55 empty] | 3970 | 4599 | 4571 | 854 | 5120 | 4171
21.09.2020 | 165.888 | 166.653 | 166.253 | 1564 | 200 | 7 | 2 | 2155 | 9 |  | 1539 | 1541 | 28 | 27 | 28 | 25 | 28 | 28 | [55 empty] | 4001 | 4627 | 4599 | 881 | 5144 | 4196
21.09.2020 | 162.816 | 163.575 | 163.175 | 1563 | 200 | 7 | 2 | 2155 | 9 |  | 1539 | 1539 | 31 | 28 | 28 | 27 | 24 | 25 | [55 empty] | 4031 | 4655 | 4623 | 906 | 5169 | 4223
21.09.2020 | 162.816 | 163.575 | 163.175 | 1567 | 200 | 7 | 2 | 2155 | 9 |  | 1546 | 1544 | 30 | 28 | 24 | 25 | 25 | 27 | [55 empty] | 4062 | 4673 | 4654 | 934 | 5196 | 4251
21.09.2020 | 159.744 | 160.496 | 160.096 | 1564 | 200 | 7 | 2 | 2155 | 9 |  | 1536 | 1539 | 31 | 18 | 31 | 28 | 27 | 28 | [55 empty] | 4087 | 4698 | 4678 | 958 | 5221 | 4275
21.09.2020 | 162.279 | 174.036 | 173.636 | 1566 | 200 | 7 | 2 | 2155 | 9 |  | 1541 | 1543 | 25 | 25 | 24 | 24 | 25 | 24 | [55 empty] | 4117 | 4722 | 4709 | 989 | 5249 | 4306
21.09.2020 | 147.456 | 149.1 | 148.7 | 1576 | 200 | 7 | 2 | 2155 | 9 |  | 1543 | 1543 | 30 | 24 | 31 | 31 | 28 | 31 | [55 empty] | 4145 | 4744 | 4737 | 1017 | 5279 | 4334
21.09.2020 | 175.104 | 175.889 | 175.489 | 1570 | 200 | 7 | 2 | 2155 | 9 | 0.01 | 1548 | 1547 | 28 | 22 | 28 | 28 | 30 | 28 | [55 empty] | 4173 | 4765 | 4764 | 1044 | 5307 | 4361
21.09.2020 | 162.816 | 163.575 | 163.175 | 1567 | 200 | 7 | 2 | 2155 | 9 | 0.02 | 1542 | 1539 | 28 | 21 | 27 | 27 | 28 | 27 | [55 empty] | 4200 | 4790 | 4792 | 1072 | 5332 | 4389
21.09.2020 | 159.744 | 160.496 | 160.096 | 1566 | 200 | 7 | 2 | 2155 | 9 | 0.02 | 1540 | 1538 | 27 | 25 | 28 | 28 | 25 | 28 | [55 empty] | 4234 | 4817 | 4829 | 1102 | 5332 | 4423
21.09.2020 | 159.744 | 160.496 | 160.096 | 1566 | 200 | 7 | 2 | 2155 | 9 | 0.01 | 1535 | 1532 | 34 | 27 | 37 | 30 | 0 | 34 | [55 empty] | 3235 | 4842 | 4854 | 1130 | 6900 | 3340
21.09.2020 | 162.548 | 172.406 | 172.006 | 1575 | 200 | 7 | 2 | 2155 | 9 | 0.01 | 1542 | 1545 | 999 | 25 | 25 | 28 | 1568 | 1083 | [55 empty] | 3262 | 4869 | 4878 | 1154 | 6927 | 3367
21.09.2020 | 153.446 | 155.184 | 154.784 | 1581 | 200 | 7 | 2 | 2155 | 9 | 0.08 | 1542 | 1546 | 27 | 27 | 24 | 24 | 27 | 27 | [55 empty] | 3290 | 4897 | 4906 | 1182 | 6955 | 3392
21.09.2020 | 159.744 | 160.496 | 160.096 | 1569 | 200 | 7 | 2 | 2155 | 9 | 0.02 | 1543 | 1544 | 28 | 28 | 28 | 28 | 28 | 25 | [55 empty] | 3317 | 4924 | 4933 | 1209 | 6982 | 3423
21.09.2020 | 162.816 | 163.575 | 163.175 | 1567 | 200 | 7 | 2 | 2155 | 9 | 0.02 | 1539 | 1537 | 27 | 27 | 27 | 27 | 27 | 31 | [55 empty] | 3345 | 4952 | 4961 | 1237 | 7010 | 3450
21.09.2020 | 168.96 | 169.731 | 169.331 | 1567 | 200 | 7 | 2 | 2155 | 9 | 0.02 | 1532 | 1533 | 28 | 28 | 28 | 28 | 28 | 27 | [55 empty] | 3373 | 4980 | 4986 | 1265 | 7035 | 3478
21.09.2020 | 165.888 | 166.653 | 166.253 | 1570 | 200 | 7 | 2 | 2155 | 9 | 0.02 | 1539 | 1538 | 28 | 28 | 25 | 28 | 25 | 28 | [55 empty] | 3400 | 5007 | 5013 | 1292 | 7062 | 3508
21.09.2020 | 159.744 | 160.496 | 160.096 | 1575 | 200 | 7 | 2 | 2155 | 9 | 0.01 | 1545 | 1546 | 27 | 27 | 27 | 27 | 27 | 30 | [55 empty] | 3428 | 5035 | 5041 | 1320 | 7090 | 3536
21.09.2020 | 168.96 | 169.731 | 169.331 | 1567 | 200 | 7 | 2 | 2155 | 9 | 0.01 | 1539 | 1538 | 28 | 28 | 28 | 28 | 28 | 28 | [55 empty] | 3455 | 5059 | 5065 | 1344 | 7114 | 3564
21.09.2020 | 165.888 | 166.653 | 166.253 | 1568 | 200 | 7 | 2 | 2155 | 9 | 0.03 | 1542 | 1543 | 27 | 24 | 24 | 24 | 24 | 28 | [55 empty] | 3483 | 5087 | 5090 | 1372 | 7139 | 3588
21.09.2020 | 153.6 | 154.338 | 153.938 | 1568 | 200 | 7 | 2 | 2155 | 9 | 0.01 | 1539 | 1540 | 28 | 28 | 25 | 28 | 25 | 24 | [55 empty] | 3508 | 5115 | 5115 | 1397 | 7167 | 3616
21.09.2020 | 156.672 | 157.417 | 157.017 | 1568 | 200 | 7 | 2 | 2155 | 9 | 0.01 | 1542 | 1538 | 25 | 28 | 25 | 25 | 28 | 28 | [55 empty] | 3535 | 5142 | 5142 | 1424 | 7191 | 3643
21.09.2020 | 156.672 | 157.417 | 157.017 | 1568 | 200 | 7 | 2 | 2155 | 9 | 0.03 | 1540 | 1543 | 27 | 27 | 27 | 27 | 24 | 27 | [55 empty] | 3566 | 5170 | 5167 | 1452 | 7219 | 3674
21.09.2020 | 162.816 | 163.575 | 163.175 | 1568 | 200 | 7 | 2 | 2155 | 9 | 0.01 | 1543 | 1544 | 31 | 28 | 25 | 28 | 28 | 31 | [55 empty] | 3591 | 5197 | 5194 | 1476 | 7243 | 3699
22.09.2020 | 168.96 | 169.731 | 169.331 | 1564 | 200 | 7 | 2 | 2155 | 9 | 0.01 | 1539 | 1539 | 25 | 27 | 27 | 24 | 24 | 25 | [55 empty] | 3618 | 5225 | 5219 | 1504 | 7271 | 3726
22.09.2020 | 153.6 | 154.338 | 153.938 | 1577 | 200 | 7 | 2 | 2155 | 9 | 0.01 | 1541 | 1545 | 27 | 28 | 25 | 28 | 28 | 27 | [55 empty] | 3646 | 5250 | 5247 | 1529 | 7299 | 3754
22.09.2020 | 162.816 | 163.575 | 163.175 | 1566 | 200 | 7 | 2 | 2155 | 9 | 0.01 | 1539 | 1537 | 28 | 25 | 28 | 25 | 28 | 28 | [55 empty] | 3673 | 5277 | 5271 | 1556 | 7326 | 3782
22.09.2020 | 159.744 | 160.496 | 160.096 | 1566 | 200 | 7 | 2 | 2155 | 9 | 0.01 | 1540 | 1539 | 27 | 27 | 24 | 27 | 27 | 28 | [55 empty] | 3701 | 5305 | 5299 | 1581 | 7354 | 3809
22.09.2020 | 162.816 | 163.575 | 163.175 | 1566 | 200 | 7 | 2 | 2155 | 9 | 0.03 | 1536 | 1533 | 28 | 28 | 28 | 25 | 28 | 27 | [55 empty] | 3729 | 5332 | 5323 | 1608 | 7381 | 3837
22.09.2020 | 162.816 | 163.575 | 163.175 | 1578 | 200 | 7 | 2 | 2155 | 9 | 0.01 | 1537 | 1542 | 28 | 27 | 24 | 27 | 27 | 28 | [55 empty] | 3756 | 5360 | 5351 | 1633 | 7406 | 3864
22.09.2020 | 162.816 | 163.575 | 163.175 | 1566 | 200 | 7 | 2 | 2155 | 9 | 0.01 | 1539 | 1538 | 27 | 28 | 28 | 25 | 25 | 27 | [55 empty] | 3784 | 5388 | 5376 | 1661 | 7434 | 3895
22.09.2020 | 159.744 | 160.496 | 160.096 | 1565 | 200 | 7 | 2 | 2155 | 9 | 0.01 | 1539 | 1541 | 28 | 28 | 25 | 28 | 28 | 31 | [55 empty] | 3814 | 5418 | 5403 | 1688 | 7464 | 3923
22.09.2020 | 165.888 | 166.653 | 166.253 | 1566 | 200 | 7 | 2 | 2155 | 9 | 0.01 | 1538 | 1537 | 30 | 30 | 27 | 27 | 30 | 28 | [55 empty] | 3842 | 5446 | 5431 | 1716 | 7492 | 3950
22.09.2020 | 175.104 | 175.889 | 175.489 | 1565 | 200 | 7 | 2 | 2155 | 9 | 0.02 | 1536 | 1540 | 28 | 28 | 28 | 28 | 28 | 27 | [55 empty] | 3867 | 5471 | 5458 | 1743 | 7520 | 3978
22.09.2020 | 165.888 | 166.653 | 166.253 | 1566 | 200 | 7 | 2 | 2155 | 9 | 0.01 | 1541 | 1540 | 25 | 25 | 27 | 27 | 28 | 28 | [55 empty] | 3894 | 5498 | 5483 | 1771 | 7544 | 4005
22.09.2020 | 159.744 | 160.496 | 160.096 | 1562 | 200 | 7 | 2 | 2155 | 9 | 0.01 | 1540 | 1539 | 27 | 27 | 25 | 28 | 24 | 27 | [55 empty] | 3922 | 5526 | 5511 | 1799 | 7572 | 4033
22.09.2020 | 159.744 | 160.496 | 160.096 | 1564 | 200 | 7 | 2 | 2155 | 9 | 0.01 | 1541 | 1540 | 28 | 28 | 28 | 28 | 28 | 28 | [55 empty] | 3949 | 5553 | 5538 | 1823 | 7599 | 4061
22.09.2020 | 165.888 | 166.653 | 166.253 | 1563 | 200 | 7 | 2 | 2155 | 9 | 0.01 | 1543 | 1542 | 27 | 27 | 27 | 24 | 27 | 28 | [55 empty] | 3977 | 5581 | 5566 | 1851 | 7627 | 4088
22.09.2020 | 162.816 | 163.575 | 163.175 | 1568 | 200 | 7 | 2 | 2155 | 9 | 0.01 | 1542 | 1542 | 28 | 28 | 28 | 28 | 28 | 27 | [55 empty] | 4005 | 5609 | 5593 | 1878 | 7655 | 4116
22.09.2020 | 165.888 | 166.653 | 166.253 | 1560 | 200 | 7 | 2 | 2155 | 9 | 0.01 | 1540 | 1539 | 28 | 28 | 27 | 27 | 28 | 28 | [55 empty] | 4032 | 5636 | 5621 | 1906 | 7682 | 4147
22.09.2020 | 165.888 | 166.653 | 166.253 | 1559 | 200 | 7 | 2 | 2155 | 9 | 0.01 | 1538 | 1537 | 27 | 27 | 28 | 28 | 27 | 31 | [55 empty] | 4057 | 5661 | 5649 | 1934 | 7707 | 4171
22.09.2020 | 168.96 | 169.731 | 169.331 | 1563 | 200 | 7 | 2 | 2155 | 9 | 0.01 | 1540 | 1539 | 25 | 25 | 28 | 28 | 25 | 24 | [55 empty] | 4084 | 5688 | 5673 | 1958 | 7734 | 4199
22.09.2020 | 153.6 | 154.338 | 153.938 | 1589 | 200 | 7 | 2 | 2155 | 9 | 0.01 | 1541 | 1540 | 27 | 27 | 24 | 24 | 27 | 28 | [55 empty] | 4112 | 5716 | 5701 | 1986 | 7762 | 4226
22.09.2020 | 159.744 | 160.496 | 160.096 | 1559 | 200 | 7 | 2 | 2155 | 9 | 0.01 | 1539 | 1539 | 28 | 28 | 28 | 28 | 28 | 27 | [55 empty] | 4137 | 5741 | 5725 | 2013 | 7787 | 4254
22.09.2020 | 165.888 | 166.653 | 166.253 | 1559 | 200 | 7 | 2 | 2155 | 9 | 0.01 | 1539 | 1540 | 25 | 25 | 24 | 27 | 25 | 28 | [55 empty] | 4164 | 5768 | 5753 | 2041 | 7814 | 4282
22.09.2020 | 153.6 | 154.338 | 153.938 | 1565 | 200 | 7 | 2 | 2155 | 9 | 0.01 | 1542 | 1541 | 27 | 27 | 28 | 28 | 27 | 28 | [55 empty] | 4192 | 5793 | 5778 | 2066 | 7839 | 4309
22.09.2020 | 165.888 | 166.653 | 166.253 | 1558 | 200 | 7 | 2 | 2155 | 9 | 0.01 | 1540 | 1537 | 28 | 25 | 25 | 25 | 25 | 27 | [55 empty] | 4216 | 5820 | 5805 | 2093 | 7866 | 4337
22.09.2020 | 153.6 | 154.338 | 153.938 | 1558 | 200 | 7 | 2 | 2155 | 9 | 0.01 | 1540 | 1538 | 24 | 27 | 27 | 27 | 27 | 28 | [55 empty] | 4244 | 5848 | 5833 | 2124 | 7894 | 4364
22.09.2020 | 162.816 | 163.575 | 163.175 | 1559 | 200 | 7 | 2 | 2155 | 9 | 0.01 | 1537 | 1538 | 28 | 28 | 28 | 31 | 28 | 27 | [55 empty] | 4272 | 5873 | 5860 | 2149 | 7922 | 4392
22.09.2020 | 168.96 | 169.731 | 169.331 | 1567 | 200 | 7 | 2 | 2155 | 9 | 0.01 | 1540 | 1539 | 28 | 25 | 27 | 25 | 28 | 28 | [55 empty] | 4299 | 5900 | 5888 | 2176 | 7949 | 4420
22.09.2020 | 159.744 | 160.496 | 160.096 | 1558 | 200 | 7 | 2 | 2155 | 9 | 0.01 | 1536 | 1534 | 27 | 27 | 28 | 27 | 27 | 28 | [55 empty] | 4327 | 5928 | 5913 | 2204 | 7977 | 4447
22.09.2020 | 165.888 | 166.653 | 166.253 | 1559 | 200 | 7 | 2 | 2155 | 9 | 0.01 | 1539 | 1540 | 28 | 28 | 25 | 28 | 28 | 27 | [55 empty] | 4354 | 5955 | 5940 | 2228 | 8001 | 4475
22.09.2020 | 162.816 | 163.575 | 163.175 | 1559 | 200 | 7 | 2 | 2155 | 9 | 0.01 | 1536 | 1534 | 27 | 27 | 27 | 24 | 24 | 28 | [55 empty] | 4382 | 5980 | 5968 | 2256 | 8029 | 4502
22.09.2020 | 159.744 | 160.496 | 160.096 | 1559 | 200 | 7 | 2 | 2155 | 9 | 0.01 | 1538 | 1538 | 28 | 25 | 28 | 28 | 28 | 27 | [55 empty] | 4410 | 6008 | 5992 | 2281 | 8057 | 4533
22.09.2020 | 162.816 | 163.575 | 163.175 | 1564 | 200 | 7 | 2 | 2155 | 9 | 0.01 | 1532 | 1532 | 28 | 28 | 24 | 25 | 28 | 31 | [55 empty] | 4437 | 6035 | 6020 | 2308 | 8084 | 4561
22.09.2020 | 162.816 | 163.575 | 163.175 | 1560 | 200 | 7 | 2 | 2155 | 9 | 0.01 | 1535 | 1537 | 27 | 27 | 28 | 27 | 27 | 28 | [55 empty] | 4465 | 6063 | 6045 | 2339 | 8112 | 4588
22.09.2020 | 165.888 | 166.653 | 166.253 | 1559 | 200 | 7 | 2 | 2155 | 9 | 0.01 | 1534 | 1534 | 28 | 28 | 25 | 31 | 28 | 27 | [55 empty] | 4489 | 6090 | 6072 | 2366 | 8139 | 4616
22.09.2020 | 165.888 | 166.653 | 166.253 | 1558 | 200 | 7 | 2 | 2155 | 9 | 0.01 | 1530 | 1528 | 24 | 27 | 27 | 27 | 27 | 28 | [55 empty] | 4517 | 6118 | 6097 | 2394 | 8167 | 4643
22.09.2020 | 162.816 | 163.575 | 163.175 | 1566 | 200 | 7 | 2 | 2155 | 9 | 0.01 | 1534 | 1535 | 28 | 28 | 25 | 28 | 28 | 27 | [55 empty] | 4545 | 6146 | 6124 | 2425 | 8195 | 4671
22.09.2020 | 162.816 | 163.575 | 163.175 | 1568 | 200 | 7 | 2 | 2155 | 9 | 0.01 | 1538 | 1538 | 28 | 28 | 27 | 31 | 28 | 28 | [55 empty] | 4572 | 6170 | 6152 | 2452 | 8219 | 4699
22.09.2020 | 168.96 | 169.731 | 169.331 | 1564 | 200 | 7 | 2 | 2155 | 9 | 0.01 | 1540 | 1535 | 27 | 24 | 28 | 27 | 24 | 28 | [55 empty] | 4600 | 4262 | 4451 | 5360 | 8247 | 4724
23.09.2020 | 159.066 | 167.216 | 166.816 | 1564 | 200 | 7 | 2 | 2155 | 9 | 0.01 | 1531 | 1532 | 28 | 1908 | 1701 | 2908 | 28 | 25 | [55 empty] | 4627 | 4289 | 4478 | 5384 | 8274 | 4748
23.09.2020 | 162.7 | 164.458 | 164.058 | 1574 | 200 | 7 | 2 | 2155 | 9 | 0.08 | 1540 | 1542 | 27 | 27 | 27 | 24 | 27 | 24 | [55 empty] | 4652 | 4314 | 4503 | 5412 | 8299 | 4776
23.09.2020 | 159.718 | 160.47 | 160.07 | 1563 | 200 | 7 | 2 | 2155 | 9 | 0.02 | 1539 | 1540 | 25 | 25 | 25 | 28 | 25 | 28 | [55 empty] | 4679 | 4341 | 4530 | 5439 | 8326 | 4800
23.09.2020 | 153.6 | 154.338 | 153.938 | 1566 | 200 | 7 | 2 | 2155 | 9 | 0.02 | 1534 | 1537 | 27 | 27 | 27 | 27 | 27 | 24 | [55 empty] | 4707 | 4369 | 4558 | 5464 | 8354 | 4828
23.09.2020 | 162.816 | 163.575 | 163.175 | 1565 | 200 | 7 | 2 | 2155 | 9 | 0.01 | 1543 | 1541 | 28 | 28 | 28 | 25 | 28 | 28 | [55 empty] | 4735 | 4397 | 4586 | 5492 | 8382 | 4853
23.09.2020 | 162.816 | 163.575 | 163.175 | 1565 | 200 | 7 | 2 | 2155 | 9 | 0.02 | 1537 | 1535 | 28 | 28 | 28 | 28 | 28 | 25 | [55 empty] | 4762 | 4421 | 4613 | 5519 | 8409 | 4880
23.09.2020 | 162.816 | 163.575 | 163.175 | 1565 | 200 | 7 | 2 | 2155 | 9 | 0.01 | 1541 | 1540 | 27 | 24 | 27 | 27 | 27 | 27 | [55 empty] | 4790 | 4449 | 4638 | 5547 | 8437 | 4905
23.09.2020 | 162.816 | 163.575 | 163.175 | 1561 | 200 | 7 | 2 | 2155 | 9 | 0.01 | 1533 | 1532 | 28 | 28 | 25 | 28 | 28 | 25 | [55 empty] | 4814 | 4473 | 4665 | 5571 | 8464 | 4932
23.09.2020 | 159.744 | 160.496 | 160.096 | 1561 | 200 | 7 | 2 | 2155 | 9 |  | 1538 | 1540 | 24 | 24 | 27 | 24 | 27 | 27 | [55 empty] | 4842 | 4501 | 4690 | 5599 | 8492 | 4960
23.09.2020 | 156.672 | 157.417 | 157.017 | 1562 | 200 | 7 | 2 | 2155 | 9 |  | 1536 | 1536 | 28 | 28 | 25 | 28 | 28 | 28 | [55 empty] | 4870 | 4526 | 4718 | 5627 | 8517 | 4988
23.09.2020 | 162.816 | 163.575 | 163.175 | 1561 | 200 | 7 | 2 | 2155 | 9 |  | 1533 | 1533 | 28 | 25 | 28 | 28 | 25 | 28 | [55 empty] | 4897 | 4553 | 4745 | 5651 | 8544 | 5012
23.09.2020 | 159.744 | 160.496 | 160.096 | 1563 | 200 | 7 | 2 | 2155 | 9 |  | 1535 | 1535 | 27 | 27 | 27 | 24 | 27 | 24 | [55 empty] | 4925 | 4581 | 4773 | 5679 | 8572 | 5040
23.09.2020 | 159.744 | 160.496 | 160.096 | 1564 | 200 | 7 | 2 | 2155 | 9 |  | 1540 | 1540 | 28 | 28 | 28 | 28 | 28 | 28 | [55 empty] | 4952 | 4608 | 4797 | 5706 | 8599 | 5067
23.09.2020 | 165.888 | 166.653 | 166.253 | 1564 | 200 | 7 | 2 | 2155 | 9 |  | 1537 | 1535 | 27 | 27 | 24 | 27 | 27 | 27 | [55 empty] | 4980 | 4633 | 4825 | 5734 | 8627 | 5095
23.09.2020 | 162.816 | 163.575 | 163.175 | 1561 | 200 | 7 | 2 | 2155 | 9 |  | 1530 | 1530 | 28 | 25 | 28 | 28 | 28 | 28 | [55 empty] | 5008 | 4661 | 4853 | 5762 | 8655 | 5123
23.09.2020 | 162.816 | 163.575 | 163.175 | 1564 | 200 | 7 | 2 | 2155 | 9 |  | 1536 | 1536 | 28 | 28 | 28 | 28 | 28 | 28 | [55 empty] | 5032 | 4688 | 4880 | 5786 | 8679 | 5150
23.09.2020 | 165.888 | 166.653 | 166.253 | 1565 | 200 | 7 | 2 | 2155 | 9 |  | 1535 | 1535 | 24 | 27 | 27 | 24 | 24 | 27 | [55 empty] | 5060 | 4716 | 4908 | 5814 | 8707 | 5178
23.09.2020 | 156.672 | 157.417 | 157.017 | 1567 | 200 | 7 | 2 | 2155 | 9 |  | 1538 | 1537 | 28 | 28 | 28 | 28 | 28 | 28 | [55 empty] | 5087 | 4740 | 4935 | 5841 | 8734 | 5205
23.09.2020 | 165.888 | 166.653 | 166.253 | 1568 | 200 | 7 | 2 | 2155 | 9 |  | 1539 | 1537 | 27 | 24 | 27 | 27 | 27 | 27 | [55 empty] | 5115 | 4768 | 4963 | 5869 | 8762 | 5233
23.09.2020 | 162.816 | 163.575 | 163.175 | 1570 | 200 | 7 | 2 | 2155 | 9 |  | 1537 | 1533 | 28 | 28 | 28 | 28 | 28 | 28 | [55 empty] | 5140 | 4796 | 4991 | 5897 | 8787 | 5261
23.09.2020 | 165.888 | 166.653 | 166.253 | 1576 | 200 | 7 | 2 | 2155 | 9 |  | 1539 | 1539 | 25 | 28 | 28 | 28 | 25 | 28 | [55 empty] | 5167 | 4823 | 5015 | 5924 | 8814 | 5285
23.09.2020 | 159.744 | 160.496 | 160.096 | 1574 | 200 | 7 | 2 | 2155 | 9 |  | 1539 | 1537 | 27 | 27 | 24 | 27 | 27 | 24 | [55 empty] | 5195 | 4851 | 5043 | 5952 | 8842 | 5313
23.09.2020 | 159.744 | 160.496 | 160.096 | 1577 | 200 | 7 | 2 | 2155 | 9 |  | 1546 | 1543 | 28 | 28 | 28 | 28 | 28 | 28 | [55 empty] | 5219 | 4875 | 5070 | 5979 | 8866 | 5340
23.09.2020 | 165.888 | 166.653 | 166.253 | 1572 | 200 | 7 | 2 | 2155 | 9 |  | 1543 | 1539 | 24 | 24 | 27 | 27 | 24 | 27 | [55 empty] | 5247 | 4903 | 5098 | 6007 | 8894 | 5368
23.09.2020 | 156.672 | 157.417 | 157.017 | 1571 | 200 | 7 | 2 | 2155 | 9 |  | 1538 | 1538 | 28 | 28 | 28 | 28 | 28 | 28 | [55 empty] | 5272 | 4931 | 5126 | 6035 | 8919 | 5393
23.09.2020 | 165.888 | 166.653 | 166.253 | 1572 | 200 | 7 | 2 | 2155 | 9 | 0.01 | 1544 | 1542 | 25 | 28 | 28 | 28 | 25 | 25 | [55 empty] | 5299 | 4958 | 5156 | 6062 | 8946 | 5420
23.09.2020 | 156.672 | 157.417 | 157.017 | 1569 | 200 | 7 | 2 | 2155 | 9 | 0.02 | 1536 | 1536 | 27 | 27 | 30 | 27 | 27 | 27 | [55 empty] | 5327 | 4986 | 5181 | 6087 | 8971 | 5448
23.09.2020 | 168.96 | 169.731 | 169.331 | 1576 | 200 | 7 | 2 | 2155 | 9 | 0.02 | 1539 | 1538 | 28 | 28 | 25 | 25 | 25 | 28 | [55 empty] | 5354 | 5013 | 5209 | 6111 | 8998 | 5479
23.09.2020 | 156.672 | 157.417 | 157.017 | 1577 | 200 | 7 | 2 | 2155 | 9 | 0.01 | 1536 | 1541 | 27 | 27 | 28 | 24 | 27 | 31 | [55 empty] | 5382 | 5041 | 5239 | 6136 | 9026 | 5506
23.09.2020 | 165.888 | 166.653 | 166.253 | 1576 | 200 | 7 | 2 | 2155 | 9 | 0.01 | 1546 | 1543 | 28 | 28 | 30 | 25 | 28 | 27 | [55 empty] | 5413 | 5069 | 5264 | 6161 | 9054 | 5534
23.09.2020 | 165.888 | 166.653 | 166.253 | 1571 | 200 | 7 | 2 | 2155 | 9 | 0.01 | 1545 | 1542 | 31 | 28 | 25 | 25 | 28 | 28 | [55 empty] | 5440 | 5099 | 5291 | 6185 | 9078 | 5564
23.09.2020 | 162.816 | 163.575 | 163.175 | 1575 | 200 | 7 | 2 | 2155 | 9 | 0.01 | 1536 | 1540 | 27 | 30 | 27 | 24 | 24 | 30 | [55 empty] | 5468 | 5127 | 5319 | 6213 | 9106 | 5595
24.09.2020 | 165.888 | 166.653 | 166.253 | 1568 | 200 | 7 | 2 | 2155 | 9 | 0.01 | 1538 | 1536 | 28 | 28 | 28 | 28 | 28 | 31 | [55 empty] | 5496 | 5155 | 5344 | 6237 | 9130 | 5623
24.09.2020 | 168.96 | 169.731 | 169.331 | 1568 | 200 | 7 | 2 | 2155 | 9 | 0.01 | 1540 | 1541 | 28 | 28 | 25 | 24 | 24 | 28 | [55 empty] | 5526 | 5182 | 5368 | 6262 | 9158 | 5653
24.09.2020 | 156.672 | 157.417 | 157.017 | 1568 | 200 | 7 | 2 | 2155 | 9 | 0.01 | 1543 | 1540 | 30 | 27 | 24 | 25 | 28 | 30 | [55 empty] | 5554 | 5210 | 5393 | 6287 | 9186 | 5681
24.09.2020 | 165.888 | 166.653 | 166.253 | 1541 | 200 | 7 | 2 | 2155 | 9 | 0.01 | 1541 | 1539 | 28 | 28 | 25 | 25 | 28 | 28 | [55 empty] | 5581 | 5237 | 5420 | 6314 | 9213 | 5709
24.09.2020 | 159.744 | 160.496 | 160.096 | 1566 | 200 | 7 | 2 | 2155 | 9 | 0.01 | 1538 | 1539 | 27 | 27 | 27 | 27 | 27 | 28 | [55 empty] | 5609 | 5265 | 5445 | 6339 | 9241 | 5739
24.09.2020 | 165.888 | 166.653 | 166.253 | 1564 | 200 | 7 | 2 | 2155 | 9 | 0.01 | 1541 | 1540 | 28 | 28 | 25 | 25 | 28 | 30 | [55 empty] | 5640 | 5293 | 5473 | 6363 | 9268 | 5767
24.09.2020 | 162.816 | 163.575 | 163.175 | 1564 | 200 | 7 | 2 | 2155 | 9 | 0.01 | 1543 | 1539 | 31 | 28 | 28 | 24 | 27 | 28 | [55 empty] | 5667 | 5314 | 5497 | 6391 | 9299 | 5798
24.09.2020 | 165.888 | 166.653 | 166.253 | 1562 | 200 | 7 | 2 | 2155 | 9 | 0.01 | 1539 | 1536 | 27 | 21 | 24 | 28 | 31 | 31 | [55 empty] | 5701 | 0 | 5528 | 6422 | 9330 | 5831
24.09.2020 | 162.816 | 163.575 | 163.175 | 1561 | 200 | 7 | 2 | 2155 | 9 | 0.01 | 1538 | 1536 | 34 | 5314 | 31 | 31 | 31 | 33 | [55 empty] | 5732 | 0 | 5562 | 6456 | 9364 | 5865
24.09.2020 | 162.816 | 165.075 | 164.675 | 1563 | 200 | 7 | 2 | 2155 | 9 | 0.01 | 1538 | 1534 | 31 | 0 | 34 | 34 | 34 | 34 | [55 empty] | 2480 | 5342 | 5590 | 6484 | 6199 | 6180
24.09.2020 | 165.35 | 174.914 | 174.514 | 1568 | 200 | 7 | 2 | 2155 | 9 | 0.01 | 1538 | 1538 | 3252 | 5342 | 28 | 28 | 3165 | 315 | [55 empty] | 2507 | 5369 | 5617 | 6511 | 6226 | 6204
24.09.2020 | 165.888 | 167.653 | 167.253 | 1583 | 200 | 7 | 2 | 2155 | 9 | 0.08 | 1550 | 1548 | 27 | 27 | 27 | 27 | 27 | 24 | [55 empty] | 2535 | 5397 | 5645 | 6539 | 6254 | 6232
24.09.2020 | 162.816 | 163.575 | 163.175 | 1562 | 200 | 7 | 2 | 2155 | 9 | 0.05 | 1539 | 1538 | 28 | 28 | 28 | 28 | 28 | 28 | [55 empty] | 2562 | 5424 | 5672 | 6566 | 6281 | 6256
24.09.2020 | 165.888 | 166.653 | 166.253 | 1568 | 200 | 7 | 2 | 2155 | 9 | 0.04 | 1535 | 1533 | 27 | 27 | 27 | 27 | 27 | 24 | [55 empty] | 2590 | 5452 | 5700 | 6594 | 6309 | 6281
24.09.2020 | 162.816 | 163.575 | 163.175 | 1571 | 200 | 7 | 2 | 2155 | 9 | 0.02 | 1536 | 1535 | 28 | 28 | 28 | 28 | 28 | 25 | [55 empty] | 2618 | 5477 | 5728 | 6622 | 6337 | 6306
24.09.2020 | 162.816 | 163.575 | 163.175 | 1571 | 200 | 7 | 2 | 2155 | 9 | 0.01 | 1536 | 1535 | 28 | 25 | 28 | 28 | 28 | 25 | [55 empty] | 2648 | 5480 | 5761 | 6652 | 6367 | 6339
24.09.2020 | 159.744 | 160.496 | 160.096 | 1575 | 200 | 7 | 2 | 2155 | 9 | 0.02 | 1534 | 1538 | 30 | 3 | 33 | 30 | 30 | 33 | [55 empty] | 2679 | 5486 | 5792 | 6683 | 6398 | 6370
24.09.2020 | 162.739 | 163.997 | 163.597 | 1576 | 200 | 7 | 2 | 2155 | 9 | 0.01 | 1539 | 1541 | 31 | 6 | 31 | 31 | 31 | 31 | [55 empty] | 2710 | 5507 | 5823 | 6711 | 6426 | 6398
24.09.2020 | 159.744 | 160.696 | 160.296 | 1574 | 200 | 7 | 2 | 2155 | 9 | 0.02 | 1542 | 1541 | 31 | 21 | 31 | 28 | 28 | 28 | [55 empty] | 2737 | 5526 | 5850 | 6738 | 6453 | 6428
24.09.2020 | 165.888 | 166.653 | 166.253 | 1570 | 200 | 7 | 2 | 2155 | 9 | 0.01 | 1545 | 1546 | 27 | 19 | 27 | 27 | 27 | 30 | [55 empty] | 2768 | 5544 | 5878 | 6769 | 6481 | 6456
24.09.2020 | 159.744 | 160.496 | 160.096 | 1578 | 200 | 7 | 2 | 2155 | 9 | 0.01 | 1545 | 1544 | 31 | 18 | 28 | 31 | 28 | 28 | [55 empty] | 2799 | 5553 | 5909 | 6800 | 6512 | 6487
24.09.2020 | 162.816 | 163.575 | 163.175 | 1568 | 200 | 7 | 2 | 2155 | 9 | 0.03 | 1539 | 1540 | 31 | 9 | 31 | 31 | 31 | 31 | [55 empty] | 2833 | 0 | 5943 | 6833 | 6542 | 6521
24.09.2020 | 160.972 | 162.127 | 161.727 | 1534 | 200 | 7 | 2 | 2155 | 9 | 0.01 | 1541 | 1539 | 34 | 5553 | 34 | 33 | 30 | 34 | [55 empty] | 2860 | 5575 | 5970 | 6861 | 6570 | 6548
24.09.2020 | 165.888 | 166.653 | 166.253 | 1571 | 200 | 7 | 2 | 2155 | 9 |  | 1538 | 1539 | 27 | 5575 | 27 | 28 | 28 | 27 | [55 empty] | 2891 | 0 | 6004 | 6895 | 6601 | 6582
24.09.2020 | 159.744 | 160.646 | 160.246 | 1570 | 200 | 7 | 2 | 2155 | 9 |  | 1541 | 1544 | 31 | 5575 | 34 | 34 | 31 | 34 | [55 empty] | 2922 | 0 | 6038 | 6926 | 6634 | 6616
24.09.2020 | 162.816 | 165.375 | 164.975 | 1570 | 200 | 7 | 2 | 2155 | 9 |  | 1538 | 1537 | 31 | 0 | 34 | 31 | 33 | 34 | [55 empty] | 2952 | 0 | 6072 | 6959 | 6668 | 6650
24.09.2020 | 162.816 | 163.575 | 163.175 | 1568 | 200 | 7 | 2 | 2155 | 9 |  | 1541 | 1538 | 30 | 0 | 34 | 33 | 34 | 34 | [55 empty] | 2983 | 0 | 6105 | 6993 | 6699 | 6683
24.09.2020 | 165.888 | 166.653 | 166.253 | 1564 | 200 | 7 | 2 | 2155 | 9 |  | 1536 | 1536 | 31 | 0 | 33 | 34 | 31 | 33 | [55 empty] | 3008 | 5599 | 6133 | 7021 | 6726 | 6711
24.09.2020 | 162.816 | 163.575 | 163.175 | 1563 | 200 | 7 | 2 | 2155 | 9 |  | 1536 | 1534 | 25 | 5599 | 28 | 28 | 27 | 28 | [55 empty] | 3035 | 5621 | 6161 | 7051 | 6757 | 6742
24.09.2020 | 159.744 | 160.646 | 160.246 | 1560 | 200 | 7 | 2 | 2155 | 9 |  | 1537 | 1536 | 27 | 22 | 28 | 30 | 31 | 31 | [55 empty] | 3063 | 5645 | 6191 | 7079 | 6785 | 6769
25.09.2020 | 168.96 | 169.731 | 169.331 | 1569 | 200 | 7 | 2 | 2155 | 9 |  | 1545 | 1545 | 28 | 24 | 30 | 28 | 28 | 27 | [55 empty] | 3087 | 5667 | 6219 | 7107 | 6812 | 6800
25.09.2020 | 165.888 | 166.653 | 166.253 | 1561 | 200 | 7 | 2 | 2155 | 9 |  | 1537 | 1532 | 24 | 22 | 28 | 28 | 27 | 31 | [55 empty] | 3115 | 5688 | 6250 | 7131 | 6840 | 6828
25.09.2020 | 159.744 | 160.496 | 160.096 | 1559 | 200 | 7 | 2 | 2155 | 9 |  | 1534 | 1533 | 28 | 21 | 31 | 24 | 28 | 28 | [55 empty] | 3143 | 5713 | 6277 | 7159 | 6871 | 6858
25.09.2020 | 159.513 | 160.264 | 159.864 | 1558 | 200 | 7 | 2 | 2155 | 9 |  | 1533 | 1532 | 28 | 25 | 27 | 28 | 31 | 30 | [55 empty] | 3170 | 5738 | 6308 | 7186 | 6898 | 6886
25.09.2020 | 168.934 | 169.705 | 169.305 | 1557 | 200 | 7 | 2 | 2155 | 9 |  | 1538 | 1539 | 27 | 25 | 31 | 27 | 27 | 28 | [55 empty] | 3198 | 5759 | 6335 | 7214 | 6929 | 6917
25.09.2020 | 165.888 | 166.653 | 166.253 | 1561 | 200 | 7 | 2 | 2155 | 9 |  | 1532 | 1530 | 28 | 21 | 27 | 28 | 31 | 31 | [55 empty] | 3222 | 5784 | 6366 | 7242 | 6957 | 6947
25.09.2020 | 165.888 | 166.653 | 166.253 | 1560 | 200 | 7 | 2 | 2155 | 9 |  | 1532 | 1532 | 24 | 25 | 31 | 28 | 28 | 30 | [55 empty] | 3250 | 5805 | 6394 | 7266 | 6984 | 6975
25.09.2020 | 165.888 | 166.653 | 166.253 | 1558 | 200 | 7 | 2 | 2155 | 9 |  | 1529 | 1528 | 28 | 21 | 28 | 24 | 27 | 28 | [55 empty] | 3278 | 5830 | 6421 | 7294 | 7012 | 7006
25.09.2020 | 156.672 | 157.417 | 157.017 | 1562 | 200 | 7 | 2 | 2155 | 9 |  | 1532 | 1531 | 28 | 25 | 27 | 28 | 28 | 31 | [55 empty] | 3305 | 5851 | 6452 | 7321 | 7042 | 7033
25.09.2020 | 165.888 | 166.653 | 166.253 | 1561 | 200 | 7 | 2 | 2155 | 9 |  | 1537 | 1535 | 27 | 21 | 31 | 27 | 30 | 27 | [55 empty] | 3330 | 5873 | 6480 | 7346 | 7070 | 7064
25.09.2020 | 165.888 | 166.653 | 166.253 | 1559 | 200 | 7 | 2 | 2155 | 9 |  | 1531 | 1532 | 25 | 22 | 28 | 25 | 28 | 31 | [55 empty] | 3357 | 5897 | 6507 | 7374 | 7098 | 7091
25.09.2020 | 156.672 | 157.417 | 157.017 | 1559 | 200 | 7 | 2 | 2155 | 9 | 0.01 | 1530 | 1528 | 27 | 24 | 27 | 28 | 28 | 27 | [55 empty] | 3385 | 3385 | 6535 | 7398 | 7128 | 7122
25.09.2020 | 162.816 | 163.575 | 163.175 | 1562 | 200 | 7 | 2 | 2155 | 9 | 0.01 | 1530 | 1529 | 28 | 2512 | 28 | 24 | 30 | 31 | [55 empty] | 3413 | 5947 | 6562 | 7426 | 7156 | 7150
25.09.2020 | 165.888 | 166.653 | 166.253 | 1565 | 200 | 7 | 2 | 2155 | 9 | 0.01 | 1530 | 1533 | 28 | 2562 | 27 | 28 | 28 | 28 | [55 empty] | 3440 | 5968 | 6593 | 7450 | 7184 | 7180
25.09.2020 | 162.816 | 163.575 | 163.175 | 1562 | 200 | 7 | 2 | 2155 | 9 | 0.01 | 1533 | 1533 | 27 | 21 | 31 | 24 | 28 | 30 | [55 empty] | 3468 | 5996 | 6621 | 7478 | 7211 | 7211
25.09.2020 | 162.816 | 163.575 | 163.175 | 1560 | 200 | 7 | 2 | 2155 | 9 | 0.01 | 1530 | 1528 | 28 | 28 | 28 | 28 | 27 | 31 | [55 empty] | 3495 | 6020 | 6645 | 7506 | 7236 | 7233
25.09.2020 | 162.816 | 163.575 | 163.175 | 1563 | 200 | 7 | 2 | 2155 | 9 | 0.01 | 1528 | 1529 | 27 | 24 | 24 | 28 | 25 | 22 | [55 empty] | 3526 | 6048 | 6673 | 7533 | 7263 | 7260
25.09.2020 | 156.672 | 157.417 | 157.017 | 1571 | 200 | 7 | 2 | 2155 | 9 | 0.01 | 1536 | 1533 | 31 | 28 | 28 | 27 | 27 | 27 | [55 empty] | 3557 | 6073 | 6698 | 7561 | 7288 | 7285
25.09.2020 | 168.96 | 169.731 | 169.331 | 1570 | 200 | 7 | 2 | 2155 | 9 | 0.01 | 1534 | 1535 | 31 | 25 | 25 | 28 | 25 | 25 | [55 empty] | 3584 | 6100 | 6725 | 7588 | 7316 | 7312
25.09.2020 | 156.672 | 157.417 | 157.017 | 1562 | 200 | 7 | 2 | 2155 | 9 | 0.01 | 1528 | 1527 | 27 | 27 | 27 | 27 | 28 | 27 | [55 empty] | 3615 | 6128 | 6753 | 7616 | 7343 | 7340
25.09.2020 | 165.888 | 166.653 | 166.253 | 1563 | 200 | 7 | 2 | 2155 | 9 | 0.02 | 1529 | 1532 | 31 | 28 | 28 | 28 | 27 | 28 | [55 empty] | 3646 | 6152 | 6777 | 7644 | 7368 | 7365
25.09.2020 | 168.96 | 169.731 | 169.331 | 1565 | 200 | 7 | 2 | 2155 | 9 | 0.02 | 1536 | 1536 | 31 | 24 | 24 | 28 | 25 | 25 | [55 empty] | 3673 | 6177 | 6805 | 7671 | 7392 | 7392
25.09.2020 | 156.672 | 157.417 | 157.017 | 1562 | 200 | 7 | 2 | 2155 | 9 | 0.02 | 1532 | 1531 | 27 | 25 | 28 | 27 | 24 | 27 | [55 empty] | 3701 | 6205 | 6830 | 7699 | 7417 | 7417
25.09.2020 | 159.744 | 160.496 | 160.096 | 1563 | 200 | 7 | 2 | 2155 | 9 | 0.02 | 1532 | 1533 | 28 | 28 | 25 | 28 | 25 | 25 | [55 empty] | 3732 | 6229 | 6854 | 7723 | 7445 | 7441
25.09.2020 | 156.672 | 157.417 | 157.017 | 1568 | 200 | 7 | 2 | 2155 | 9 | 0.02 | 1535 | 1531 | 31 | 24 | 24 | 24 | 28 | 24 | [55 empty] | 3762 | 6257 | 6879 | 7751 | 7469 | 7469
25.09.2020 | 156.672 | 157.417 | 157.017 | 1564 | 200 | 7 | 2 | 2155 | 9 | 0.01 | 1534 | 1536 | 30 | 28 | 25 | 28 | 24 | 28 | [55 empty] | 3793 | 6284 | 6906 | 7782 | 7497 | 7497
25.09.2020 | 162.816 | 163.575 | 163.175 | 1563 | 200 | 7 | 2 | 2155 | 9 | 0.01 | 1535 | 1532 | 31 | 27 | 27 | 31 | 28 | 28 | [55 empty] | 3824 | 6312 | 6934 | 7809 | 7524 | 7524
25.09.2020 | 172.032 | 172.81 | 172.41 | 1562 | 200 | 7 | 2 | 2155 | 9 | 0.01 | 1528 | 1523 | 31 | 28 | 28 | 27 | 27 | 27 | [55 empty] | 3851 | 6337 | 6959 | 7837 | 7552 | 7552
25.09.2020 | 168.96 | 169.731 | 169.331 | 1566 | 200 | 7 | 2 | 2155 | 9 | 0.01 | 1528 | 1529 | 27 | 25 | 25 | 28 | 28 | 28 | [55 empty] | 3882 | 6364 | 6986 | 7862 | 7577 | 7576
25.09.2020 | 159.744 | 160.496 | 160.096 | 1566 | 200 | 7 | 2 | 2155 | 9 | 0.01 | 1533 | 1530 | 31 | 27 | 27 | 25 | 25 | 24 | [55 empty] | 3910 | 6392 | 7011 | 7889 | 7601 | 7604
25.09.2020 | 159.744 | 160.496 | 160.096 | 1563 | 200 | 7 | 2 | 2155 | 9 | 0.03 | 1529 | 1530 | 28 | 28 | 25 | 27 | 24 | 28 | [55 empty] | 3973 | 6416 | 7035 | 7917 | 7629 | 7632
25.09.2020 | 159.744 | 160.496 | 160.096 | 1568 | 200 | 7 | 2 | 2155 | 9 | 0.01 | 1532 | 1531 | 63 | 24 | 24 | 28 | 28 | 28 | [55 empty] | 3968 | 6441 | 7063 | 7941 | 7656 | 7659
25.09.2020 | 159.744 | 160.496 | 160.096 | 1562 | 200 | 7 | 2 | 2155 | 9 | 0.01 | 1531 | 1530 | 5 | 25 | 28 | 24 | 27 | 27 | [55 empty] | 3995 | 6466 | 7091 | 7969 | 7684 | 7687
25.09.2020 | 162.816 | 163.575 | 163.175 | 1564 | 200 | 7 | 2 | 2155 | 9 | 0.01 | 1531 | 1537 | 27 | 25 | 28 | 28 | 28 | 28 | [55 empty] | 4023 | 6493 | 7118 | 7997 | 7712 | 7718
26.09.2020 | 162.816 | 163.575 | 163.175 | 1564 | 200 | 7 | 2 | 2155 | 9 | 0.01 | 1535 | 1535 | 28 | 27 | 27 | 28 | 28 | 31 | [55 empty] | 4051 | 6518 | 7149 | 8024 | 7739 | 7745
26.09.2020 | 168.96 | 169.731 | 169.331 | 1561 | 200 | 7 | 2 | 2155 | 9 | 0.01 | 1532 | 1530 | 28 | 25 | 31 | 27 | 27 | 27 | [55 empty] | 4079 | 6543 | 5760 | 5893 | 7764 | 7770
26.09.2020 | 164.058 | 172.718 | 172.318 | 1560 | 200 | 7 | 2 | 2155 | 9 | 0.01 | 1531 | 1528 | 28 | 25 | 1389 | 2131 | 25 | 25 | [55 empty] | 4106 | 6564 | 5787 | 5920 | 7791 | 7797
26.09.2020 | 156.672 | 158.317 | 157.917 | 1573 | 200 | 7 | 2 | 2155 | 9 | 0.09 | 1541 | 1551 | 27 | 21 | 27 | 27 | 27 | 27 | [55 empty] | 4134 | 6589 | 5815 | 5948 | 7819 | 7825
26.09.2020 | 159.744 | 160.496 | 160.096 | 1573 | 200 | 7 | 2 | 2155 | 9 | 0.02 | 1538 | 1540 | 28 | 25 | 28 | 28 | 28 | 28 | [55 empty] | 4161 | 6616 | 5842 | 5975 | 7846 | 7852
26.09.2020 | 162.816 | 163.575 | 163.175 | 1564 | 200 | 7 | 2 | 2155 | 9 | 0.02 | 1539 | 1538 | 27 | 27 | 27 | 27 | 27 | 27 | [55 empty] | 4192 | 6641 | 5870 | 6003 | 7874 | 7880
26.09.2020 | 165.888 | 166.653 | 166.253 | 1560 | 200 | 7 | 2 | 2155 | 9 | 0.02 | 1531 | 1526 | 31 | 25 | 28 | 28 | 28 | 28 | [55 empty] | 4220 | 6666 | 5898 | 6028 | 7902 | 7911
26.09.2020 | 165.888 | 166.653 | 166.253 | 1570 | 200 | 7 | 2 | 2155 | 9 | 0.03 | 1538 | 1541 | 28 | 25 | 28 | 25 | 28 | 31 | [55 empty] | 4247 | 6690 | 5922 | 6055 | 7929 | 7938
26.09.2020 | 162.816 | 163.575 | 163.175 | 1559 | 200 | 7 | 2 | 2155 | 9 | 0.02 | 1537 | 1541 | 27 | 24 | 24 | 27 | 27 | 27 | [55 empty] | 4575 | 6715 | 5950 | 6083 | 7957 | 7966
26.09.2020 | 159.744 | 160.496 | 160.096 | 1565 | 200 | 7 | 2 | 2155 | 9 | 0.01 | 1534 | 1536 | 328 | 25 | 28 | 28 | 28 | 28 | [55 empty] | 4306 | 6739 | 5977 | 6110 | 7984 | 7994
26.09.2020 | 162.816 | 163.575 | 163.175 | 1561 | 200 | 7 | 2 | 2155 | 9 | 0.02 | 1535 | 1535 | 269 | 24 | 27 | 27 | 27 | 28 | [55 empty] | 4333 | 6764 | 6005 | 6135 | 8012 | 8024
26.09.2020 | 165.888 | 166.653 | 166.253 | 1561 | 200 | 7 | 2 | 2155 | 9 | 0.02 | 1539 | 1541 | 27 | 25 | 28 | 25 | 28 | 30 | [55 empty] | 4361 | 6789 | 6033 | 6163 | 8040 | 8052
26.09.2020 | 162.816 | 163.575 | 163.175 | 1563 | 200 | 7 | 2 | 2155 | 9 | 0.01 | 1535 | 1534 | 28 | 25 | 28 | 28 | 28 | 28 | [55 empty] | 4392 | 6813 | 6057 | 6190 | 8067 | 8079
26.09.2020 | 162.816 | 163.575 | 163.175 | 1559 | 200 | 7 | 2 | 2155 | 9 | 0.01 | 1535 | 1535 | 31 | 24 | 24 | 27 | 27 | 27 | [55 empty] | 4419 | 6841 | 6085 | 6218 | 8095 | 8110
26.09.2020 | 162.816 | 163.575 | 163.175 | 1559 | 200 | 7 | 2 | 2155 | 9 | 0.01 | 1533 | 1532 | 27 | 28 | 28 | 28 | 28 | 31 | [55 empty] | 4447 | 6862 | 6112 | 6245 | 8122 | 8138
26.09.2020 | 168.96 | 169.731 | 169.331 | 1559 | 200 | 7 | 2 | 2155 | 9 | 0.01 | 1533 | 1532 | 28 | 21 | 27 | 27 | 27 | 28 | [55 empty] | 4477 | 6887 | 6137 | 6273 | 8150 | 8165
26.09.2020 | 159.744 | 160.496 | 160.096 | 1559 | 200 | 7 | 2 | 2155 | 9 | 0.01 | 1531 | 1530 | 30 | 25 | 25 | 28 | 28 | 27 | [55 empty] | 4505 | 6911 | 6165 | 6301 | 8178 | 8196
26.09.2020 | 162.816 | 163.575 | 163.175 | 1562 | 200 | 7 | 2 | 2155 | 9 | 0.01 | 1528 | 1530 | 28 | 24 | 28 | 28 | 28 | 31 | [55 empty] | 4533 | 6936 | 6192 | 6328 | 8205 | 8224
26.09.2020 | 165.888 | 166.653 | 166.253 | 1574 | 200 | 7 | 2 | 2155 | 9 | 0.01 | 1538 | 1540 | 28 | 25 | 27 | 27 | 27 | 28 | [55 empty] | 4560 | 6958 | 6217 | 6356 | 8233 | 8251
26.09.2020 | 162.816 | 163.575 | 163.175 | 1562 | 200 | 7 | 2 | 2155 | 9 | 0.01 | 1528 | 1532 | 27 | 22 | 25 | 28 | 28 | 27 | [55 empty] | 4588 | 6979 | 6244 | 6383 | 8260 | 8282
26.09.2020 | 159.744 | 160.496 | 160.096 | 1561 | 200 | 7 | 2 | 2155 | 9 | 0.01 | 1529 | 1531 | 28 | 21 | 27 | 27 | 27 | 31 | [55 empty] | 4615 | 7004 | 6272 | 6411 | 8288 | 8310
26.09.2020 | 162.816 | 163.575 | 163.175 | 1563 | 200 | 7 | 2 | 2155 | 9 | 0.01 | 1536 | 1539 | 27 | 25 | 28 | 28 | 28 | 28 | [55 empty] | 4643 | 7028 | 6300 | 6439 | 8316 | 8337
26.09.2020 | 162.816 | 163.575 | 163.175 | 1569 | 200 | 7 | 2 | 2155 | 9 | 0.02 | 1539 | 1535 | 28 | 24 | 28 | 28 | 28 | 27 | [55 empty] | 4668 | 7053 | 6327 | 6466 | 8346 | 8365
26.09.2020 | 162.816 | 163.575 | 163.175 | 1562 | 200 | 7 | 2 | 2155 | 9 | 0.02 | 1533 | 1534 | 25 | 25 | 27 | 27 | 30 | 28 | [55 empty] | 4695 | 7077 | 6355 | 6497 | 8374 | 8392
26.09.2020 | 162.816 | 163.575 | 163.175 | 1563 | 200 | 7 | 2 | 2155 | 9 | 0.02 | 1536 | 1534 | 27 | 24 | 28 | 31 | 28 | 27 | [55 empty] | 4720 | 7105 | 6379 | 6528 | 8402 | 8423
26.09.2020 | 165.888 | 166.653 | 166.253 | 1562 | 200 | 7 | 2 | 2155 | 9 | 0.01 | 1535 | 1534 | 25 | 28 | 24 | 31 | 28 | 31 | [55 empty] | 4747 | 7130 | 6407 | 6555 | 8429 | 8451
26.09.2020 | 165.888 | 166.653 | 166.253 | 1563 | 200 | 7 | 2 | 2155 | 9 | 0.02 | 1532 | 1533 | 27 | 25 | 28 | 27 | 27 | 28 | [55 empty] | 4775 | 7154 | 6435 | 6583 | 8457 | 8478
26.09.2020 | 162.816 | 163.575 | 163.175 | 1563 | 200 | 7 | 2 | 2155 | 9 | 0.02 | 1539 | 1540 | 28 | 24 | 28 | 28 | 28 | 27 | [55 empty] | 4803 | 7182 | 6459 | 6607 | 8484 | 8506
26.09.2020 | 162.816 | 163.575 | 163.175 | 1564 | 200 | 7 | 2 | 2155 | 9 | 0.01 | 1531 | 1529 | 28 | 28 | 24 | 24 | 27 | 28 | [55 empty] | 4830 | 7206 | 6487 | 6638 | 8512 | 8533
26.09.2020 | 159.744 | 160.496 | 160.096 | 1572 | 200 | 7 | 2 | 2155 | 9 | 0.01 | 1538 | 1540 | 27 | 24 | 28 | 31 | 28 | 27 | [55 empty] | 4858 | 7234 | 6514 | 6666 | 8540 | 8561
26.09.2020 | 165.888 | 166.653 | 166.253 | 1573 | 200 | 7 | 2 | 2155 | 9 | 0.02 | 1537 | 1537 | 28 | 28 | 27 | 28 | 28 | 28 | [55 empty] | 4882 | 7259 | 6542 | 6693 | 8567 | 8589
26.09.2020 | 165.888 | 166.653 | 166.253 | 1575 | 200 | 7 | 2 | 2155 | 9 | 0.01 | 1545 | 1541 | 24 | 25 | 28 | 27 | 27 | 28 | [55 empty] | 4910 | 7283 | 6567 | 6718 | 8595 | 8616
26.09.2020 | 159.744 | 160.496 | 160.096 | 1572 | 200 | 7 | 2 | 2155 | 9 | 0.01 | 1541 | 1544 | 28 | 24 | 25 | 25 | 28 | 27 | [55 empty] | 4935 | 7311 | 6594 | 6746 | 8619 | 8644
26.09.2020 | 156.672 | 157.417 | 157.017 | 1572 | 200 | 7 | 2 | 2155 | 9 | 0.01 | 1543 | 1542 | 25 | 28 | 27 | 28 | 24 | 28 | [55 empty] | 4962 | 7335 | 6622 | 6773 | 8647 | 8675
27.09.2020 | 159.744 | 160.496 | 160.096 | 1579 | 200 | 7 | 2 | 2155 | 9 | 0.01 | 1535 | 1536 | 27 | 24 | 28 | 27 | 28 | 31 | [55 empty] | 4990 | 7363 | 6649 | 6801 | 8675 | 8702
27.09.2020 | 165.888 | 166.653 | 166.253 | 1572 | 200 | 7 | 2 | 2155 | 9 | 0.01 | 1535 | 1539 | 28 | 28 | 27 | 28 | 28 | 27 | [55 empty] | 5017 | 7388 | 6674 | 6825 | 8699 | 8730
27.09.2020 | 165.888 | 166.653 | 166.253 | 1576 | 200 | 7 | 2 | 2155 | 9 | 0.01 | 1542 | 1541 | 27 | 25 | 25 | 24 | 24 | 28 | [55 empty] | 5045 | 7412 | 6702 | 6853 | 8727 | 8757
27.09.2020 | 153.6 | 154.338 | 153.938 | 1574 | 200 | 7 | 2 | 2155 | 9 | 0.01 | 1543 | 1542 | 28 | 24 | 28 | 28 | 28 | 27 | [55 empty] | 5070 | 7440 | 6729 | 6881 | 8754 | 8785
27.09.2020 | 162.816 | 163.575 | 163.175 | 1577 | 200 | 7 | 2 | 2155 | 9 | 0.01 | 1543 | 1540 | 25 | 28 | 27 | 28 | 27 | 28 | [55 empty] | 5097 | 7464 | 6757 | 6908 | 8779 | 8813
27.09.2020 | 162.816 | 163.575 | 163.175 | 1570 | 200 | 7 | 2 | 2155 | 9 | 0.01 | 1538 | 1539 | 27 | 24 | 28 | 27 | 25 | 28 | [55 empty] | 5125 | 7489 | 6784 | 6933 | 8807 | 8840
27.09.2020 | 159.744 | 160.496 | 160.096 | 1572 | 200 | 7 | 2 | 2155 | 9 | 0.01 | 1538 | 1536 | 28 | 25 | 27 | 25 | 28 | 27 | [55 empty] | 5152 | 7517 | 6809 | 6960 | 8831 | 8868
27.09.2020 | 159.744 | 160.496 | 160.096 | 1573 | 200 | 7 | 2 | 2155 | 9 | 0.01 | 1532 | 1531 | 27 | 28 | 25 | 27 | 24 | 28 | [55 empty] | 5180 | 7541 | 6837 | 6988 | 8859 | 8895
27.09.2020 | 159.744 | 160.496 | 160.096 | 1574 | 200 | 7 | 2 | 2155 | 9 | 0.01 | 1537 | 1536 | 28 | 24 | 28 | 28 | 28 | 27 | [55 empty] | 5208 | 7569 | 6864 | 7016 | 8886 | 8923
27.09.2020 | 162.816 | 163.575 | 163.175 | 1574 | 200 | 7 | 2 | 2155 | 9 |  | 1541 | 1541 | 28 | 28 | 27 | 28 | 27 | 28 | [55 empty] | 5232 | 7596 | 6892 | 7043 | 8914 | 8951
27.09.2020 | 165.888 | 166.653 | 166.253 | 1572 | 200 | 7 | 2 | 2155 | 9 |  | 1539 | 1536 | 24 | 27 | 28 | 27 | 28 | 28 | [55 empty] | 5260 | 7621 | 6919 | 7068 | 8939 | 8978
27.09.2020 | 162.816 | 163.575 | 163.175 | 1571 | 200 | 7 | 2 | 2155 | 9 |  | 1537 | 1536 | 28 | 25 | 27 | 25 | 25 | 27 | [55 empty] | 5287 | 7649 | 6944 | 7095 | 8966 | 9006
27.09.2020 | 156.672 | 157.417 | 157.017 | 1573 | 200 | 7 | 2 | 2155 | 9 | 0.01 | 1542 | 1541 | 27 | 28 | 25 | 27 | 27 | 28 | [55 empty] | 5315 | 7673 | 6972 | 7120 | 8991 | 9033
27.09.2020 | 162.816 | 163.575 | 163.175 | 1578 | 200 | 7 | 2 | 2155 | 9 | 0.01 | 1542 | 1540 | 28 | 24 | 28 | 25 | 25 | 27 | [55 empty] | 5343 | 7701 | 6999 | 7148 | 9018 | 9061
27.09.2020 | 156.595 | 157.34 | 156.94 | 1575 | 200 | 7 | 2 | 2155 | 9 |  | 1549 | 1543 | 28 | 28 | 27 | 28 | 27 | 28 | [55 empty] | 5370 | 7728 | 7027 | 7172 | 9043 | 9089
27.09.2020 | 165.888 | 166.653 | 166.253 | 1571 | 200 | 7 | 2 | 2155 | 9 |  | 1534 | 1535 | 27 | 27 | 28 | 24 | 25 | 28 | [55 empty] | 5398 | 7753 | 7054 | 7200 | 9071 | 9116
27.09.2020 | 159.744 | 160.496 | 160.096 | 1572 | 200 | 7 | 2 | 2155 | 9 |  | 1535 | 1536 | 28 | 25 | 27 | 28 | 28 | 27 | [55 empty] | 5423 | 7173 | 7082 | 7228 | 7767 | 9144
27.09.2020 | 162.713 | 173.731 | 173.331 | 1575 | 200 | 7 | 2 | 2155 | 9 |  | 1541 | 1541 | 25 | 580 | 28 | 28 | 1304 | 28 | [55 empty] | 5447 | 7200 | 7109 | 7255 | 7794 | 9171
27.09.2020 | 159.744 | 161.996 | 161.596 | 1584 | 200 | 7 | 2 | 2155 | 9 |  | 1547 | 1547 | 24 | 27 | 27 | 27 | 27 | 27 | [55 empty] | 5475 | 7228 | 7137 | 7283 | 7822 | 9199
27.09.2020 | 162.816 | 163.575 | 163.175 | 1567 | 200 | 7 | 2 | 2155 | 9 |  | 1536 | 1537 | 28 | 28 | 28 | 28 | 28 | 28 | [55 empty] | 5502 | 7255 | 7164 | 7310 | 7849 | 9223
27.09.2020 | 165.786 | 166.55 | 166.15 | 1568 | 200 | 7 | 2 | 2155 | 9 |  | 1535 | 1534 | 27 | 27 | 27 | 27 | 27 | 24 | [55 empty] | 5527 | 7280 | 7192 | 7338 | 7877 | 9251
27.09.2020 | 162.816 | 163.575 | 163.175 | 1570 | 200 | 7 | 2 | 2155 | 9 |  | 1541 | 1542 | 25 | 25 | 28 | 28 | 28 | 28 | [55 empty] | 5552 | 7308 | 7217 | 7366 | 7905 | 9279
27.09.2020 | 159.744 | 160.496 | 160.096 | 1576 | 200 | 7 | 2 | 2155 | 9 |  | 1542 | 1539 | 25 | 28 | 25 | 28 | 28 | 28 | [55 empty] | 5573 | 7335 | 7244 | 7393 | 7932 | 9306
27.09.2020 | 159.744 | 160.496 | 160.096 | 1565 | 200 | 7 | 2 | 2155 | 9 | 0.02 | 1543 | 1543 | 21 | 27 | 27 | 27 | 27 | 27 | [55 empty] | 5598 | 7363 | 7272 | 7421 | 7960 | 9334
27.09.2020 | 159.744 | 160.496 | 160.096 | 1567 | 200 | 7 | 2 | 2155 | 9 | 0.02 | 1540 | 1541 | 25 | 28 | 28 | 28 | 28 | 28 | [55 empty] | 5622 | 7390 | 7299 | 7452 | 7987 | 9361
27.09.2020 | 162.816 | 163.575 | 163.175 | 1564 | 200 | 7 | 2 | 2155 | 9 | 0.01 | 1540 | 1541 | 24 | 27 | 27 | 31 | 27 | 27 | [55 empty] | 5644 | 7421 | 7327 | 7479 | 8015 | 9389
27.09.2020 | 165.888 | 166.653 | 166.253 | 1563 | 200 | 7 | 2 | 2155 | 9 | 0.02 | 1536 | 1538 | 22 | 31 | 28 | 27 | 28 | 28 | [55 empty] | 5668 | 7449 | 7355 | 7507 | 8046 | 9420
27.09.2020 | 162.816 | 163.575 | 163.175 | 1567 | 200 | 7 | 2 | 2155 | 9 | 0.01 | 1541 | 1538 | 24 | 28 | 28 | 28 | 31 | 31 | [55 empty] | 5690 | 7476 | 7382 | 7537 | 8073 | 9447
27.09.2020 | 168.96 | 169.731 | 169.331 | 1564 | 200 | 7 | 2 | 2155 | 9 | 0.02 | 1535 | 1540 | 22 | 27 | 27 | 30 | 27 | 27 | [55 empty] | 5715 | 7504 | 7410 | 7568 | 8101 | 9475
27.09.2020 | 162.816 | 163.575 | 163.175 | 1567 | 200 | 7 | 2 | 2155 | 9 | 0.02 | 1542 | 1540 | 25 | 28 | 28 | 31 | 28 | 28 | [55 empty] | 5718 | 7535 | 7441 | 7599 | 8135 | 9509
27.09.2020 | 165.888 | 166.653 | 166.253 | 1565 | 200 | 7 | 2 | 2155 | 9 | 0.02 | 1541 | 1541 | 3 | 31 | 31 | 31 | 34 | 34 | [55 empty] | 5727 | 7565 | 7471 | 7633 | 8165 | 9539
28.09.2020 | 159.744 | 160.996 | 160.596 | 1563 | 200 | 7 | 2 | 2155 | 9 | 0.01 | 1543 | 1542 | 9 | 30 | 30 | 34 | 30 | 30 | [55 empty] | 5752 | 7593 | 7499 | 7657 | 8193 | 9567
28.09.2020 | 165.888 | 166.853 | 166.453 | 1568 | 200 | 7 | 2 | 2155 | 9 | 0.02 | 1541 | 1540 | 25 | 28 | 28 | 24 | 28 | 28 | [55 empty] | 5779 | 7621 | 7526 | 7685 | 8221 | 9595
28.09.2020 | 159.744 | 160.496 | 160.096 | 1567 | 200 | 7 | 2 | 2155 | 9 | 0.01 | 1543 | 1541 | 27 | 28 | 27 | 28 | 28 | 28 | [55 empty] | 5807 | 7645 | 7551 | 7712 | 8248 | 9622
28.09.2020 | 165.888 | 166.653 | 166.253 | 1564 | 200 | 7 | 2 | 2155 | 9 | 0.01 | 1538 | 1540 | 28 | 24 | 25 | 27 | 27 | 27 | [55 empty] | 5834 | 7673 | 7579 | 7740 | 8276 | 9650
28.09.2020 | 159.744 | 160.496 | 160.096 | 1565 | 200 | 7 | 2 | 2155 | 9 | 0.01 | 1543 | 1542 | 27 | 28 | 28 | 28 | 28 | 28 | [55 empty] | 5859 | 7700 | 7603 | 7765 | 8300 | 9674
28.09.2020 | 165.888 | 166.653 | 166.253 | 1563 | 200 | 7 | 2 | 2155 | 9 | 0.01 | 1541 | 1543 | 25 | 27 | 24 | 25 | 24 | 24 | [55 empty] | 5884 | 7725 | 7631 | 7792 | 8328 | 9702
28.09.2020 | 153.6 | 154.338 | 153.938 | 1562 | 200 | 7 | 2 | 2155 | 9 | 0.01 | 1541 | 1542 | 25 | 25 | 28 | 27 | 28 | 28 | [55 empty] | 5911 | 7753 | 7655 | 7817 | 8356 | 9730
28.09.2020 | 159.744 | 160.496 | 160.096 | 1562 | 200 | 7 | 2 | 2155 | 9 | 0.01 | 1542 | 1541 | 27 | 28 | 24 | 25 | 28 | 28 | [55 empty] | 5939 | 7777 | 7683 | 7844 | 8380 | 9754
28.09.2020 | 159.744 | 160.496 | 160.096 | 1564 | 200 | 7 | 2 | 2155 | 9 | 0.02 | 1543 | 1540 | 28 | 24 | 28 | 27 | 24 | 24 | [55 empty] | 5966 | 7805 | 7708 | 7869 | 8408 | 9782
28.09.2020 | 156.672 | 157.417 | 157.017 | 1561 | 200 | 7 | 2 | 2155 | 9 | 0.01 | 1541 | 1537 | 27 | 28 | 25 | 25 | 28 | 28 | [55 empty] | 5994 | 7832 | 7735 | 7897 | 8435 | 9809
28.09.2020 | 159.744 | 160.496 | 160.096 | 1561 | 200 | 7 | 2 | 2155 | 9 | 0.01 | 1542 | 1542 | 28 | 27 | 27 | 28 | 27 | 27 | [55 empty] | 6022 | 7857 | 7763 | 7924 | 8463 | 9837
28.09.2020 | 165.888 | 166.653 | 166.253 | 1560 | 200 | 7 | 2 | 2155 | 9 | 0.01 | 1538 | 1539 | 28 | 25 | 28 | 27 | 28 | 28 | [55 empty] | 6049 | 7885 | 7787 | 7952 | 8491 | 9865
28.09.2020 | 162.816 | 163.575 | 163.175 | 1557 | 200 | 7 | 2 | 2155 | 9 | 0.01 | 1542 | 1540 | 27 | 28 | 24 | 28 | 28 | 28 | [55 empty] | 6080 | 7912 | 7818 | 7979 | 8518 | 9892
28.09.2020 | 162.816 | 163.575 | 163.175 | 1558 | 200 | 7 | 2 | 2155 | 9 | 0.03 | 1539 | 1536 | 31 | 27 | 31 | 27 | 27 | 27 | [55 empty] | 6107 | 7940 | 7846 | 8007 | 8543 | 9920
28.09.2020 | 172.032 | 172.81 | 172.41 | 1558 | 200 | 7 | 2 | 2155 | 9 | 0.01 | 1538 | 1536 | 27 | 28 | 28 | 28 | 25 | 28 | [55 empty] | 6135 | 7967 | 7870 | 8035 | 8567 | 9947
28.09.2020 | 162.816 | 163.575 | 163.175 | 1558 | 200 | 7 | 2 | 2155 | 9 | 0.01 | 1534 | 1531 | 28 | 27 | 24 | 28 | 24 | 27 | [55 empty] | 6163 | 7995 | 7898 | 8059 | 8592 | 9975
28.09.2020 | 159.744 | 160.496 | 160.096 | 1561 | 200 | 7 | 2 | 2155 | 9 | 0.01 | 1533 | 1535 | 28 | 28 | 28 | 24 | 25 | 28 | [55 empty] | 6190 | 8023 | 7926 | 8087 | 8620 | 10003
28.09.2020 | 159.744 | 160.496 | 160.096 | 1566 | 200 | 7 | 2 | 2155 | 9 | 0.01 | 1540 | 1540 | 27 | 28 | 28 | 28 | 28 | 28 | [55 empty] | 10702 | 8048 | 7951 | 8115 | 8645 | 10135
28.09.2020 | 164.979 | 174.742 | 174.342 | 1566 | 200 | 7 | 2 | 2155 | 9 | 0.01 | 1544 | 1541 | 4512 | 25 | 25 | 28 | 25 | 132 | [55 empty] | 10732 | 8078 | 7981 | 8145 | 8654 | 10165
28.09.2020 | 153.6 | 155.238 | 154.838 | 1576 | 200 | 7 | 2 | 2155 | 9 | 0.09 | 1539 | 1535 | 30 | 30 | 30 | 30 | 9 | 30 | [55 empty] | 10766 | 8109 | 8015 | 8176 | 0 | 10199
28.09.2020 | 162.816 | 164.075 | 163.675 | 1565 | 200 | 7 | 2 | 2155 | 9 | 0.03 | 1539 | 1535 | 34 | 31 | 34 | 31 | 8654 | 34 | [55 empty] | 10797 | 8137 | 8046 | 8210 | 0 | 10233
28.09.2020 | 162.816 | 163.575 | 163.175 | 1565 | 200 | 7 | 2 | 2155 | 9 | 0.01 | 1534 | 1535 | 31 | 28 | 31 | 34 | 0 | 34 | [55 empty] | 10828 | 8164 | 8073 | 8237 | 8672 | 10264
28.09.2020 | 156.672 | 157.417 | 157.017 | 1571 | 200 | 7 | 2 | 2155 | 9 | 0.02 | 1541 | 1543 | 31 | 27 | 27 | 27 | 8672 | 31 | [55 empty] | 10858 | 8192 | 8104 | 8265 | 8694 | 10291
28.09.2020 | 162.79 | 163.748 | 163.348 | 1570 | 200 | 7 | 2 | 2155 | 9 | 0.03 | 1539 | 1538 | 30 | 28 | 31 | 28 | 22 | 27 | [55 empty] | 10886 | 8219 | 8132 | 8293 | 8715 | 10319
28.09.2020 | 165.888 | 166.653 | 166.253 | 1566 | 200 | 7 | 2 | 2155 | 9 | 0.01 | 1546 | 1543 | 28 | 27 | 28 | 28 | 21 | 28 | [55 empty] | 10913 | 8244 | 8159 | 8323 | 8737 | 10346
28.09.2020 | 159.744 | 160.496 | 160.096 | 1563 | 200 | 7 | 2 | 2155 | 9 | 0.01 | 1539 | 1538 | 27 | 25 | 27 | 30 | 22 | 27 | [55 empty] | 10944 | 8272 | 8187 | 8351 | 8755 | 10374
28.09.2020 | 159.744 | 160.496 | 160.096 | 1561 | 200 | 7 | 2 | 2155 | 9 | 0.02 | 1539 | 1538 | 31 | 28 | 28 | 28 | 18 | 28 | [55 empty] | 10975 | 8299 | 8215 | 8379 | 8777 | 10405
28.09.2020 | 159.744 | 160.496 | 160.096 | 1561 | 200 | 7 | 2 | 2155 | 9 |  | 1539 | 1536 | 31 | 27 | 28 | 28 | 22 | 31 | [55 empty] | 11002 | 8324 | 8242 | 8406 | 8798 | 10432
28.09.2020 | 165.888 | 166.653 | 166.253 | 1563 | 200 | 7 | 2 | 2155 | 9 |  | 1537 | 1533 | 27 | 25 | 27 | 27 | 21 | 27 | [55 empty] | 11030 | 8351 | 8270 | 8434 | 8820 | 10460
28.09.2020 | 156.672 | 157.417 | 157.017 | 1563 | 200 | 7 | 2 | 2155 | 9 |  | 1536 | 1536 | 28 | 27 | 28 | 28 | 22 | 28 | [55 empty] | 11061 | 8379 | 8300 | 8464 | 8841 | 10488
28.09.2020 | 159.744 | 160.496 | 160.096 | 1564 | 200 | 7 | 2 | 2155 | 9 |  | 1537 | 1536 | 31 | 28 | 30 | 30 | 21 | 28 | [55 empty] | 11088 | 8407 | 8328 | 8492 | 8863 | 10515
28.09.2020 | 168.96 | 169.731 | 169.331 | 1564 | 200 | 7 | 2 | 2155 | 9 |  | 1536 | 1537 | 27 | 28 | 28 | 28 | 22 | 27 | [55 empty] | 11119 | 8434 | 8359 | 8520 | 8884 | 10543
28.09.2020 | 159.744 | 160.496 | 160.096 | 1594 | 200 | 7 | 2 | 2155 | 9 |  | 1539 | 1538 | 31 | 27 | 31 | 28 | 21 | 28 | [55 empty] | 11147 | 8459 | 8386 | 8547 | 8906 | 10570
28.09.2020 | 165.888 | 166.653 | 166.253 | 1560 | 200 | 7 | 2 | 2155 | 9 |  | 1535 | 1537 | 28 | 25 | 27 | 27 | 22 | 27 | [55 empty] | 11177 | 8486 | 8414 | 8578 | 8927 | 10598
29.09.2020 | 156.672 | 157.417 | 157.017 | 1560 | 200 | 7 | 2 | 2155 | 9 |  | 1535 | 1535 | 30 | 27 | 28 | 31 | 21 | 28 | [55 empty] | 11205 | 8514 | 8442 | 8606 | 8952 | 10626
29.09.2020 | 165.888 | 166.653 | 166.253 | 1563 | 200 | 7 | 2 | 2155 | 9 |  | 1534 | 1534 | 28 | 28 | 28 | 28 | 25 | 28 | [55 empty] | 11233 | 8539 | 8472 | 8633 | 8976 | 10656
29.09.2020 | 162.816 | 163.575 | 163.175 | 1564 | 200 | 7 | 2 | 2155 | 9 |  | 1537 | 1538 | 28 | 25 | 30 | 27 | 24 | 30 | [55 empty] | 11260 | 8566 | 8500 | 8661 | 9001 | 10684
29.09.2020 | 165.888 | 166.653 | 166.253 | 1563 | 200 | 7 | 2 | 2155 | 9 |  | 1535 | 1534 | 27 | 27 | 28 | 28 | 25 | 28 | [55 empty] | 11288 | 8594 | 8527 | 8691 | 9026 | 10711
29.09.2020 | 162.816 | 163.575 | 163.175 | 1573 | 200 | 7 | 2 | 2155 | 9 |  | 1537 | 1536 | 28 | 28 | 27 | 30 | 25 | 27 | [55 empty] | 11315 | 8618 | 8558 | 8719 | 9050 | 10742
29.09.2020 | 165.888 | 166.653 | 166.253 | 1565 | 200 | 7 | 2 | 2155 | 9 |  | 1538 | 1538 | 27 | 24 | 31 | 28 | 24 | 31 | [55 empty] | 11343 | 8646 | 8583 | 8744 | 9075 | 10770
29.09.2020 | 165.888 | 166.653 | 166.253 | 1564 | 200 | 7 | 2 | 2155 | 9 |  | 1536 | 1536 | 28 | 28 | 25 | 25 | 25 | 28 | [55 empty] | 11371 | 8674 | 8607 | 8768 | 9099 | 10797
29.09.2020 | 156.672 | 157.417 | 157.017 | 1565 | 200 | 7 | 2 | 2155 | 9 |  | 1537 | 1537 | 28 | 28 | 24 | 24 | 24 | 27 | [55 empty] | 11398 | 8701 | 8632 | 8796 | 9124 | 10825
29.09.2020 | 156.672 | 157.417 | 157.017 | 1564 | 200 | 7 | 2 | 2155 | 9 |  | 1539 | 1537 | 27 | 27 | 25 | 28 | 25 | 28 | [55 empty] | 11429 | 8729 | 8660 | 8823 | 9152 | 10853
29.09.2020 | 159.744 | 160.496 | 160.096 | 1575 | 200 | 7 | 2 | 2155 | 9 |  | 1544 | 1542 | 31 | 28 | 28 | 27 | 28 | 28 | [55 empty] | 11456 | 8756 | 8687 | 8851 | 9176 | 10883
29.09.2020 | 168.96 | 169.731 | 169.331 | 1560 | 200 | 7 | 2 | 2155 | 9 |  | 1534 | 1530 | 27 | 27 | 27 | 28 | 24 | 30 | [55 empty] | 11484 | 8784 | 8715 | 8876 | 9204 | 10911
29.09.2020 | 165.888 | 166.653 | 166.253 | 1567 | 200 | 7 | 2 | 2155 | 9 | 0.01 | 1541 | 1540 | 28 | 28 | 28 | 25 | 28 | 28 | [55 empty] | 11512 | 8812 | 8742 | 8903 | 9231 | 10938
29.09.2020 | 162.816 | 163.575 | 163.175 | 1567 | 200 | 7 | 2 | 2155 | 9 | 0.01 | 1536 | 1535 | 28 | 28 | 27 | 27 | 27 | 27 | [55 empty] | 11539 | 8839 | 8770 | 8931 | 9259 | 10966
29.09.2020 | 165.888 | 166.653 | 166.253 | 1567 | 200 | 7 | 2 | 2155 | 9 | 0.01 | 1531 | 1530 | 27 | 27 | 28 | 28 | 28 | 28 | [55 empty] | 11567 | 8867 | 6190 | 6871 | 9287 | 10994
29.09.2020 | 165.888 | 166.653 | 166.253 | 1568 | 200 | 7 | 2 | 2155 | 9 | 0.01 | 1531 | 1533 | 28 | 28 | 2580 | 2060 | 28 | 28 | [55 empty] | 11591 | 8895 | 6218 | 6896 | 9315 | 11022
29.09.2020 | 165.747 | 173.011 | 172.611 | 1571 | 200 | 7 | 2 | 2155 | 9 | 0.01 | 1536 | 1535 | 24 | 28 | 28 | 25 | 28 | 28 | [55 empty] | 11619 | 8922 | 6245 | 6923 | 9342 | 11049
29.09.2020 | 159.744 | 161.496 | 161.096 | 1571 | 200 | 7 | 2 | 2155 | 9 |  | 1539 | 1537 | 28 | 27 | 27 | 27 | 27 | 27 | [55 empty] | 11647 | 8947 | 6270 | 6951 | 9367 | 11074
29.09.2020 | 165.888 | 166.653 | 166.253 | 1563 | 200 | 7 | 2 | 2155 | 9 |  | 1531 | 1534 | 28 | 25 | 25 | 28 | 25 | 25 | [55 empty] | 11674 | 8974 | 6297 | 6978 | 9394 | 11101
29.09.2020 | 153.6 | 154.338 | 153.938 | 1565 | 200 | 7 | 2 | 2155 | 9 |  | 1533 | 1534 | 27 | 27 | 27 | 27 | 27 | 27 | [55 empty] | 11699 | 9002 | 6322 | 7006 | 9419 | 11129
29.09.2020 | 165.888 | 166.653 | 166.253 | 1562 | 200 | 7 | 2 | 2155 | 9 | 0.07 | 1536 | 1533 | 25 | 28 | 25 | 28 | 25 | 28 | [55 empty] | 11726 | 9027 | 6350 | 7031 | 9444 | 11154
29.09.2020 | 156.672 | 157.417 | 157.017 | 1562 | 200 | 7 | 2 | 2155 | 9 | 0.07 | 1535 | 1537 | 27 | 25 | 28 | 25 | 25 | 25 | [55 empty] | 11751 | 9051 | 6374 | 7055 | 9468 | 11178
29.09.2020 | 153.6 | 154.338 | 153.938 | 1562 | 200 | 7 | 2 | 2155 | 9 | 0.05 | 1533 | 1530 | 25 | 24 | 24 | 24 | 24 | 24 | [55 empty] | 11779 | 9079 | 6402 | 7083 | 9493 | 11206
29.09.2020 | 147.456 | 148.18 | 147.78 | 1563 | 200 | 7 | 2 | 2155 | 9 | 0.03 | 1533 | 1536 | 28 | 28 | 28 | 28 | 25 | 28 | [55 empty] | 11812 | 9091 | 6436 | 7117 | 9499 | 11240
29.09.2020 | 162.816 | 163.575 | 163.175 | 1563 | 200 | 7 | 2 | 2155 | 9 | 0.02 | 1536 | 1535 | 33 | 12 | 34 | 34 | 6 | 34 | [55 empty] | 11591 | 8892 | 6215 | 6896 | 7778 | 11019
29.09.2020 | 152.781 | 163.017 | 162.617 | 1571 | 200 | 7 | 2 | 2155 | 9 | 0.01 | 1543 | 1539 | 221 | 199 | 221 | 221 | 1721 | 221 | [55 empty] | 11619 | 8919 | 6245 | 6923 | 7805 | 11046
29.09.2020 | 147.405 | 149.029 | 148.629 | 1574 | 200 | 7 | 2 | 2155 | 9 | 0.08 | 1537 | 1545 | 28 | 27 | 30 | 27 | 27 | 27 | [55 empty] | 11647 | 8944 | 6273 | 6951 | 7830 | 11074
29.09.2020 | 168.96 | 169.731 | 169.331 | 1564 | 200 | 7 | 2 | 2155 | 9 | 0.04 | 1537 | 1535 | 28 | 25 | 28 | 28 | 25 | 28 | [55 empty] | 11674 | 8968 | 6298 | 6978 | 7854 | 11101
29.09.2020 | 159.744 | 160.496 | 160.096 | 1567 | 200 | 7 | 2 | 2155 | 9 | 0.03 | 1532 | 1531 | 27 | 24 | 25 | 27 | 24 | 27 | [55 empty] | 11702 | 8990 | 6325 | 7003 | 7879 | 11129
29.09.2020 | 156.672 | 157.417 | 157.017 | 1575 | 200 | 7 | 2 | 2155 | 9 | 0.04 | 1543 | 1543 | 28 | 22 | 27 | 25 | 25 | 28 | [55 empty] | 11729 | 9018 | 6353 | 7031 | 7907 | 11157
29.09.2020 | 153.6 | 154.338 | 153.938 | 1567 | 200 | 7 | 2 | 2155 | 9 | 0.01 | 1539 | 1534 | 27 | 28 | 28 | 28 | 28 | 28 | [55 empty] | 11757 | 9042 | 6383 | 7058 | 7931 | 11184
29.09.2020 | 165.888 | 166.653 | 166.253 | 1576 | 200 | 7 | 2 | 2155 | 9 | 0.01 | 1536 | 1539 | 28 | 24 | 30 | 27 | 24 | 27 | [55 empty] | 11785 | 9070 | 6411 | 7083 | 7956 | 11212
30.09.2020 | 162.816 | 163.575 | 163.175 | 1567 | 200 | 7 | 2 | 2155 | 9 | 0.04 | 1540 | 1542 | 28 | 28 | 28 | 25 | 25 | 28 | [55 empty] | 11812 | 9097 | 6439 | 7110 | 7980 | 11239
30.09.2020 | 159.744 | 160.496 | 160.096 | 1567 | 200 | 7 | 2 | 2155 | 9 | 0.01 | 1541 | 1538 | 27 | 27 | 28 | 27 | 24 | 27 | [55 empty] | 11840 | 9122 | 6466 | 7138 | 8005 | 11267
30.09.2020 | 162.816 | 163.575 | 163.175 | 1568 | 200 | 7 | 2 | 2155 | 9 | 0.01 | 1537 | 1537 | 28 | 25 | 27 | 28 | 25 | 28 | [55 empty] | 11867 | 9150 | 6494 | 7166 | 8033 | 11292
30.09.2020 | 159.744 | 160.496 | 160.096 | 1568 | 200 | 7 | 2 | 2155 | 9 | 0.03 | 1541 | 1543 | 27 | 28 | 28 | 28 | 28 | 25 | [55 empty] | 11895 | 9177 | 6521 | 7193 | 8057 | 11319
30.09.2020 | 162.816 | 163.575 | 163.175 | 1572 | 200 | 7 | 2 | 2155 | 9 | 0.01 | 1539 | 1535 | 28 | 27 | 27 | 27 | 24 | 27 | [55 empty] | 11923 | 9205 | 6546 | 7221 | 8085 | 11347
30.09.2020 | 162.816 | 163.575 | 163.175 | 1571 | 200 | 7 | 2 | 2155 | 9 | 0.01 | 1536 | 1536 | 28 | 28 | 25 | 28 | 28 | 28 | [55 empty] | 11950 | 9232 | 6574 | 7245 | 8109 | 11374
30.09.2020 | 162.816 | 163.575 | 163.175 | 1574 | 200 | 7 | 2 | 2155 | 9 | 0.02 | 1539 | 1539 | 27 | 27 | 28 | 24 | 24 | 27 | [55 empty] | 11978 | 9260 | 6601 | 7273 | 8137 | 11402
30.09.2020 | 159.744 | 160.496 | 160.096 | 1569 | 200 | 7 | 2 | 2155 | 9 | 0.01 | 1539 | 1537 | 28 | 28 | 27 | 28 | 28 | 28 | [55 empty] | 12002 | 9221 | 6629 | 7301 | 8162 | 11430
30.09.2020 | 165.888 | 166.653 | 166.253 | 1569 | 200 | 7 | 2 | 2155 | 9 | 0.04 | 1538 | 1538 | 24 | 39 | 28 | 28 | 25 | 28 | [55 empty] | 12030 | 9318 | 6656 | 7328 | 8189 | 11457
30.09.2020 | 162.816 | 163.575 | 163.175 | 1570 | 200 | 7 | 2 | 2155 | 9 | 0.01 | 1540 | 1542 | 28 | 97 | 27 | 27 | 27 | 27 | [55 empty] | 12055 | 9346 | 6684 | 7356 | 8217 | 11485
30.09.2020 | 165.888 | 166.653 | 166.253 | 1571 | 200 | 7 | 2 | 2155 | 9 | 0.01 | 1543 | 1541 | 25 | 28 | 28 | 28 | 28 | 28 | [55 empty] | 12082 | 9370 | 6709 | 7380 | 8244 | 11512
30.09.2020 | 162.816 | 163.575 | 163.175 | 1571 | 200 | 7 | 2 | 2155 | 9 | 0.01 | 1539 | 1541 | 27 | 24 | 25 | 24 | 27 | 27 | [55 empty] | 12110 | 9398 | 6736 | 7408 | 8272 | 11543
30.09.2020 | 156.672 | 157.417 | 157.017 | 1571 | 200 | 7 | 2 | 2155 | 9 | 0.02 | 1540 | 1542 | 28 | 28 | 27 | 28 | 28 | 31 | [55 empty] | 12137 | 9423 | 6761 | 7433 | 8300 | 11571
30.09.2020 | 168.96 | 169.731 | 169.331 | 1574 | 200 | 7 | 2 | 2155 | 9 | 0.02 | 1544 | 1543 | 27 | 25 | 25 | 25 | 28 | 28 | [55 empty] | 12168 | 9450 | 6788 | 7460 | 8324 | 11601
30.09.2020 | 156.672 | 157.417 | 157.017 | 1574 | 200 | 7 | 2 | 2155 | 9 | 0.02 | 1543 | 1542 | 31 | 27 | 27 | 27 | 24 | 30 | [55 empty] | 12208 | 9460 | 6825 | 7500 | 8324 | 11638
30.09.2020 | 168.934 | 169.705 | 169.305 | 1574 | 200 | 7 | 2 | 2155 | 9 | 0.01 | 1543 | 1543 | 40 | 10 | 37 | 40 | 0 | 37 | [55 empty] | 12236 | 8823 | 6850 | 7525 | 8349 | 11666
30.09.2020 | 162.688 | 171.846 | 171.446 | 1574 | 200 | 7 | 2 | 2155 | 9 | 0.02 | 1542 | 1538 | 28 | 637 | 25 | 25 | 25 | 28 | [55 empty] | 12266 | 8853 | 6880 | 7531 | 8379 | 11696
30.09.2020 | 153.6 | 155.338 | 154.938 | 1575 | 200 | 7 | 2 | 2155 | 9 | 0.07 | 1544 | 1541 | 30 | 30 | 30 | 6 | 30 | 30 | [55 empty] | 12297 | 8884 | 6911 | 0 | 8410 | 11727
30.09.2020 | 158.694 | 162.043 | 161.643 | 1570 | 200 | 7 | 2 | 2155 | 9 | 0.02 | 1541 | 1541 | 31 | 31 | 31 | 7531 | 31 | 31 | [55 empty] | 12331 | 8918 | 6945 | 0 | 8441 | 11758
30.09.2020 | 156.544 | 157.288 | 156.888 | 1570 | 200 | 7 | 2 | 2155 | 9 | 0.02 | 1539 | 1540 | 34 | 34 | 34 | 0 | 31 | 31 | [55 empty] | 12362 | 8949 | 6976 | 0 | 8475 | 11792
30.09.2020 | 162.816 | 163.575 | 163.175 | 1574 | 200 | 7 | 2 | 2155 | 9 | 0.02 | 1542 | 1537 | 31 | 31 | 31 | 0 | 34 | 34 | [55 empty] | 12395 | 8979 | 7006 | 7537 | 8505 | 11822
30.09.2020 | 159.744 | 160.496 | 160.096 | 1574 | 200 | 7 | 2 | 2155 | 9 | 0.02 | 1541 | 1542 | 33 | 30 | 30 | 7537 | 30 | 30 | [55 empty] | 12423 | 9007 | 7034 | 7562 | 8533 | 11850
30.09.2020 | 162.816 | 163.775 | 163.375 | 1574 | 200 | 7 | 2 | 2155 | 9 | 0.01 | 1543 | 1540 | 28 | 28 | 28 | 25 | 28 | 28 | [55 empty] | 12451 | 9034 | 7061 | 7583 | 8560 | 8560
30.09.2020 | 162.816 | 163.575 | 163.175 | 1574 | 200 | 7 | 2 | 2155 | 9 | 0.01 | 1545 | 1544 | 28 | 27 | 27 | 21 | 27 | 3290 | [55 empty] | 12478 | 9062 | 7089 | 7605 | 8588 | 11902
30.09.2020 | 156.672 | 157.417 | 157.017 | 1571 | 200 | 7 | 2 | 2155 | 9 | 0.01 | 1545 | 1545 | 27 | 28 | 28 | 22 | 28 | 3342 | [55 empty] | 12506 | 9090 | 7117 | 7629 | 8616 | 11930
30.09.2020 | 159.744 | 160.496 | 160.096 | 1566 | 200 | 7 | 2 | 2155 | 9 | 0.01 | 1545 | 1544 | 28 | 28 | 28 | 24 | 28 | 28 | [55 empty] | 12533 | 9117 | 7144 | 7648 | 8643 | 11957
30.09.2020 | 162.816 | 163.575 | 163.175 | 1562 | 200 | 7 | 2 | 2155 | 9 | 0.01 | 1542 | 1541 | 27 | 27 | 27 | 19 | 27 | 27 | [55 empty] | 12567 | 9148 | 7175 | 0 | 8677 | 11988
30.09.2020 | 156.672 | 162.017 | 161.617 | 1562 | 200 | 7 | 2 | 2155 | 9 | 0.01 | 1536 | 1538 | 34 | 31 | 31 | 7648 | 34 | 31 | [55 empty] | 12598 | 9182 | 7209 | 0 | 8708 | 12019
30.09.2020 | 159.744 | 160.496 | 160.096 | 1569 | 200 | 7 | 2 | 2155 | 9 | 0.01 | 1540 | 1544 | 31 | 34 | 34 | 0 | 31 | 31 | [55 empty] | 12632 | 9213 | 7240 | 0 | 8742 | 12050
01.10.2020 | 160.368 | 161.121 | 160.721 | 1566 | 200 | 7 | 2 | 2155 | 9 | 0.01 | 1543 | 1543 | 34 | 31 | 31 | 0 | 34 | 31 | [55 empty] | 12663 | 9243 | 7274 | 0 | 8773 | 12083
01.10.2020 | 160.368 | 161.121 | 160.721 | 1571 | 200 | 7 | 2 | 2155 | 9 | 0.01 | 1542 | 1545 | 31 | 30 | 34 | 0 | 31 | 33 | [55 empty] | 12693 | 9277 | 7304 | 0 | 8806 | 12114
01.10.2020 | 160.368 | 161.121 | 160.721 | 1564 | 200 | 7 | 2 | 2155 | 9 | 0.01 | 1544 | 1543 | 30 | 34 | 30 | 0 | 33 | 31 | [55 empty] | 12727 | 9308 | 7338 | 0 | 8837 | 12145
01.10.2020 | 160.368 | 161.121 | 160.721 | 1566 | 200 | 7 | 2 | 2155 | 9 | 0.02 | 1542 | 1543 | 34 | 31 | 34 | 0 | 31 | 31 | [55 empty] | 12758 | 9342 | 7369 | 0 | 8868 | 12179
01.10.2020 | 160.368 | 161.121 | 160.721 | 1565 | 200 | 7 | 2 | 2155 | 9 | 0.02 | 1541 | 1542 | 31 | 34 | 31 | 0 | 31 | 34 | [55 empty] | 12789 | 9376 | 7403 | 0 | 8899 | 12210
01.10.2020 | 160.368 | 161.121 | 160.721 | 1566 | 200 | 7 | 2 | 2155 | 9 | 0.01 | 1541 | 1543 | 31 | 34 | 34 | 0 | 31 | 31 | [55 empty] | 12820 | 9410 | 7434 | 0 | 8930 | 12241
01.10.2020 | 160.368 | 161.121 | 160.721 | 1567 | 200 | 7 | 2 | 2155 | 9 | 0.01 | 1545 | 1543 | 31 | 34 | 31 | 0 | 31 | 31 | [55 empty] | 12854 | 9444 | 7468 | 0 | 8960 | 12274
01.10.2020 | 157.284 | 158.03 | 157.63 | 1566 | 200 | 7 | 2 | 2155 | 9 | 0.02 | 1541 | 1539 | 34 | 34 | 34 | 0 | 30 | 33 | [55 empty] | 12884 | 9478 | 7498 | 0 | 8994 | 12305
01.10.2020 | 166.536 | 167.302 | 166.902 | 1567 | 200 | 7 | 2 | 2155 | 9 | 0.02 | 1535 | 1536 | 30 | 34 | 30 | 0 | 34 | 31 | [55 empty] | 12915 | 9512 | 7532 | 0 | 9025 | 12336
01.10.2020 | 160.368 | 161.121 | 160.721 | 1567 | 200 | 7 | 2 | 2155 | 9 | 0.02 | 1539 | 1539 | 31 | 34 | 34 | 0 | 31 | 31 | [55 empty] | 12945 | 9545 | 7566 | 0 | 9056 | 12370
01.10.2020 | 160.368 | 161.121 | 160.721 | 1564 | 200 | 7 | 2 | 2155 | 9 | 0.01 | 1538 | 1540 | 30 | 33 | 34 | 0 | 31 | 34 | [55 empty] | 12983 | 9579 | 7597 | 0 | 9087 | 12401
01.10.2020 | 166.536 | 167.302 | 166.902 | 1568 | 200 | 7 | 2 | 2155 | 9 | 0.02 | 1539 | 1542 | 38 | 34 | 31 | 0 | 31 | 31 | [55 empty] | 13011 | 9610 | 7625 | 7666 | 9111 | 12429
01.10.2020 | 160.368 | 161.121 | 160.721 | 1569 | 200 | 7 | 2 | 2155 | 9 | 0.02 | 1547 | 1541 | 28 | 31 | 28 | 7666 | 24 | 28 | [55 empty] | 13039 | 9638 | 7653 | 7688 | 9139 | 12456
01.10.2020 | 157.027 | 157.922 | 157.522 | 1566 | 200 | 7 | 2 | 2155 | 9 | 0.01 | 1541 | 1543 | 28 | 28 | 28 | 22 | 28 | 27 | [55 empty] | 13063 | 9669 | 7680 | 7706 | 9167 | 12484
01.10.2020 | 160.368 | 161.121 | 160.721 | 1566 | 200 | 7 | 2 | 2155 | 9 | 0.01 | 1541 | 1542 | 24 | 31 | 27 | 18 | 28 | 28 | [55 empty] | 13091 | 9697 | 7708 | 7728 | 9198 | 12512
01.10.2020 | 157.284 | 158.03 | 157.63 | 1561 | 200 | 7 | 2 | 2155 | 9 | 0.02 | 1545 | 1544 | 28 | 28 | 28 | 22 | 31 | 28 | [55 empty] | 13119 | 9724 | 7736 | 7752 | 9226 | 12540
01.10.2020 | 163.452 | 164.212 | 163.812 | 1560 | 200 | 7 | 2 | 2155 | 9 | 0.01 | 1541 | 1539 | 28 | 27 | 28 | 24 | 28 | 28 | [55 empty] | 13147 | 9752 | 7764 | 7777 | 9253 | 12568
01.10.2020 | 163.452 | 164.212 | 163.812 | 1564 | 200 | 7 | 2 | 2155 | 9 | 0.01 | 1536 | 1537 | 28 | 28 | 28 | 25 | 27 | 28 | [55 empty] | 13171 | 9780 | 7792 | 7799 | 9281 | 12595
01.10.2020 | 163.452 | 164.212 | 163.812 | 1562 | 200 | 7 | 2 | 2155 | 9 | 0.01 | 1536 | 1536 | 24 | 28 | 28 | 22 | 28 | 27 | [55 empty] | 13171 | 9780 | 7792 | 7799 | 9281 | 12595
01.10.2020 | 157.284 | 158.03 | 157.63 | 1565 | 200 | 7 | 2 | 2155 | 9 | 0.02 | 1543 | 1544 | 0 | 0 | 0 | 0 | 0 | 0 | [55 empty] | 13227 | 3938 | 7844 | 7845 | 9337 | 12651
01.10.2020 | 157.284 | 158.03 | 157.63 | 1562 | 200 | 7 | 2 | 2155 | 9 | 0.02 | 1535 | 1534 | 56 | 5842 | 52 | 46 | 56 | 56 | [55 empty] | 13255 | 9866 | 7872 | 7870 | 9364 | 12676
01.10.2020 | 166.536 | 167.302 | 166.902 | 1562 | 200 | 7 | 2 | 2155 | 9 | 0.02 | 1537 | 1540 | 28 | 5928 | 28 | 25 | 27 | 25 | [55 empty] | 13283 | 9897 | 7903 | 7894 | 9392 | 12703
01.10.2020 | 160.368 | 161.121 | 160.721 | 1565 | 200 | 7 | 2 | 2155 | 9 | 0.01 | 1541 | 1539 | 28 | 31 | 31 | 24 | 28 | 27 | [55 empty] | 13310 | 9925 | 7927 | 7919 | 9423 | 12731
01.10.2020 | 169.62 | 170.393 | 169.993 | 1563 | 200 | 7 | 2 | 2155 | 9 | 0.01 | 1544 | 1546 | 27 | 28 | 24 | 25 | 31 | 28 | [55 empty] | 13338 | 9953 | 7955 | 7944 | 9451 | 12759
01.10.2020 | 163.452 | 164.212 | 163.812 | 1561 | 200 | 7 | 2 | 2155 | 9 | 0.02 | 1536 | 1534 | 28 | 28 | 28 | 25 | 28 | 28 | [55 empty] | 13366 | 9983 | 7986 | 7969 | 9479 | 12787
01.10.2020 | 163.452 | 164.212 | 163.812 | 1563 | 200 | 13 | 2 | 2155 | 9 | 0.01 | 1544 | 1547 | 28 | 30 | 31 | 25 | 28 | 28 | [55 empty] | 13394 | 10011 | 8011 | 7996 | 9509 | 12818
01.10.2020 | 169.62 | 170.393 | 169.993 | 1564 | 200 | 13 | 2 | 2155 | 9 | 0.01 | 1535 | 1532 | 28 | 28 | 25 | 27 | 30 | 31 | [55 empty] | 13422 | 10039 | 8035 | 8021 | 9540 | 12845
01.10.2020 | 166.536 | 167.302 | 166.902 | 1562 | 200 | 7 | 2 | 2155 | 9 | 0.01 | 1535 | 1536 | 28 | 28 | 24 | 25 | 31 | 27 | [55 empty] | 13446 | 10064 | 8063 | 8049 | 9568 | 12870
01.10.2020 | 163.169 | 172.628 | 172.228 | 1563 | 200 | 7 | 2 | 2155 | 9 | 0.01 | 1539 | 1539 | 24 | 25 | 28 | 28 | 28 | 25 | [55 empty] | 13474 | 10092 | 8088 | 8074 | 9596 | 12898
01.10.2020 | 157.284 | 159.03 | 158.63 | 1581 | 200 | 7 | 2 | 2155 | 9 | 0.08 | 1547 | 1543 | 28 | 28 | 25 | 25 | 28 | 28 | [55 empty] | 13505 | 10116 | 8113 | 8098 | 9627 | 12929
01.10.2020 | 160.368 | 161.121 | 160.721 | 1576 | 200 | 7 | 2 | 2155 | 9 | 0.02 | 1545 | 1541 | 31 | 24 | 25 | 24 | 31 | 31 | [55 empty] | 13530 | 10144 | 8140 | 8126 | 9651 | 12957
01.10.2020 | 166.536 | 167.302 | 166.902 | 1574 | 200 | 7 | 2 | 2155 | 9 | 0.02 | 1538 | 1539 | 25 | 28 | 27 | 28 | 24 | 28 | [55 empty] | 13557 | 10172 | 8168 | 8157 | 9679 | 12981
02.10.2020 | 160.368 | 161.121 | 160.721 | 1575 | 200 | 7 | 2 | 2155 | 9 | 0.01 | 1543 | 1542 | 27 | 28 | 28 | 31 | 28 | 24 | [55 empty] | 13582 | 10200 | 8196 | 8185 | 9707 | 13006
02.10.2020 | 166.536 | 167.302 | 166.902 | 1575 | 200 | 7 | 2 | 2155 | 9 | 0.01 | 1540 | 1541 | 25 | 28 | 28 | 28 | 28 | 25
02.10.2020 | 160.368 | 161.121 | 160.721 | 1570 | 200 | 7 | 2 | 2155 | 9 | 0.02 | 1543 | 1542 | 13582 | 10200 | 8196 | 8185 | 9707 | 13006

## Лист2
Стойкость гильзы кр-ра 1, т | Стойкость гильзы кр-ра 2, т | Стойкость гильзы кр-ра 3, т | Стойкость гильзы кр-ра 4, т | Стойкость гильзы кр-ра 5, т | Стойкость гильзы кр-ра 6, т
1122 | 9004 | 141 | 138 | 135 | 138 | 28 | 28 | 28 | 28 | 28 | 28 |  | 30 | 3.401197 | 3.332205 | 3.332205 | 3.332205 | 3.332205 | 3.332205
1150 | 9032 | 169 | 166 | 163 | 166 | 24 | 27 | 27 | 27 | 27 | 24 |  | 20 | 2.995732 | 3.178054 | 3.295837 | 3.295837 | 3.295837 | 3.295837
1174 | 9059 | 196 | 193 | 190 | 190 | 28 | 28 | 31 | 31 | 28 | 34 |  | 32 | 3.465736 | 3.332205 | 3.332205 | 3.433987 | 3.433987 | 3.332205
1202 | 9087 | 227 | 224 | 218 | 224 | 24 | 27 | 28 | 28 | 25 | 25 |  | 33 | 3.496508 | 3.178054 | 3.295837 | 3.332205 | 3.332205 | 3.218876
1226 | 9114 | 255 | 252 | 243 | 249 | 28 | 28 | 27 | 30 | 27 | 30 |  | 33 | 3.496508 | 3.332205 | 3.332205 | 3.295837 | 3.401197 | 3.295837
1254 | 9142 | 282 | 282 | 270 | 279 | 25 | 28 | 31 | 31 | 28 | 28 |  | 32 | 3.465736 | 3.218876 | 3.332205 | 3.433987 | 3.433987 | 3.332205
1279 | 9170 | 313 | 313 | 298 | 307 | 27 | 27 | 31 | 28 | 27 | 27 |  | 32 | 3.465736 | 3.295837 | 3.295837 | 3.433987 | 3.332205 | 3.295837
1306 | 9197 | 344 | 341 | 325 | 334 | 28 | 31 | 27 | 30 | 28 | 31 |  | 31 | 3.433987 | 3.332205 | 3.433987 | 3.295837 | 3.401197 | 3.332205
1334 | 9228 | 371 | 371 | 353 | 365 | 24 | 28 | 28 | 10 | 28 | 28 |  | 22 | 3.091042 | 3.178054 | 3.332205 | 3.332205 | 2.302585 | 3.332205
1358 | 9256 | 399 | 381 | 381 | 393 | 28 | 27 | 31 | 49 | 24 | 27 |  | 35 | 3.555348 | 3.332205 | 3.295837 | 3.433987 | 3.89182 | 3.178054
1386 | 9283 | 430 | 430 | 405 | 420 | 28 | 28 | 27 | 27 | 28 | 28 |  | 33 | 3.496508 | 3.332205 | 3.332205 | 3.295837 | 3.295837 | 3.332205
1414 | 9311 | 457 | 457 | 433 | 448 | 24 | 27 | 28 | 25 | 27 | 28 |  | 34 | 3.526361 | 3.178054 | 3.295837 | 3.332205 | 3.218876 | 3.295837
1438 | 9338 | 485 | 482 | 460 | 476 | 28 | 28 | 27 | 27 | 28 | 27 |  | 35 | 3.555348 | 3.332205 | 3.332205 | 3.295837 | 3.295837 | 3.332205
1466 | 9366 | 512 | 509 | 488 | 503 | 27 | 28 | 28 | 28 | 28 | 28 |  | 31 | 3.433987 | 3.295837 | 3.332205 | 3.332205 | 3.332205 | 3.332205
1493 | 9394 | 540 | 537 | 516 | 531 | 28 | 27 | 28 | 31 | 27 | 27 |  | 31 | 3.433987 | 3.332205 | 3.295837 | 3.332205 | 3.433987 | 3.295837
1521 | 9421 | 568 | 568 | 543 | 558 | 25 | 27 | 27 | 27 | 27 | 25 |  | 33 | 3.496508 | 3.218876 | 3.295837 | 3.295837 | 3.295837 | 3.295837
1546 | 9448 | 595 | 595 | 570 | 583 | 27 | 28 | 27 | 28 | 25 | 28 |  | 32 | 3.465736 | 3.295837 | 3.332205 | 3.295837 | 3.332205 | 3.218876
1573 | 9476 | 622 | 623 | 595 | 611 | 28 | 28 | 28 | 24 | 28 | 27 |  | 34 | 3.526361 | 3.332205 | 3.332205 | 3.332205 | 3.178054 | 3.332205
1601 | 9504 | 650 | 647 | 623 | 638 | 24 | 27 | 28 | 25 | 27 | 25 |  | 32 | 3.465736 | 3.178054 | 3.295837 | 3.332205 | 3.218876 | 3.295837
1625 | 9531 | 678 | 672 | 650 | 663 | 28 | 28 | 27 | 27 | 28 | 27 |  | 14 | 2.639057 | 3.332205 | 3.332205 | 3.295837 | 3.295837 | 3.332205
1653 | 9559 | 705 | 699 | 678 | 690 | 25 | 27 | 28 | 25 | 27 | 25 |  | 13 | 2.564949 | 3.218876 | 3.295837 | 3.332205 | 3.218876 | 3.295837
1678 | 9586 | 733 | 724 | 705 | 715 | 27 | 28 | 27 | 31 | 28 | 31 |  | 33 | 3.496508 | 3.295837 | 3.332205 | 3.295837 | 3.433987 | 3.332205
1705 | 9614 | 760 | 755 | 733 | 746
0.4555369

## Лист3
C, % | Si, % | Mn,% | S, % | P, % | Cr, % | Ni, % | Cu, % | As, % | Mo, % | Nb, % | Sn, % | Ti, % | V, % | Al, % | Ca, % | N, % | W, % | Bi, % | Pb, % | Sb, % | Mg, % | Zn, % | Сэ, % | дни
0.1866 | 0.2054 | 1.3069 | 0.0025 | 0.022 | 0.0756 | 0.0218 | 0.0339 | 0.0012 | 0.0037 | 0.0004 | 0 | 0.0012 | 0.0035 | 0.003 | 0.0008 | 0.0051 | 0 | 0 | 0.0032 | 0 | 0.0001 | 0.0036 | 0.425 | 30 | 0.1909167 | 0.1670467 | 0.8054633 | 0.005076667 | 0.01521333 | 0.05482667 | 0.01830667 | 0.03337333 | 0.00081 | 0.003776667 | 0.0003066667 | 0 | 0.0009366667 | 0.002573333 | 0.003263333 | 0.00076 | 0.006963333 | 0 | 0 | 0.00261 | 0 | 0.0001 | 0.00227 | 0.3408 | -1.783421 | -3574.629 | 10700.63 | 0 | -2251.528 | 0 | 0 | -1830.203 | 1593.706 | 2154.133 | -1212.71 | -3500.907 | -1503.821 | -11093.64 | 2554.53 | -403.6747 | -10.26754 | 295.1293 | 108.3393 | -944.3967 | 260.6176 | 14.72156 | -0.9759835 | -46.73159 | 51.12045 | #N/A | #N/A | #N/A | #N/A | #N/A | #N/A
0.1825 | 0.2087 | 1.299 | 0.0032 | 0.0207 | 0.0885 | 0.0212 | 0.0291 | 0.0012 | 0.0082 | 0.0005 | 0 | 0.0014 | 0.0038 | 0.0029 | 0.001 | 0.0049 | 0 | 0 | 0.0034 | 0 | 0.0001 | 0.0029 | 0.422 | 20 | 0.23363 | 0.35932 | 0.977805 | 0.004665 | 0.01188 | 0.045615 | 0.01468 | 0.02864 | 0.00116 | 0.003225 | 0.000315 | 0 | 0.001415 | 0.002855 | 0.00332 | 0.001205 | 0.00785 | 0 | 0 | 0.00289 | 0 | 0.00016 | 0.00277 | 0.43175 | 10.40487 | 1743.606 | 36617.81 | 0 | 2984.8 | 0 | 0 | 996.9671 | 4705.757 | 1621.245 | 3320.039 | 11669.67 | 2313.604 | 8932.16 | 1737.13 | 3570.902 | 228.572 | 380.4205 | 140.9518 | 413.3067 | 441.983 | 13.35965 | 37.3596 | 146.7642 | 26.9517 | #N/A | #N/A | #N/A | #N/A | #N/A | #N/A
0.193 | 0.2185 | 1.3256 | 0.003 | 0.0212 | 0.0697 | 0.0174 | 0.0299 | 0.001 | 0.0034 | 0.0005 | 0 | 0.0013 | 0.0042 | 0.0031 | 0.0008 | 0.0049 | 0 | 0 | 0.0035 | 0 | 0.0001 | 0.0027 | 0.433 | 32 | 0.22869375 | 0.342646875 | 1.39365 | 0.006396875 | 0.016925 | 0.049184375 | 0.019184375 | 0.03703125 | 0.00145625 | 0.003140625 | 0.000415625 | 0 | 0.0013875 | 0.0038625 | 0.00334375 | 0.0010875 | 0.008665625 | 0 | 0 | 0.00345625 | 0 | 0.000140625 | 0.00236875 | 0.492 | 0.3710589 | 5.242688 | #N/A | #N/A | #N/A | #N/A | #N/A | #N/A | #N/A | #N/A | #N/A | #N/A | #N/A | #N/A | #N/A | #N/A | #N/A | #N/A | #N/A | #N/A | #N/A | #N/A | #N/A | #N/A | #N/A | #N/A | #N/A | #N/A | #N/A | #N/A | #N/A
0.1932 | 0.1912 | 1.3346 | 0.0051 | 0.0199 | 0.0945 | 0.0202 | 0.034 | 0.0012 | 0.0105 | 0.0005 | 0 | 0.0012 | 0.0052 | 0.0029 | 0.0009 | 0.0052 | 0 | 0 | 0.0033 | 0 | 0.0001 | 0.0026 | 0.441 | 33 | 0.195197 | 0.1721909 | 0.9011182 | 0.007509091 | 0.01766364 | 0.04648182 | 0.02326061 | 0.03835455 | 0.001939394 | 0.003890909 | 0.0005151515 | 1.515152e-05 | 0.001036364 | 0.002672727 | 0.002675758 | 0.001078788 | 0.007575758 | 0 | 0 | 0.002509091 | 0 | 0.000130303 | 0.001566667 | 0.3600606 | 1.696175 | 69 | #N/A | #N/A | #N/A | #N/A | #N/A | #N/A | #N/A | #N/A | #N/A | #N/A | #N/A | #N/A | #N/A | #N/A | #N/A | #N/A | #N/A | #N/A | #N/A | #N/A | #N/A | #N/A | #N/A | #N/A | #N/A | #N/A | #N/A | #N/A | #N/A
0.1949 | 0.2032 | 1.3207 | 0.0026 | 0.0139 | 0.1042 | 0.0211 | 0.031 | 0.0017 | 0.0152 | 0.0004 | 0 | 0.0013 | 0.0035 | 0.003 | 0.0009 | 0.0063 | 0 | 0 | 0.0034 | 0 | 0.0001 | 0.0016 | 0.443 | 33 | 0.1910121 | 0.1556455 | 0.5125364 | 0.004587879 | 0.01530303 | 0.04058182 | 0.01854545 | 0.03521818 | 0.001448485 | 0.002836364 | 0.0002515152 | 0 | 0.0007454545 | 0.001636364 | 0.002784848 | 0.0008333333 | 0.006524242 | 0 | 0 | 0.002190909 | 0 | 0.0001424242 | 0.002593939 | 0.2890909 | 1118.897 | 1896.518 | #N/A | #N/A | #N/A | #N/A | #N/A | #N/A | #N/A | #N/A | #N/A | #N/A | #N/A | #N/A | #N/A | #N/A | #N/A | #N/A | #N/A | #N/A | #N/A | #N/A | #N/A | #N/A | #N/A | #N/A | #N/A | #N/A | #N/A | #N/A | #N/A
0.2057 | 0.212 | 1.3009 | 0.0023 | 0.0165 | 0.073 | 0.0175 | 0.034 | 0.0013 | 0.0045 | 0.0004 | 0 | 0.0014 | 0.0034 | 0.004 | 0.0011 | 0.0061 | 0 | 0 | 0.0034 | 0 | 0.0002 | 0.0012 | 0.442 | 32 | 0.192471875 | 0.164184375 | 0.7699375 | 0.00684375 | 0.016046875 | 0.040284375 | 0.016946875 | 0.03421875 | 0.001203125 | 0.002740625 | 0.0003375 | 0 | 0.000909375 | 0.00271875 | 0.003078125 | 0.000846875 | 0.005975 | 0 | 0 | 0.00258125 | 0 | 0.00011875 | 0.00221875 | 0.333375
0.1834 | 0.1937 | 1.296 | 0.0028 | 0.0198 | 0.0595 | 0.0211 | 0.0366 | 0.0013 | 0.0038 | 0.0004 | 0 | 0.0013 | 0.0039 | 0.0039 | 0.0006 | 0.0053 | 0 | 0 | 0.0035 | 0 | 0.0001 | 0.0023 | 0.417 | 32 | 0.20861875 | 0.2716 | 0.867325 | 0.005946875 | 0.0142875 | 0.051509375 | 0.017959375 | 0.03548125 | 0.001253125 | 0.004034375 | 0.00038125 | 0 | 0.001121875 | 0.002590625 | 0.003353125 | 0.000859375 | 0.006915625 | 0 | 0 | 0.002621875 | 0 | 0.000140625 | 0.00224375 | 0.37678125
0.1993 | 0.182 | 1.295 | 0.0029 | 0.0169 | 0.0526 | 0.0238 | 0.034 | 0.0015 | 0.0036 | 0.0005 | 0 | 0.0012 | 0.0037 | 0.0029 | 0.0007 | 0.0068 | 0 | 0 | 0.0033 | 0 | 0.0002 | 0.0024 | 0.431 | 31 | 0.2503355 | 0.4713645 | 1.255906 | 0.01052581 | 0.01575806 | 0.04725806 | 0.01982903 | 0.03751935 | 0.001396774 | 0.0028 | 0.0004129032 | 0 | 0.001616129 | 0.003648387 | 0.003412903 | 0.0008290323 | 0.007158065 | 0 | 0 | 0.003287097 | 0 | 0.0001483871 | 0.002070968 | 0.5048387
0.1948 | 0.1978 | 1.3097 | 0.0059 | 0.0169 | 0.0558 | 0.0252 | 0.0462 | 0.0012 | 0.0037 | 0.0005 | 0 | 0.0012 | 0.0042 | 0.0028 | 0.0008 | 0.0056 | 0 | 0 | 0.0036 | 0 | 0.0001 | 0.0021 | 0.431 | 22 | 0.1923273 | 0.1596955 | 0.5652636 | 0.00655 | 0.01137727 | 0.03600909 | 0.01610909 | 0.02875 | 0.0011 | 0.002654545 | 0.0002181818 | 0 | 0.0007545455 | 0.001790909 | 0.003072727 | 0.0008772727 | 0.006318182 | 0 | 0 | 0.0025 | 0 | 0.0001272727 | 0.002140909 | 0.2976364
0.1865 | 0.1892 | 1.3183 | 0.0031 | 0.0141 | 0.062 | 0.0214 | 0.0421 | 0.001 | 0.0032 | 0.0004 | 0 | 0.0013 | 0.0041 | 0.0032 | 0.0008 | 0.0063 | 0 | 0 | 0.0032 | 0 | 0.0001 | 0.0011 | 0.424 | 35 | 0.1931286 | 0.1486657 | 0.5143229 | 0.009242857 | 0.01145143 | 0.03581714 | 0.01801714 | 0.03559429 | 0.001211429 | 0.00306 | 0.0002 | 0 | 0.00078 | 0.002054286 | 0.002968571 | 0.0009657143 | 0.006002857 | 0 | 0 | 0.002551429 | 0 | 0.0001428571 | 0.001585714 | 0.2906286
0.2015 | 0.2117 | 1.3271 | 0.0047 | 0.0168 | 0.0616 | 0.0211 | 0.0473 | 0.0009 | 0.0035 | 0.0005 | 0 | 0.0013 | 0.0045 | 0.0029 | 0.0007 | 0.0076 | 0 | 0 | 0.0033 | 0 | 0.0001 | 0.0026 | 0.441 | 33 | 0.1914 | 0.1874485 | 0.7086364 | 0.00930303 | 0.0118 | 0.03568182 | 0.01843939 | 0.03316061 | 0.001166667 | 0.003506061 | 0.0002939394 | 0 | 0.0008484848 | 0.002706061 | 0.00319697 | 0.0009636364 | 0.007487879 | 0 | 0 | 0.002809091 | 0 | 0.0001515152 | 0.002436364 | 0.3213939
0.1847 | 0.1588 | 0.5614 | 0.0026 | 0.013 | 0.0516 | 0.0218 | 0.0498 | 0.0009 | 0.0034 | 0.0003 | 0 | 0.0008 | 0.0018 | 0.0025 | 0.0009 | 0.0085 | 0 | 0 | 0.0024 | 0 | 0.0001 | 0.0016 | 0.294 | 34 | 0.1947412 | 0.1704029 | 0.6432088 | 0.008691176 | 0.01380882 | 0.04130588 | 0.01835882 | 0.03085294 | 0.0015 | 0.003667647 | 0.0004029412 | 0 | 0.0007941176 | 0.002729412 | 0.003497059 | 0.0009352941 | 0.006558824 | 0 | 0 | 0.002532353 | 0 | 0.0001264706 | 0.001758824 | 0.3146765
0.186 | 0.1533 | 0.5046 | 0.002 | 0.0172 | 0.0511 | 0.0211 | 0.0412 | 0.0005 | 0.0029 | 0.0002 | 0 | 0.0009 | 0.0017 | 0.0032 | 0.001 | 0.0075 | 0 | 0 | 0.002 | 0 | 0.0001 | 0.002 | 0.285 | 35 | 0.1918371 | 0.1553571 | 0.5191371 | 0.006534286 | 0.01416857 | 0.04097429 | 0.01722 | 0.03165714 | 0.001237143 | 0.003148571 | 0.0003028571 | 0 | 0.0007342857 | 0.001505714 | 0.002882857 | 0.0006942857 | 0.006622857 | 0 | 0 | 0.002291429 | 0 | 0.0001285714 | 0.001937143 | 0.2907714
0.1883 | 0.1529 | 0.5083 | 0.0025 | 0.0103 | 0.0453 | 0.0198 | 0.036 | 0.001 | 0.0037 | 0.0002 | 0 | 0.0008 | 0.0013 | 0.0024 | 0.0009 | 0.0076 | 0 | 0 | 0.0021 | 0 | 0.0001 | 0.003 | 0.287 | 31 | 0.1943419 | 0.1780903 | 0.6948065 | 0.008609677 | 0.0153 | 0.04848387 | 0.02090968 | 0.03639355 | 0.001512903 | 0.003912903 | 0.0002516129 | 0 | 0.0008290323 | 0.002054839 | 0.003209677 | 0.0007032258 | 0.006635484 | 0 | 0 | 0.002645161 | 0 | 0.0001032258 | 0.001696774 | 0.324871
0.1812 | 0.1534 | 0.4987 | 0.0044 | 0.0089 | 0.0424 | 0.0199 | 0.0477 | 0.0011 | 0.0032 | 0.0002 | 0 | 0.0008 | 0.0016 | 0.0026 | 0.0016 | 0.0072 | 0 | 0 | 0.0022 | 0 | 0.0002 | 0.003 | 0.278 | 31 | 0.1922903 | 0.1921323 | 0.7172 | 0.008480645 | 0.01441613 | 0.03729032 | 0.0166 | 0.03086452 | 0.001003226 | 0.0028 | 0.0002032258 | 0 | 0.0008193548 | 0.002148387 | 0.002925806 | 0.0008580645 | 0.006693548 | 0 | 0 | 0.002706452 | 0 | 0.0001064516 | 0.002496774 | 0.3234194
0.1847 | 0.1589 | 0.5026 | 0.0046 | 0.0096 | 0.0428 | 0.0222 | 0.0376 | 0.0006 | 0.0035 | 0.0002 | 0 | 0.0008 | 0.0016 | 0.003 | 0.0009 | 0.0073 | 0 | 0 | 0.0021 | 0 | 0.0001 | 0.0035 | 0.282 | 33 | 0.1916212 | 0.1452636 | 0.5247939 | 0.005912121 | 0.01544242 | 0.0479 | 0.02126061 | 0.03755758 | 0.001090909 | 0.003190909 | 0.0002090909 | 0.0005121212 | 0.0007606061 | 0.001512121 | 0.003206061 | 0.0008636364 | 0.006457576 | 0 | 0 | 0.002336364 | 0 | 0.0001575758 | 0.001960606 | 0.2935758
0.1858 | 0.149 | 0.511 | 0.0053 | 0.0122 | 0.045 | 0.0217 | 0.0396 | 0.0007 | 0.0032 | 0.0003 | 0 | 0.0007 | 0.0019 | 0.0022 | 0.0004 | 0.0078 | 0 | 0 | 0.0022 | 0 | 0.0001 | 0.0026 | 0.285 | 32 | 0.19285 | 0.158209375 | 0.5422875 | 0.005853125 | 0.012165625 | 0.032759375 | 0.01515 | 0.027115625 | 0.000840625 | 0.002559375 | 0.000271875 | 0 | 0.00075625 | 0.0014125 | 0.00303125 | 0.000796875 | 0.00721875 | 0 | 0 | 0.002546875 | 0 | 0.000115625 | 0.00218125 | 0.2934375
0.1956 | 0.155 | 0.5124 | 0.0035 | 0.0113 | 0.043 | 0.0257 | 0.0502 | 0.0009 | 0.0034 | 0.0003 | 0 | 0.0008 | 0.0019 | 0.0027 | 0.0006 | 0.0092 | 0 | 0 | 0.0022 | 0 | 0.0001 | 0.0017 | 0.296 | 34 | 0.1948206 | 0.1789059 | 0.7000118 | 0.007458824 | 0.01562059 | 0.04023824 | 0.01912059 | 0.03404706 | 0.001126471 | 0.002967647 | 0.0004235294 | 0 | 0.0008647059 | 0.002117647 | 0.003317647 | 0.001055882 | 0.007173529 | 0 | 0 | 0.002685294 | 0 | 0.0001470588 | 0.00165 | 0.3240882
0.1948 | 0.155 | 0.508 | 0.0052 | 0.0089 | 0.0419 | 0.0231 | 0.043 | 0.0008 | 0.0034 | 0.0002 | 0 | 0.0007 | 0.0014 | 0.0025 | 0.0004 | 0.0082 | 0 | 0 | 0.0021 | 0 | 0.0001 | 0.0014 | 0.293 | 32 | 0.19225625 | 0.15463125 | 0.576553125 | 0.005415625 | 0.0179875 | 0.04229375 | 0.02039375 | 0.03881875 | 0.001021875 | 0.00269375 | 0.000440625 | 0 | 0.000875 | 0.001928125 | 0.0032875 | 0.0007375 | 0.006928125 | 0 | 0 | 0.002621875 | 0 | 0.00010625 | 0.002196875 | 0.301625
0.1908 | 0.148 | 0.4889 | 0.0057 | 0.0114 | 0.0477 | 0.0272 | 0.0463 | 0.0007 | 0.0036 | 0.0003 | 0 | 0.0007 | 0.0016 | 0.0024 | 0.0003 | 0.0076 | 0 | 0 | 0.0022 | 0 | 0.0001 | 0.0028 | 0.288 | 14 | 0.2018357 | 0.1829357 | 1.015407 | 0.005157143 | 0.01981429 | 0.0454 | 0.01808571 | 0.03713571 | 0.0011 | 0.002335714 | 0.0006642857 | 0 | 0.001121429 | 0.003285714 | 0.003507143 | 0.0008142857 | 0.007478571 | 0 | 0 | 0.003107143 | 0 | 0.0001571429 | 0.001492857 | 0.3847857
0.1916 | 0.1489 | 0.5163 | 0.0037 | 0.0169 | 0.0566 | 0.0237 | 0.043 | 0.0009 | 0.0029 | 0.0003 | 0 | 0.0008 | 0.0021 | 0.0025 | 0.0004 | 0.0062 | 0 | 0 | 0.0021 | 0 | 0.0001 | 0.0037 | 0.294 | 13 | 0.1939385 | 0.1901769 | 1.016131 | 0.008784615 | 0.02113077 | 0.02989231 | 0.0129 | 0.03016154 | 0.0007846154 | 0.002323077 | 0.0004538462 | 0 | 0.001046154 | 0.003 | 0.003061538 | 0.001192308 | 0.007738462 | 0 | 0 | 0.003253846 | 0 | 0.0001615385 | 0.001853846 | 0.3732308
0.1909 | 0.1396 | 0.4954 | 0.0118 | 0.013 | 0.0473 | 0.0232 | 0.041 | 0.0007 | 0.0027 | 0.0002 | 0 | 0.0007 | 0.002 | 0.0022 | 0.0002 | 0.0077 | 0 | 0 | 0.0022 | 0 | 0 | 0.0018 | 0.288 | 33 | 0.1993424 | 0.1912242 | 1.022182 | 0.007645455 | 0.01643333 | 0.04772424 | 0.01579394 | 0.0323 | 0.0008939394 | 0.002481818 | 0.0004212121 | 0 | 0.001157576 | 0.003109091 | 0.003430303 | 0.0008636364 | 0.007869697 | 0 | 0 | 0.003190909 | 0 | 0.0001060606 | 0.001706061 | 0.3836061
0.1929 | 0.1611 | 0.5148 | 0.0107 | 0.0124 | 0.0595 | 0.0221 | 0.0396 | 0.0007 | 0.0031 | 0.0002 | 0 | 0.0007 | 0.0019 | 0.0022 | 0.0001 | 0.0078 | 0 | 0 | 0.0022 | 0 | 0 | 0.002 | 0.296 | 31 | 0.1928903 | 0.1593194 | 0.6250677 | 0.00853871 | 0.01161935 | 0.0509871 | 0.02241935 | 0.03918065 | 0.001032258 | 0.00393871 | 0.0002612903 | 0 | 0.0007806452 | 0.001532258 | 0.003322581 | 0.0006903226 | 0.008496774 | 0 | 0 | 0.002616129 | 0 | 0.0001 | 0.002335484 | 0.3124194
0.1939 | 0.1431 | 0.5159 | 0.0057 | 0.0177 | 0.0455 | 0.0095 | 0.0191 | 0.0002 | 0.0016 | 0.0002 | 0 | 0.0007 | 0.0019 | 0.0019 | 0.0001 | 0.0078 | 0 | 0 | 0.0022 | 0 | 0 | 0.0029 | 0.292 | 34 | 0.196 | 0.18175 | 0.9402735 | 0.005241176 | 0.01591765 | 0.05702941 | 0.02225882 | 0.03890882 | 0.001111765 | 0.004479412 | 0.00045 | 0 | 0.001076471 | 0.002755882 | 0.0024 | 0.0009558824 | 0.006738235 | 0 | 0 | 0.003211765 | 0 | 0.0001117647 | 0.002052941 | 0.3696765
0.1807 | 0.1556 | 0.5014 | 0.0072 | 0.0135 | 0.0414 | 0.006 | 0.0112 | 0.0001 | 0.0013 | 0.0002 | 0 | 0.0006 | 0.0018 | 0.0021 | 0.0005 | 0.0072 | 0 | 0 | 0.0021 | 0 | 0.0001 | 0.0016 | 0.274 | 36 | 0.1921 | 0.1643556 | 0.6367083 | 0.004536111 | 0.01333889 | 0.04381667 | 0.01560278 | 0.03380556 | 0.001013889 | 0.003161111 | 0.0003888889 | 0 | 0.0009083333 | 0.002008333 | 0.002116667 | 0.0009888889 | 0.006727778 | 0 | 0 | 0.002855556 | 0 | 0.0001055556 | 0.002077778 | 0.3113333
0.182 | 0.13 | 0.5257 | 0.0108 | 0.0244 | 0.0381 | 0.0052 | 0.0102 | 0.0001 | 0.0014 | 0.0002 | 0 | 0.0006 | 0.0021 | 0.0021 | 0.0003 | 0.0067 | 0 | 0 | 0.0022 | 0 | 0.0001 | 0.0014 | 0.279 | 34 | 0.1927971 | 0.1781971 | 0.8391059 | 0.005726471 | 0.01608824 | 0.05104412 | 0.01582059 | 0.03342941 | 0.001002941 | 0.003644118 | 0.0004529412 | 0 | 0.0011 | 0.003038235 | 0.0026 | 0.001129412 | 0.006932353 | 0 | 0 | 0.002855882 | 0 | 0.0001352941 | 0.001505882 | 0.3474706
0.1866 | 0.1397 | 0.5071 | 0.008 | 0.0229 | 0.0366 | 0.0058 | 0.0105 | 0.0001 | 0.0014 | 0.0002 | 0 | 0.0006 | 0.0018 | 0.0022 | 0.0006 | 0.0072 | 0 | 0 | 0.0022 | 0 | 0.0001 | 0.0019 | 0.28 | 33 | 0.1967697 | 0.1679061 | 0.7082515 | 0.006651515 | 0.01460909 | 0.05033636 | 0.01966061 | 0.03989394 | 0.001106061 | 0.003509091 | 0.0003060606 | 0 | 0.000930303 | 0.002575758 | 0.002260606 | 0.0009272727 | 0.007027273 | 0 | 0 | 0.002978788 | 0 | 0.0001121212 | 0.00219697 | 0.3301515
0.2067 | 0.139 | 0.5222 | 0.005 | 0.0112 | 0.0382 | 0.0058 | 0.0102 | 0.0001 | 0.0018 | 0.0002 | 0 | 0.0007 | 0.0014 | 0.0022 | 0.0009 | 0.0082 | 0 | 0 | 0.0023 | 0 | 0.0001 | 0.0023 | 0.303 | 20 | 0.196465 | 0.192635 | 1.017475 | 0.006125 | 0.01455 | 0.056165 | 0.02097 | 0.04417 | 0.001215 | 0.00328 | 0.00046 | 0 | 0.001155 | 0.003275 | 0.002555 | 0.00088 | 0.008 | 0 | 0 | 0.003315 | 0 | 0.00013 | 0.001875 | 0.38285
0.1992 | 0.1264 | 0.5313 | 0.0075 | 0.0103 | 0.0376 | 0.0051 | 0.0101 | 0 | 0.0018 | 0.0001 | 0 | 0.0009 | 0.0017 | 0.0193 | 0.0024 | 0.0074 | 0 | 0 | 0.002 | 0 | 0.0001 | 0.0019 | 0.297 | 33 | 0.1951091 | 0.1880424 | 0.8910909 | 0.005169697 | 0.0151303 | 0.0551303 | 0.02134242 | 0.04214545 | 0.001093939 | 0.003821212 | 0.000430303 | 0 | 0.001009091 | 0.002672727 | 0.002512121 | 0.001009091 | 0.007524242 | 0 | 0 | 0.0033 | 0 | 0.000130303 | 0.002236364 | 0.3601515
0.1897 | 0.1303 | 0.5041 | 0.008 | 0.0126 | 0.0362 | 0.0085 | 0.0168 | 0.0007 | 0.0017 | 0.0002 | 0 | 0.0007 | 0.0017 | 0.0031 | 0.0012 | 0.0077 | 0 | 0 | 0.0022 | 0 | 0.0001 | 0.0019 | 0.283 | 34 | 0.1957147 | 0.1891824 | 0.8028 | 0.007197059 | 0.01398235 | 0.04780882 | 0.01553235 | 0.03395 | 0.0007588235 | 0.002452941 | 0.0003735294 | 0 | 0.0009882353 | 0.002458824 | 0.002511765 | 0.001026471 | 0.006388235 | 0 | 0 | 0.003061765 | 0 | 0.0001323529 | 0.001667647 | 0.3433235
0.192 | 0.1417 | 0.5162 | 0.0063 | 0.0099 | 0.0357 | 0.0068 | 0.0167 | 0.0006 | 0.0021 | 0.0002 | 0 | 0.0007 | 0.0019 | 0.0038 | 0.0013 | 0.0066 | 0 | 0 | 0.0021 | 0 | 0.0002 | 0.0007 | 0.288 | 31 | 0.1932 | 0.1899677 | 0.963971 | 0.008625806 | 0.01557419 | 0.05430645 | 0.01749677 | 0.03801613 | 0.0008322581 | 0.00333871 | 0.0005419355 | 8.709677e-05 | 0.00103871 | 0.003129032 | 0.002448387 | 0.0009677419 | 0.006416129 | 0 | 0 | 0.003419355 | 0 | 7.419355e-05 | 0.001906452 | 0.3697419
0.1829 | 0.1374 | 0.4925 | 0.006 | 0.0092 | 0.0356 | 0.0079 | 0.0164 | 0.0007 | 0.002 | 0.0002 | 0 | 0.0007 | 0.0016 | 0.0021 | 0.0007 | 0.0073 | 0 | 0 | 0.0021 | 0 | 0.0001 | 0.0017 | 0.274 | 31 | 0.1946806 | 0.1835613 | 0.8333677 | 0.007632258 | 0.01524194 | 0.05694194 | 0.01970645 | 0.04067419 | 0.0009677419 | 0.003519355 | 0.0003806452 | 0 | 0.0009322581 | 0.002496774 | 0.002354839 | 0.0009612903 | 0.006535484 | 0 | 0 | 0.003174194 | 0 | 0.0001064516 | 0.001474194 | 0.3501935
0.191 | 0.1428 | 0.5028 | 0.003 | 0.0111 | 0.0375 | 0.0073 | 0.0156 | 0.0007 | 0.0021 | 0.0001 | 0 | 0.0007 | 0.0013 | 0.0023 | 0.0009 | 0.0068 | 0 | 0 | 0.0021 | 0 | 0.0001 | 0.0015 | 0.285 | 34 | 0.1940735 | 0.1809412 | 0.8217176 | 0.007935294 | 0.01489412 | 0.05062647 | 0.01795 | 0.03889118 | 0.0008735294 | 0.003320588 | 0.0003294118 | 0 | 0.0009558824 | 0.002497059 | 0.002408824 | 0.0007882353 | 0.006873529 | 0 | 0 | 0.003270588 | 0 | 7.352941e-05 | 0.001817647 | 0.3462059
0.2078 | 0.1435 | 0.5121 | 0.0044 | 0.0116 | 0.0371 | 0.0079 | 0.0157 | 0.0008 | 0.0021 | 0.0002 | 0 | 0.0007 | 0.0017 | 0.0027 | 0.0008 | 0.0064 | 0 | 0 | 0.0023 | 0 | 0.0001 | 0.003 | 0.303 | 34 | 0.1703706 | 0.1517529 | 0.50955 | 0.008935294 | 0.01055588 | 0.03895882 | 0.01422353 | 0.03463529 | 0.0007294118 | 0.002373529 | 0.0002705882 | 0 | 0.0007764706 | 0.001438235 | 0.002488235 | 0.0009235294 | 0.0071 | 0 | 0 | 0.002708824 | 0 | 9.411765e-05 | 0.001729412 | 0.1966765
0.1937 | 0.1385 | 0.5354 | 0.0057 | 0.0137 | 0.0377 | 0.0086 | 0.0169 | 0.0008 | 0.0021 | 0.0002 | 0 | 0.0007 | 0.0019 | 0.0021 | 0.0008 | 0.0068 | 0 | 0 | 0.0023 | 0 | 0.0001 | 0.0015 | 0.293 | 22 | 0.1908409 | 0.1520091 | 0.5171182 | 0.0097 | 0.01382273 | 0.04660455 | 0.01882273 | 0.04127727 | 0.0008363636 | 0.003568182 | 0.0003136364 | 0 | 0.0007454545 | 0.001818182 | 0.002304545 | 0.0009818182 | 0.007913636 | 0 | 0 | 0.002745455 | 0 | 8.636364e-05 | 0.001968182 | 0.1325909
0.1892 | 0.1405 | 0.5019 | 0.0058 | 0.0101 | 0.0477 | 0.0222 | 0.03 | 0.0014 | 0.0067 | 0.0002 | 0 | 0.0007 | 0.0015 | 0.0027 | 0.001 | 0.0064 | 0 | 0 | 0.0022 | 0 | 0.0001 | 0.0035 | 0.288 | 33 | 0.192503 | 0.1584758 | 0.6345212 | 0.009830303 | 0.01891515 | 0.05513939 | 0.02104848 | 0.04155758 | 0.0008636364 | 0.003854545 | 0.0003787879 | 5.454545e-05 | 0.0009 | 0.002463636 | 0.002739394 | 0.001178788 | 0.00679697 | 0 | 0 | 0.002942424 | 0 | 0.0001060606 | 0.001630303 | 0
0.1943 | 0.1402 | 0.4928 | 0.0057 | 0.0136 | 0.0479 | 0.0224 | 0.0339 | 0.0016 | 0.0069 | 0.0002 | 0 | 0.0007 | 0.002 | 0.0028 | 0.001 | 0.0069 | 0 | 0 | 0.0023 | 0 | 0.0001 | 0.0015 | 0.292 | 33 | 0.1935758 | 0.1928727 | 1.009215 | 0.00819697 | 0.0145 | 0.05853939 | 0.01539394 | 0.03748485 | 0.0007818182 | 0.003518182 | 0.0004424242 | 0 | 0.00100303 | 0.003309091 | 0.002912121 | 0.00109697 | 0.007878788 | 0 | 0 | 0.003678788 | 0 | 9.090909e-05 | 0.002084848 | 0
0.1867 | 0.1437 | 0.491 | 0.0046 | 0.012 | 0.0427 | 0.0211 | 0.0391 | 0.0014 | 0.0034 | 0.0002 | 0 | 0.0007 | 0.0016 | 0.0023 | 0.0009 | 0.0072 | 0 | 0 | 0.0022 | 0 | 0.0001 | 0.0019 | 0.282 | 34 | 0.1948676 | 0.1840647 | 1.007985 | 0.007758824 | 0.01567941 | 0.07114118 | 0.02133824 | 0.04098529 | 0.0009558824 | 0.004961765 | 0.0006147059 | 0 | 0.001088235 | 0.003758824 | 0.003038235 | 0.0009205882 | 0.007117647 | 0 | 0 | 0.003705882 | 0 | 9.117647e-05 | 0.001214706 | 0
0.1933 | 0.1404 | 0.5135 | 0.0097 | 0.0158 | 0.0486 | 0.0247 | 0.0419 | 0.0015 | 0.0032 | 0.0002 | 0 | 0.0007 | 0.0022 | 0.0026 | 0.0009 | 0.0082 | 0 | 0 | 0.0022 | 0 | 0.0001 | 0.0023 | 0.294 | 34 | 0.1990676 | 0.1843235 | 0.6675765 | 0.005847059 | 0.01591471 | 0.05866176 | 0.01892647 | 0.03676176 | 0.0008294118 | 0.003835294 | 0.0003882353 | 0 | 0.001044118 | 0.002558824 | 0.003017647 | 0.001052941 | 0.007411765 | 0 | 0 | 0.003261765 | 0 | 0.0001 | 0.001023529 | 0
0.1921 | 0.1358 | 0.5106 | 0.0055 | 0.0182 | 0.056 | 0.0262 | 0.0353 | 0.0015 | 0.0068 | 0.0003 | 0 | 0.0008 | 0.0027 | 0.0023 | 0.0011 | 0.0062 | 0 | 0 | 0.0024 | 0 | 0.0001 | 0.0021 | 0.294 | 34 | 0.2404912 | 0.4266853 | 1.117947 | 0.007414706 | 0.01514706 | 0.06512941 | 0.01819118 | 0.03908235 | 0.0009470588 | 0.003164706 | 0.0004382353 | 0 | 0.001635294 | 0.003544118 | 0.003373529 | 0.001229412 | 0.008079412 | 0 | 0 | 0.004202941 | 0 | 0.0001264706 | 0.0001970588 | 0
0.1896 | 0.1496 | 0.4968 | 0.0027 | 0.0136 | 0.048 | 0.0204 | 0.0329 | 0.0015 | 0.0057 | 0.0002 | 0 | 0.0008 | 0.0017 | 0.0022 | 0.0008 | 0.006 | 0 | 0 | 0.0023 | 0 | 0.0001 | 0.0017 | 0.287 | 34 | 0.1923029 | 0.1689353 | 0.7247265 | 0.004547059 | 0.01608824 | 0.05810588 | 0.01432353 | 0.03508235 | 0.0007147059 | 0.003079412 | 0.0004882353 | 0 | 0.0009735294 | 0.002879412 | 0.002497059 | 0.001129412 | 0.007226471 | 0 | 0 | 0.003329412 | 0 | 0.0001088235 | 6.176471e-05 | 0
0.2865 | 0.6297 | 1.557 | 0.0033 | 0.0073 | 0.0479 | 0.0116 | 0.0306 | 0.001 | 0.0026 | 0.0004 | 0 | 0.002 | 0.0041 | 0.005 | 0.0013 | 0.0093 | 0 | 0 | 0.0038 | 0 | 0.0001 | 0.0036 | 0.609 | 34 | 0.1924176 | 0.1906324 | 1.013588 | 0.007811765 | 0.01715294 | 0.07079412 | 0.01869118 | 0.0422 | 0.001035294 | 0.003141176 | 0.00045 | 0 | 0.001073529 | 0.003564706 | 0.002747059 | 0.0009588235 | 0.006882353 | 0 | 0 | 0.003905882 | 0 | 8.823529e-05 | 0.0003676471 | 0
0.2821 | 0.6194 | 1.5446 | 0.005 | 0.0088 | 0.0471 | 0.01 | 0.0199 | 0.0009 | 0.0019 | 0.0004 | 0 | 0.0023 | 0.0039 | 0.0047 | 0.0014 | 0.0094 | 0 | 0 | 0.0036 | 0 | 0.0003 | 0.0043 | 0.601 | 33 | 0.1934061 | 0.1515091 | 0.5486667 | 0.006239394 | 0.01520606 | 0.05665455 | 0.02188788 | 0.04205758 | 0.0009090909 | 0.003384848 | 0.0002575758 | 6.969697e-05 | 0.0008181818 | 0.001830303 | 0.002427273 | 0.001039394 | 0.006793939 | 0 | 0 | 0.003133333 | 0 | 6.363636e-05 | 0.001109091 | 0
0.2925 | 0.6169 | 1.5764 | 0.0049 | 0.0089 | 0.0492 | 0.0085 | 0.0194 | 0.001 | 0.0021 | 0.0005 | 0 | 0.0024 | 0.0043 | 0.0044 | 0.0018 | 0.01 | 0 | 0 | 0.0039 | 0 | 0.0003 | 0.0048 | 0.617 | 24 | 0.1939708 | 0.1669583 | 0.8709333 | 0.007608333 | 0.01664583 | 0.057125 | 0.01592917 | 0.04024167 | 0.0007375 | 0.002870833 | 0.0005458333 | 5.833333e-05 | 0.001025 | 0.00325 | 0.0027625 | 0.0012125 | 0.0061 | 0 | 0 | 0.003870833 | 0 | 8.333333e-05 | 0.0008583333 | 0
0.2975 | 0.618 | 1.5432 | 0.0032 | 0.0102 | 0.0485 | 0.0109 | 0.0228 | 0.001 | 0.002 | 0.0004 | 0 | 0.0024 | 0.0039 | 0.0048 | 0.0018 | 0.0097 | 0 | 0 | 0.0035 | 0 | 0.0002 | 0.0033 | 0.617 | 33 | 0.191197 | 0.1952758 | 1.30487 | 0.008781818 | 0.01858182 | 0.07802727 | 0.01856061 | 0.0444697 | 0.0007575758 | 0.003945455 | 0.0007212121 | 6.666667e-05 | 0.001221212 | 0.004709091 | 0.002878788 | 0.0009242424 | 0.007160606 | 0 | 0 | 0.004981818 | 0 | 4.545455e-05 | 0.001039394 | 0
0.2787 | 0.6307 | 1.5488 | 0.0029 | 0.0099 | 0.0472 | 0.01 | 0.0204 | 0.001 | 0.002 | 0.0005 | 0 | 0.002 | 0.004 | 0.0039 | 0.0016 | 0.0083 | 0 | 0 | 0.0036 | 0 | 0.0002 | 0.0047 | 0.6 | 33 | 0.1901758 | 0.1898515 | 1.190688 | 0.009966667 | 0.01777879 | 0.05560303 | 0.01431212 | 0.03457879 | 0.0006787879 | 0.0027 | 0.0005757576 | 0 | 0.001169697 | 0.003981818 | 0.003142424 | 0.001330303 | 0.008630303 | 0 | 0 | 0.00450303 | 0 | 0.0001090909 | 7.575758e-05 | 0
0.288 | 0.6371 | 1.5669 | 0.0036 | 0.0096 | 0.0455 | 0.0096 | 0.0198 | 0.001 | 0.0021 | 0.0005 | 0 | 0.0022 | 0.0043 | 0.0038 | 0.0014 | 0.0084 | 0 | 0 | 0.0038 | 0 | 0.0002 | 0.0053 | 0.613 | 30 | 0.1912767 | 0.1474 | 0.5169833 | 0.009636667 | 0.01726667 | 0.04222333 | 0.01845667 | 0.04292667 | 0.0007133333 | 0.002996667 | 0.0003866667 | 0 | 0.0008833333 | 0.00204 | 0.002443333 | 0.0009633333 | 0.006143333 | 0 | 0 | 0.003346667 | 0 | 4e-05 | 0.0008066667 | 0
0.2706 | 0.6182 | 1.5465 | 0.0029 | 0.0096 | 0.046 | 0.0188 | 0.0446 | 0.0017 | 0.0031 | 0.0005 | 0 | 0.0024 | 0.0041 | 0.0039 | 0.0014 | 0.0088 | 0 | 0 | 0.0037 | 0 | 0.0002 | 0.0033 | 0.59 | 31 | 0.1904774 | 0.1529968 | 0.6377 | 0.008341935 | 0.01559677 | 0.04661935 | 0.01570968 | 0.03766452 | 0.0006193548 | 0.002393548 | 0.0004741935 | 0 | 0.0009935484 | 0.002390323 | 0.003258065 | 0.001245161 | 0.005851613 | 0 | 0 | 0.0035 | 0 | 9.032258e-05 | 7.741935e-05 | 0
0.2745 | 0.6321 | 1.5451 | 0.0038 | 0.0161 | 0.0521 | 0.0195 | 0.0591 | 0.0015 | 0.0029 | 0.0004 | 0 | 0.0023 | 0.0041 | 0.0043 | 0.0021 | 0.0097 | 0 | 0 | 0.0036 | 0 | 0.0003 | 0.0027 | 0.595 | 32 | 0.19320625 | 0.18741875 | 0.806221875 | 0.00545 | 0.013678125 | 0.046246875 | 0.0149875 | 0.03969375 | 0.0006875 | 0.002771875 | 0.00051875 | 0 | 0.001153125 | 0.00284375 | 0.003225 | 0.001234375 | 0.006965625 | 0 | 0 | 0.00395 | 0 | 7.5e-05 | 0.0010625 | 0
0.2896 | 0.6302 | 1.562 | 0.0043 | 0.0184 | 0.0543 | 0.0192 | 0.0418 | 0.0016 | 0.0027 | 0.0005 | 0 | 0.0024 | 0.0043 | 0.0037 | 0.0011 | 0.0086 | 0 | 0 | 0.0038 | 0 | 0.0002 | 0.002 | 0.613 | 34 | 0.1915088 | 0.1895029 | 0.7135971 | 0.004394118 | 0.01328529 | 0.04484706 | 0.01590882 | 0.03910882 | 0.0007176471 | 0.002788235 | 0.0003176471 | 0 | 0.001017647 | 0.00215 | 0.002620588 | 0.001073529 | 0.0082 | 0 | 0 | 0.003761765 | 0 | 0.0001029412 | 0.0001970588 | 0
0.2812 | 0.6305 | 1.5638 | 0.0038 | 0.0133 | 0.0571 | 0.0199 | 0.0435 | 0.0015 | 0.003 | 0.0005 | 0 | 0.0021 | 0.0042 | 0.0034 | 0.0021 | 0.0105 | 0 | 0 | 0.0037 | 0 | 0.0001 | 0.0016 | 0.605 | 24 | 0.1925667 | 0.17275 | 0.6416833 | 0.007066667 | 0.0159625 | 0.0443625 | 0.01758333 | 0.04205833 | 0.0007666667 | 0.002925 | 0.00035 | 0 | 0.0009958333 | 0.0021625 | 0.0028625 | 0.001170833 | 0.007508333 | 0 | 0 | 0.003625 | 0 | 7.5e-05 | 0.001108333 | 0
0.2895 | 0.6169 | 1.5735 | 0.0039 | 0.013 | 0.0561 | 0.0193 | 0.0621 | 0.0015 | 0.0032 | 0.0005 | 0 | 0.002 | 0.0045 | 0.0036 | 0.0012 | 0.0119 | 0 | 0 | 0.0039 | 0 | 0.0002 | 0.0068 | 0.613 | 35 | 0.1878971 | 0.14422 | 0.5129857 | 0.006791429 | 0.01504 | 0.04228857 | 0.01416286 | 0.03752571 | 0.0007028571 | 0.002494286 | 0.0005828571 | 0 | 0.0008914286 | 0.001905714 | 0.003231429 | 0.001037143 | 0.007768571 | 0 | 0 | 0.003262857 | 0 | 9.428571e-05 | 5.142857e-05 | 0
0.2834 | 0.6379 | 1.5727 | 0.0058 | 0.0116 | 0.0554 | 0.024 | 0.0437 | 0.0017 | 0.0051 | 0.0005 | 0 | 0.0024 | 0.0043 | 0.0039 | 0.0014 | 0.0095 | 0 | 0 | 0.0039 | 0 | 0.0002 | 0.0025 | 0.609 | 31 | 0.1898935 | 0.1740194 | 0.6497323 | 0.005045161 | 0.01479032 | 0.05154839 | 0.01866129 | 0.04196129 | 0.0007903226 | 0.003880645 | 0.0005548387 | 0 | 0.001116129 | 0.00233871 | 0.0037 | 0.001154839 | 0.007929032 | 0 | 0 | 0.003545161 | 0 | 0.0001193548 | 0.001041935 | 0
0.2864 | 0.6412 | 1.5509 | 0.006 | 0.0227 | 0.0639 | 0.0243 | 0.0428 | 0.0017 | 0.0042 | 0.0004 | 0 | 0.0023 | 0.0041 | 0.0046 | 0.0009 | 0.0084 | 0 | 0 | 0.0037 | 0 | 0.0003 | 0.0025 | 0.609 | 30 | 0.1914633 | 0.1852333 | 0.7122833 | 0.0074 | 0.01502333 | 0.05612 | 0.01749667 | 0.04535 | 0.0008133333 | 0.003563333 | 0.0005666667 | 0 | 0.001126667 | 0.002613333 | 0.003626667 | 0.00113 | 0.007603333 | 0 | 0 | 0.00375 | 0 | 8.666667e-05 | 0.0004133333 | 0
0.2764 | 0.6379 | 1.5464 | 0.0074 | 0.0195 | 0.0596 | 0.023 | 0.046 | 0.0019 | 0.0036 | 0.0004 | 0 | 0.0022 | 0.0043 | 0.0043 | 0.0017 | 0.0076 | 0 | 0 | 0.0038 | 0 | 0.0003 | 0.0017 | 0.598 | 19 | 0.1923579 | 0.1681789 | 0.6680632 | 0.006368421 | 0.01572105 | 0.05126842 | 0.01224211 | 0.03372105 | 0.0007421053 | 0.002331579 | 0.0003684211 | 0 | 0.001073684 | 0.002294737 | 0.003178947 | 0.001210526 | 0.006378947 | 0 | 0 | 0.003731579 | 0 | 8.947368e-05 | 0.0009631579 | 0
0.2754 | 0.6364 | 1.5243 | 0.0052 | 0.0167 | 0.0607 | 0.0234 | 0.0429 | 0.0017 | 0.0055 | 0.0005 | 0 | 0.0022 | 0.0042 | 0.0046 | 0.0008 | 0.0091 | 0 | 0 | 0.0038 | 0 | 0.0001 | 0.002 | 0.593 | 31 | 0.1950258 | 0.2001677 | 1.01089 | 0.009319355 | 0.01458065 | 0.0612871 | 0.01407097 | 0.0374871 | 0.001106452 | 0.002483871 | 0.0005806452 | 0 | 0.001290323 | 0.003296774 | 0.003609677 | 0.001332258 | 0.007467742 | 0 | 0 | 0.004341935 | 0 | 0.0001032258 | 0 | 0
0.2741 | 0.6192 | 1.5247 | 0.0056 | 0.0243 | 0.0454 | 0.0214 | 0.0393 | 0.0017 | 0.0029 | 0.0004 | 0 | 0.0021 | 0.0043 | 0.0031 | 0.001 | 0.0094 | 0 | 0 | 0.0035 | 0 | 0.0001 | 0.0023 | 0.59 | 28 | 0.1920036 | 0.190025 | 0.9468643 | 0.005967857 | 0.01438929 | 0.05038571 | 0.012125 | 0.03581071 | 0.001003571 | 0.002357143 | 0.0005321429 | 0 | 0.001285714 | 0.003125 | 0.003675 | 0.001278571 | 0.006678571 | 0 | 0 | 0.004339286 | 0 | 8.928571e-05 | 0.001285714 | 0
0.29 | 0.6269 | 1.5554 | 0.0047 | 0.0232 | 0.0428 | 0.0216 | 0.0392 | 0.0024 | 0.0033 | 0.0004 | 0 | 0.0023 | 0.0044 | 0.0039 | 0.0017 | 0.0095 | 0 | 0 | 0.0037 | 0 | 0.0003 | 0.0031 | 0.612 | 34 | 0.1923824 | 0.1873529 | 0.7250676 | 0.008785294 | 0.01563824 | 0.05569706 | 0.01987941 | 0.04458824 | 0.001232353 | 0.002808824 | 0.0004970588 | 0 | 0.001235294 | 0.002752941 | 0.003773529 | 0.001497059 | 0.006905882 | 0 | 0 | 0.003961765 | 0 | 9.411765e-05 | 0.0005705882 | 0
0.2893 | 0.6371 | 1.5734 | 0.009 | 0.0219 | 0.0526 | 0.024 | 0.0372 | 0.0019 | 0.0031 | 0.0005 | 0 | 0.002 | 0.0045 | 0.004 | 0.0011 | 0.0078 | 0 | 0 | 0.004 | 0 | 0.0002 | 0.0041 | 0.615 | 35 | 0.19358 | 0.1934371 | 0.9068457 | 0.00678 | 0.01601143 | 0.05476286 | 0.01605714 | 0.04328286 | 0.001105714 | 0.002585714 | 0.0005257143 | 0 | 0.001248571 | 0.003034286 | 0.003294286 | 0.001185714 | 0.006608571 | 0 | 0 | 0.004351429 | 0 | 5.428571e-05 | 0.0004114286 | 0
0.2777 | 0.6266 | 1.5308 | 0.006 | 0.0131 | 0.034 | 0.0069 | 0.0122 | 0.0009 | 0.0019 | 0.0004 | 0 | 0.0018 | 0.004 | 0.0032 | 0.0013 | 0.0082 | 0 | 0 | 0.0038 | 0 | 0.0001 | 0.0042 | 0.595 | 37 | 0.1968081 | 0.1923486 | 1.016846 | 0.009089189 | 0.01445946 | 0.05707838 | 0.01700541 | 0.04224054 | 0.001156757 | 0.002391892 | 0.0006243243 | 0 | 0.001237838 | 0.003664865 | 0.003613514 | 0.001564865 | 0.008094595 | 0 | 0 | 0.004383784 | 0 | 0.0001 | 0.0001162162 | 0
0.2859 | 0.6246 | 1.5738 | 0.0055 | 0.0204 | 0.0497 | 0.0205 | 0.0505 | 0.0016 | 0.0033 | 0.0005 | 0 | 0.002 | 0.0047 | 0.0031 | 0.001 | 0.0096 | 0 | 0 | 0.0038 | 0 | 0.0001 | 0.0028 | 0.611 | 31 | 0.1906065 | 0.1852581 | 0.6903161 | 0.006990323 | 0.01416452 | 0.04835484 | 0.01622903 | 0.04463548 | 0.001174194 | 0.002558065 | 0.0004548387 | 0 | 0.001096774 | 0.002474194 | 0.003145161 | 0.001641935 | 0.007290323 | 0 | 0 | 0.004045161 | 0 | 9.354839e-05 | 0.0009290323 | 0
0.1976 | 0.2006 | 1.2929 | 0.0082 | 0.0223 | 0.0455 | 0.0252 | 0.045 | 0.0015 | 0.0033 | 0.0004 | 0 | 0.0009 | 0.004 | 0.0026 | 0.0012 | 0.008 | 0 | 0 | 0.0033 | 0 | 0.0001 | 0.0022 | 0.428 | 33 | 0.1831606 | 0.1870303 | 0.8640515 | 0.0091 | 0.01596364 | 0.04873636 | 0.01535152 | 0.04213939 | 0.001078788 | 0.002421212 | 0.0006 | 0 | 0.001245455 | 0.0033 | 0.003645455 | 0.001321212 | 0.007569697 | 0 | 0 | 0.004148485 | 0 | 9.69697e-05 | 0.0001393939 | 0
0.2023 | 0.1867 | 1.2953 | 0.0065 | 0.022 | 0.0491 | 0.0272 | 0.0472 | 0.0016 | 0.0041 | 0.0004 | 0 | 0.001 | 0.004 | 0.0024 | 0.0012 | 0.0074 | 0 | 0 | 0.0034 | 0 | 0.0001 | 0.0015 | 0.435 | 29 | 0.176731 | 0.1872 | 0.8663138 | 0.01093103 | 0.01902069 | 0.03617586 | 0.01521034 | 0.04037931 | 0.001124138 | 0.002462069 | 0.0006206897 | 0 | 0.001017241 | 0.003368966 | 0.003182759 | 0.001324138 | 0.007310345 | 0 | 0 | 0.004344828 | 0 | 6.551724e-05 | 0.0005758621 | 0
0.2044 | 0.1753 | 1.3118 | 0.0091 | 0.0208 | 0.0437 | 0.0212 | 0.0451 | 0.0017 | 0.0033 | 0.0003 | 0 | 0.001 | 0.004 | 0.0034 | 0.0008 | 0.0089 | 0 | 0 | 0.0033 | 0 | 0.0001 | 0.0019 | 0.438 | 14 | 0.1765429 | 0.1810429 | 0.818 | 0.007692857 | 0.01745 | 0.04065 | 0.02017857 | 0.04060714 | 0.001271429 | 0.002335714 | 0.0008142857 | 0 | 0.001114286 | 0.003164286 | 0.003992857 | 0.001478571 | 0.008085714 | 0 | 0 | 0.004142857 | 0 | 9.285714e-05 | 0 | 0
0.2038 | 0.1875 | 1.3173 | 0.007 | 0.0215 | 0.057 | 0.0236 | 0.053 | 0.0017 | 0.0039 | 0.0004 | 0 | 0.0009 | 0.0041 | 0.0026 | 0.0006 | 0.0074 | 0 | 0 | 0.0033 | 0 | 0.0001 | 0.0016 | 0.441 | 33 | 0.1861394 | 0.1917758 | 0.7788455 | 0.006493939 | 0.0143303 | 0.04191212 | 0.01770909 | 0.04613939 | 0.0012 | 0.003093939 | 0.0006060606 | 0 | 0.001236364 | 0.002760606 | 0.003460606 | 0.001484848 | 0.006430303 | 0 | 0 | 0.004469697 | 0 | 7.575758e-05 | 0.0003636364 | 0
0.1984 | 0.1944 | 1.2982 | 0.0065 | 0.0185 | 0.0518 | 0.0225 | 0.0431 | 0.0015 | 0.0033 | 0.0004 | 0 | 0.001 | 0.004 | 0.0031 | 0.001 | 0.0086 | 0 | 0 | 0.0033 | 0 | 0.0001 | 0.0028 | 0.431 | 31 | 0.182129 | 0.1870097 | 0.6520806 | 0.00646129 | 0.01196452 | 0.0376 | 0.0137871 | 0.03835161 | 0.0009967742 | 0.002841935 | 0.000483871 | 0 | 0.001258065 | 0.002135484 | 0.003593548 | 0.001635484 | 0.006212903 | 0 | 0 | 0.004316129 | 0 | 9.677419e-05 | 0 | 0
0.1946 | 0.1937 | 1.3008 | 0.0081 | 0.0128 | 0.0382 | 0.0075 | 0.0139 | 0.0008 | 0.0019 | 0.0003 | 0 | 0.0011 | 0.0036 | 0.0028 | 0.0013 | 0.0085 | 0 | 0 | 0.0034 | 0 | 0.0001 | 0.0024 | 0.422 | 37 | 0.1917946 | 0.1681162 | 0.6139946 | 0.006524324 | 0.0131 | 0.0413 | 0.01358649 | 0.03816757 | 0.0009810811 | 0.002662162 | 0.0005324324 | 1.081081e-05 | 0.001159459 | 0.002167568 | 0.003527027 | 0.001937838 | 0.006 | 0 | 0 | 0.004167568 | 0 | 0.0001081081 | 0.0003621622 | 0
0.1952 | 0.1871 | 1.2912 | 0.0059 | 0.0127 | 0.0375 | 0.0073 | 0.0139 | 0.0007 | 0.0018 | 0.0004 | 0 | 0.001 | 0.0034 | 0.0026 | 0.0009 | 0.008 | 0 | 0 | 0.0031 | 0 | 0.0001 | 0.0022 | 0.42 | 32 | 0.1867 | 0.16250625 | 0.5376625 | 0.00855625 | 0.0136125 | 0.03780625 | 0.0141625 | 0.038928125 | 0.001090625 | 0.00226875 | 0.000509375 | 0 | 0.001078125 | 0.0019875 | 0.00351875 | 0.0015 | 0.0066 | 0 | 0 | 0.0039875 | 0 | 0.0001 | 0.0003375 | 0
0.1956 | 0.1823 | 1.3176 | 0.0031 | 0.0121 | 0.0423 | 0.009 | 0.0157 | 0.0008 | 0.0019 | 0.0004 | 0 | 0.0009 | 0.0033 | 0.0026 | 0.0008 | 0.0083 | 0 | 0 | 0.0032 | 0 | 0.0002 | 0.0012 | 0.426 | 22 | 0.1778864 | 0.1663636 | 0.5348136 | 0.007459091 | 0.01052727 | 0.03664091 | 0.01148636 | 0.03534545 | 0.0009090909 | 0.002040909 | 0.0004363636 | 0 | 0.001086364 | 0.001927273 | 0.003445455 | 0.001504545 | 0.006213636 | 0 | 0 | 0.004054545 | 0 | 7.272727e-05 | 0.0008545455 | 0
0.2021 | 0.2028 | 1.3107 | 0.0042 | 0.0164 | 0.0428 | 0.0076 | 0.0138 | 0.0007 | 0.0017 | 0.0003 | 0 | 0.0011 | 0.003 | 0.0028 | 0.0006 | 0.0079 | 0 | 0 | 0.0031 | 0 | 0.0001 | 0.0012 | 0.431 | 33 | 0.1834606 | 0.1710697 | 0.599 | 0.008260606 | 0.01401212 | 0.04307879 | 0.01349394 | 0.03615152 | 0.0008939394 | 0.002078788 | 0.0004454545 | 0 | 0.00110303 | 0.002039394 | 0.003878788 | 0.00149697 | 0.007869697 | 0 | 0 | 0.004006061 | 0 | 0.0001060606 | 0.0004 | 0
0.1957 | 0.194 | 1.2936 | 0.0037 | 0.0149 | 0.044 | 0.0086 | 0.0164 | 0.0008 | 0.0019 | 0.0004 | 0 | 0.001 | 0.0032 | 0.0026 | 0.001 | 0.0093 | 0 | 0 | 0.0031 | 0 | 0.0001 | 0.001 | 0.423 | 32 | 0.1881625 | 0.186146875 | 0.709828125 | 0.00944375 | 0.014425 | 0.042690625 | 0.01535 | 0.043246875 | 0.001021875 | 0.002440625 | 0.0005 | 0 | 0.001190625 | 0.0025375 | 0.00326875 | 0.001465625 | 0.0067125 | 0 | 0 | 0.004559375 | 0 | 5.3125e-05 | 0.00045625 | 0
0.2023 | 0.1773 | 1.3025 | 0.0051 | 0.013 | 0.043 | 0.0114 | 0.0149 | 0.0008 | 0.0018 | 0.0004 | 0 | 0.0009 | 0.0034 | 0.0026 | 0.0009 | 0.0091 | 0 | 0 | 0.0032 | 0 | 0.0001 | 0.0018 | 0.431 | 31 | 0.1913645 | 0.1819097 | 0.677171 | 0.01156774 | 0.01484516 | 0.04593226 | 0.01586129 | 0.04170968 | 0.001170968 | 0.002358065 | 0.0004741935 | 0 | 0.001164516 | 0.0026 | 0.003180645 | 0.001454839 | 0.007287097 | 0 | 0 | 0.004412903 | 0 | 5.483871e-05 | 0 | 0
0.1905 | 0.1952 | 1.2943 | 0.0056 | 0.0148 | 0.0541 | 0.0195 | 0.0361 | 0.0014 | 0.0026 | 0.0004 | 0 | 0.001 | 0.0035 | 0.003 | 0.0021 | 0.0087 | 0 | 0 | 0.0031 | 0 | 0.0002 | 0.0013 | 0.422 | 22 | 0.1844591 | 0.1700318 | 0.5932773 | 0.007645455 | 0.01209091 | 0.04545455 | 0.01287727 | 0.03713182 | 0.0008636364 | 0.002186364 | 0.0003590909 | 0 | 0.001186364 | 0.002313636 | 0.003163636 | 0.001431818 | 0.006281818 | 0 | 0 | 0.004204545 | 0 | 4.090909e-05 | 0 | 0
0.2075 | 0.1758 | 1.3306 | 0.0069 | 0.0171 | 0.0536 | 0.0195 | 0.0404 | 0.0015 | 0.0031 | 0.0006 | 0 | 0.0009 | 0.004 | 0.0027 | 0.0011 | 0.009 | 0 | 0 | 0.0035 | 0 | 0.0001 | 0.0041 | 0.445 | 32 | 0.185284375 | 0.156209375 | 0.52738125 | 0.01180625 | 0.014490625 | 0.039628125 | 0.01395625 | 0.042925 | 0.000971875 | 0.002275 | 0.000484375 | 0 | 0.00105 | 0.00213125 | 0.003190625 | 0.001346875 | 0.007909375 | 0 | 0 | 0.0038375 | 0 | 4.6875e-05 | 2.1875e-05 | 0
0.2139 | 0.1879 | 1.3106 | 0.0062 | 0.0196 | 0.0532 | 0.0263 | 0.0454 | 0.0016 | 0.0035 | 0.0004 | 0 | 0.001 | 0.0036 | 0.0026 | 0.0008 | 0.0093 | 0 | 0 | 0.0032 | 0 | 0.0001 | 0.0025 | 0.449 | 34 | 0.1863706 | 0.1582353 | 0.5399559 | 0.0095 | 0.01579412 | 0.04187353 | 0.01458235 | 0.04272647 | 0.0009794118 | 0.002267647 | 0.0004029412 | 0 | 0.001141176 | 0.002270588 | 0.003444118 | 0.001411765 | 0.005447059 | 0 | 0 | 0.00415 | 0 | 2.352941e-05 | 3.529412e-05 | 0
0.2087 | 0.1832 | 1.3157 | 0.0048 | 0.0227 | 0.0563 | 0.021 | 0.0415 | 0.0016 | 0.0034 | 0.0005 | 0 | 0.001 | 0.0039 | 0.0033 | 0.0006 | 0.0091 | 0 | 0 | 0.0034 | 0 | 0.0001 | 0.0035 | 0.445 | 35 | 0.1880029 | 0.1877057 | 0.7109514 | 0.00796 | 0.01416857 | 0.04622857 | 0.01376857 | 0.04212286 | 0.0009314286 | 0.00228 | 0.0004 | 0 | 0.001245714 | 0.002768571 | 0.003665714 | 0.001571429 | 0.006034286 | 0 | 0 | 0.004668571 | 0 | 6e-05 | 0 | 0
0.1973 | 0.1897 | 1.3017 | 0.0046 | 0.0115 | 0.0467 | 0.0169 | 0.0406 | 0.0014 | 0.0022 | 0.0003 | 0 | 0.0008 | 0.0033 | 0.003 | 0.0007 | 0.0094 | 0 | 0 | 0.0032 | 0 | 0.0001 | 0.0022 | 0.429 | 32 | 0.18830625 | 0.18176875 | 0.677371875 | 0.00843125 | 0.01421875 | 0.039753125 | 0.012925 | 0.0454875 | 0.00095 | 0.002471875 | 0.0003125 | 0 | 0.0012125 | 0.002465625 | 0.00376875 | 0.00143125 | 0.006696875 | 0 | 0 | 0.004753125 | 0 | 9.375e-06 | 0 | 0
0.2032 | 0.1959 | 1.3124 | 0.0051 | 0.0116 | 0.0453 | 0.0201 | 0.0431 | 0.0016 | 0.0037 | 0.0004 | 0 | 0.001 | 0.0031 | 0.0085 | 0.0007 | 0.0086 | 0 | 0 | 0.0031 | 0 | 0.0001 | 0.0028 | 0.437 | 30 | 0.1871 | 0.1552733 | 0.5169333 | 0.01004333 | 0.01359 | 0.03454 | 0.01032333 | 0.03392667 | 0.00097 | 0.00175 | 0.00036 | 0 | 0.001003333 | 0.001746667 | 0.003693333 | 0.001486667 | 0.00801 | 0 | 0 | 0.004186667 | 0 | 5.333333e-05 | 0 | 0
0.2005 | 0.2004 | 1.3185 | 0.0121 | 0.0143 | 0.0515 | 0.0204 | 0.0359 | 0.0019 | 0.0029 | 0.0004 | 0 | 0.0011 | 0.0035 | 0.0027 | 0.0008 | 0.0072 | 0 | 0 | 0.0033 | 0 | 0.0001 | 0.0017 | 0.436 | 33 | 0.1851455 | 0.1608879 | 0.5380697 | 0.01034242 | 0.01429091 | 0.03767273 | 0.01471515 | 0.0424697 | 0.0009030303 | 0.002027273 | 0.0002727273 | 0.0007393939 | 0.001084848 | 0.001984848 | 0.003627273 | 0.001542424 | 0.006112121 | 0 | 0 | 0.004242424 | 0 | 4.242424e-05 | 0 | 0
0.2001 | 0.2081 | 1.2982 | 0.0078 | 0.015 | 0.0476 | 0.0192 | 0.0408 | 0.0014 | 0.0026 | 0.0004 | 0 | 0.0012 | 0.0037 | 0.0035 | 0.0009 | 0.0073 | 0 | 0 | 0.0033 | 0 | 0.0001 | 0.0008 | 0.431 | 35 | 0.1922886 | 0.19164 | 0.71506 | 0.01137429 | 0.01320286 | 0.03335429 | 0.01154286 | 0.03584 | 0.0007228571 | 0.001771429 | 0.0003171429 | 0 | 0.001308571 | 0.002222857 | 0.004262857 | 0.001562857 | 0.006017143 | 0 | 0 | 0.004702857 | 0 | 5.428571e-05 | 0 | 0
0.1934 | 0.2156 | 1.3451 | 0.0109 | 0.0153 | 0.0442 | 0.0181 | 0.0361 | 0.0015 | 0.0027 | 0.0004 | 0 | 0.0012 | 0.0039 | 0.0029 | 0.0012 | 0.0074 | 0 | 0 | 0.0037 | 0 | 0.0001 | 0.0011 | 0.431 | 33 | 0.1892424 | 0.1911121 | 0.710597 | 0.01152727 | 0.01532121 | 0.04536667 | 0.01817879 | 0.03837273 | 0.0007818182 | 0.002109091 | 0.0003484848 | 0 | 0.001215152 | 0.00229697 | 0.00429697 | 0.001415152 | 0.006806061 | 0 | 0 | 0.004724242 | 0 | 2.121212e-05 | 0 | 0
0.2018 | 0.196 | 1.3481 | 0.0104 | 0.013 | 0.0492 | 0.0335 | 0.0437 | 0.0016 | 0.0058 | 0.0004 | 0 | 0.001 | 0.0036 | 0.003 | 0.0014 | 0.0084 | 0 | 0 | 0.0035 | 0 | 0.0003 | 0.0024 | 0.443 | 33 | 0.1898303 | 0.1549273 | 0.5256152 | 0.007754545 | 0.01317273 | 0.03358788 | 0.012 | 0.03616364 | 0.0007545455 | 0.001724242 | 0.0003939394 | 0 | 0.001151515 | 0.001648485 | 0.004009091 | 0.001748485 | 0.006790909 | 0 | 0 | 0.004254545 | 0 | 6.363636e-05 | 0 | 0
0.2069 | 0.2254 | 1.3434 | 0.0051 | 0.0115 | 0.0456 | 0.0239 | 0.0407 | 0.0015 | 0.0028 | 0.0004 | 0 | 0.0012 | 0.0034 | 0.0038 | 0.0011 | 0.0086 | 0 | 0 | 0.0033 | 0 | 0.0002 | 0.0012 | 0.445 | 25 | 0.186956 | 0.15418 | 0.517008 | 0.008808 | 0.015772 | 0.041356 | 0.019996 | 0.048212 | 0.000936 | 0.00224 | 0.00034 | 0.002416 | 0.001088 | 0.001628 | 0.002832 | 0.001416 | 0.006972 | 0 | 0 | 0.004328 | 0 | 1.2e-05 | 0 | 0
0.1903 | 0.1859 | 1.2925 | 0.0103 | 0.0152 | 0.0513 | 0.0229 | 0.0426 | 0.0016 | 0.0035 | 0.0005 | 0 | 0.001 | 0.0037 | 0.0025 | 0.0008 | 0.0084 | 0 | 0 | 0.0033 | 0 | 0.0001 | 0.0019 | 0.422 | 37 | 0.1866243 | 0.1960243 | 0.9673405 | 0.009943243 | 0.01534054 | 0.04561892 | 0.01664595 | 0.04045676 | 0.0008297297 | 0.002281081 | 0.0004810811 | 0 | 0.001351351 | 0.003037838 | 0.003089189 | 0.001881081 | 0.006662162 | 0 | 0 | 0.005421622 | 0 | 5.405405e-05 | 0 | 0
0.2027 | 0.2035 | 1.2853 | 0.0058 | 0.0155 | 0.0515 | 0.0307 | 0.0416 | 0.0016 | 0.0076 | 0.0004 | 0 | 0.001 | 0.0037 | 0.0028 | 0.0009 | 0.0085 | 0 | 0 | 0.0033 | 0 | 0.0001 | 0.0014 | 0.434 | 32 | 0.189853125 | 0.1940875 | 1.0120875 | 0.009428125 | 0.01626875 | 0.0425625 | 0.01625625 | 0.036821875 | 0.000753125 | 0.00261875 | 0.000434375 | 0 | 0.0012625 | 0.00315625 | 0.0032 | 0.001775 | 0.006775 | 0 | 0 | 0.005675 | 0 | 1.875e-05 | 0 | 0
0.2001 | 0.1932 | 1.3134 | 0.0089 | 0.0207 | 0.0635 | 0.0341 | 0.0338 | 0.0015 | 0.0059 | 0.0004 | 0 | 0.0011 | 0.0035 | 0.0028 | 0.0008 | 0.0077 | 0 | 0 | 0.0033 | 0 | 0.0002 | 0.0011 | 0.438 | 30 | 0.18826 | 0.1883633 | 1.05678 | 0.009313333 | 0.01419333 | 0.04783 | 0.01473667 | 0.0363 | 0.00075 | 0.002 | 0.00051 | 0 | 0.001273333 | 0.003303333 | 0.004326667 | 0.001636667 | 0.008006667 | 0 | 0 | 0.005536667 | 0 | 5.666667e-05 | 0 | 0
0.2067 | 0.1909 | 1.2999 | 0.0128 | 0.0189 | 0.08 | 0.054 | 0.0381 | 0.0019 | 0.0104 | 0.0004 | 0 | 0.001 | 0.0035 | 0.0024 | 0.0008 | 0.0074 | 0 | 0 | 0.0034 | 0 | 0.0001 | 0.0022 | 0.448 | 34 | 0.1935353 | 0.2106735 | 1.3436 | 0.01212647 | 0.01865 | 0.05320294 | 0.02315588 | 0.04399706 | 0.001023529 | 0.003508824 | 0.0005558824 | 0 | 0.001476471 | 0.004397059 | 0.003247059 | 0.001232353 | 0.007544118 | 0 | 0 | 0.006688235 | 0 | 1.176471e-05 | 0 | 0
0.2094 | 0.2055 | 1.2907 | 0.0088 | 0.0173 | 0.0635 | 0.0391 | 0.0388 | 0.0016 | 0.005 | 0.0004 | 0 | 0.0011 | 0.0033 | 0.0025 | 0.0007 | 0.008 | 0 | 0 | 0.001 | 0 | 0.001 | 0.001 | 0.444 | 34 | 0.1928 | 0.2011294 | 1.238632 | 0.01068235 | 0.01483824 | 0.05298529 | 0.02433529 | 0.04597353 | 0.001088235 | 0.003817647 | 0.0005647059 | 1.176471e-05 | 0.001502941 | 0.004179412 | 0.003894118 | 0.001520588 | 0.007841176 | 0 | 0 | 0.006535294 | 0 | 5e-05 | 0 | 0
0.1922 | 0.1978 | 1.319 | 0.0072 | 0.0142 | 0.0439 | 0.0176 | 0.0344 | 0.0017 | 0.0027 | 0.0004 | 0 | 0.001 | 0.0034 | 0.0027 | 0.001 | 0.0076 | 0 | 0 | 0.0034 | 0 | 0.0001 | 0.0013 | 0.425 | 31 | 0.1874806 | 0.1923742 | 0.7254742 | 0.009287097 | 0.01379355 | 0.03865161 | 0.01677097 | 0.04349355 | 0.0008483871 | 0.002380645 | 0.000383871 | 0 | 0.001348387 | 0.002577419 | 0.003864516 | 0.001464516 | 0.007516129 | 0 | 0 | 0.005267742 | 0 | 2.258065e-05 | 0 | 0
0.1905 | 0.2028 | 1.3108 | 0.0066 | 0.018 | 0.0518 | 0.02 | 0.0443 | 0.0015 | 0.0025 | 0.0004 | 0 | 0.0012 | 0.0035 | 0.0026 | 0.0006 | 0.0068 | 0 | 0 | 0.0034 | 0 | 0.0001 | 0.0017 | 0.425 | 34 | 0.1908765 | 0.1923941 | 0.7979235 | 0.009167647 | 0.01328235 | 0.04486765 | 0.01690588 | 0.04172353 | 0.0009323529 | 0.002911765 | 0.0004647059 | 0 | 0.001423529 | 0.0029 | 0.004314706 | 0.001588235 | 0.007244118 | 0 | 0 | 0.005317647 | 0 | 6.176471e-05 | 0 | 0
0.2044 | 0.1988 | 1.3306 | 0.0092 | 0.0214 | 0.0557 | 0.0261 | 0.0362 | 0.0017 | 0.0061 | 0.0004 | 0 | 0.0011 | 0.0037 | 0.0023 | 0.0003 | 0.0075 | 0 | 0 | 0.0034 | 0 | 0.0001 | 0.0021 | 0.443 | 31 | 0.1922065 | 0.1923677 | 0.878729 | 0.01000968 | 0.01635161 | 0.04265806 | 0.01670323 | 0.04308065 | 0.0008774194 | 0.003 | 0.0003806452 | 0 | 0.001377419 | 0.003003226 | 0.003570968 | 0.001574194 | 0.006729032 | 0 | 0 | 0.005864516 | 0 | 1.290323e-05 | 0 | 0
0.1901 | 0.1752 | 1.3582 | 0.0138 | 0.0223 | 0.0547 | 0.0253 | 0.0406 | 0.0014 | 0.0053 | 0.0005 | 0 | 0.0008 | 0.0038 | 0.002 | 0.0002 | 0.0072 | 0 | 0 | 0.0036 | 0 | 0.0001 | 0.001 | 0.434 | 29 | 0.1918897 | 0.1913759 | 0.7167586 | 0.008496552 | 0.01583448 | 0.04581724 | 0.0152069 | 0.0386069 | 0.0008724138 | 0.002334483 | 0.0003689655 | 0 | 0.001275862 | 0.002268966 | 0.002710345 | 0.001768966 | 0.005927586 | 0 | 0 | 0.005282759 | 0 | 3.448276e-05 | 0 | 0
0.1879 | 0.1981 | 1.3321 | 0.009 | 0.0171 | 0.0514 | 0.0252 | 0.0329 | 0.0014 | 0.004 | 0.0006 | 0 | 0.0011 | 0.0041 | 0.0027 | 0.0006 | 0.0081 | 0 | 0 | 0.0038 | 0 | 0.0001 | 0.0016 | 0.426 | 32 | 0.188253125 | 0.156803125 | 0.53008125 | 0.00574375 | 0.017428125 | 0.043284375 | 0.024665625 | 0.036090625 | 0.00074375 | 0.00338125 | 0.00030625 | 0 | 0.0011125 | 0.001521875 | 0.0021875 | 0.001465625 | 0.006653125 | 0 | 0 | 0.004784375 | 0 | 5e-05 | 0 | 0
0.2027 | 0.1992 | 1.332 | 0.0102 | 0.0224 | 0.0441 | 0.0209 | 0.0407 | 0.0018 | 0.0036 | 0.0007 | 0 | 0.0011 | 0.004 | 0.0025 | 0.0006 | 0.0072 | 0 | 0 | 0.0033 | 0 | 0.0001 | 0.0015 | 0.439 | 3 | 0.1854667 | 0.1349 | 0.5154 | 0.01043333 | 0.0189 | 0.0315 | 0.01356667 | 0.04546667 | 0.0009333333 | 0.001766667 | 0.0004 | 0 | 0.001 | 0.001766667 | 0.002066667 | 0.001566667 | 0.0069 | 0 | 0 | 0.004666667 | 0 | 0 | 0 | 0
0.1999 | 0.1936 | 1.2893 | 0.007 | 0.0217 | 0.0413 | 0.0207 | 0.0369 | 0.0015 | 0.003 | 0.0006 | 0 | 0.0011 | 0.0039 | 0.0026 | 0.0006 | 0.0079 | 0 | 0 | 0.0032 | 0 | 0.0001 | 0.0018 | 0.428 | 2881
0.181 | 0.1861 | 1.2904 | 0.0101 | 0.0154 | 0.0377 | 0.0207 | 0.0376 | 0.0014 | 0.0035 | 0.0006 | 0 | 0.001 | 0.0039 | 0.0026 | 0.0007 | 0.0101 | 0 | 0 | 0.0033 | 0 | 0.0001 | 0.0017 | 0.409
0.1963 | 0.1844 | 1.3258 | 0.013 | 0.0182 | 0.0389 | 0.0218 | 0.0367 | 0.0016 | 0.0029 | 0.0007 | 0 | 0.001 | 0.0042 | 0.0024 | 0.0006 | 0.009 | 0 | 0 | 0.0034 | 0 | 0.0001 | 0.0023 | 0.43
0.1972 | 0.1898 | 1.3059 | 0.0101 | 0.023 | 0.0426 | 0.0207 | 0.0412 | 0.0015 | 0.0025 | 0.0005 | 0 | 0.001 | 0.0038 | 0.0028 | 0.0011 | 0.0081 | 0 | 0 | 0.0033 | 0 | 0.0001 | 0.0017 | 0.429
0.1966 | 0.1584 | 0.6021 | 0.008 | 0.0155 | 0.0373 | 0.0188 | 0.0348 | 0.0015 | 0.0025 | 0.0004 | 0 | 0.0009 | 0.0018 | 0.0028 | 0.0013 | 0.0065 | 0 | 0 | 0.0024 | 0 | 0.0001 | 0.0016 | 0.309
0.2025 | 0.1471 | 0.4957 | 0.0066 | 0.0184 | 0.0424 | 0.0178 | 0.0335 | 0.0013 | 0.0025 | 0.0003 | 0 | 0.0008 | 0.0014 | 0.0023 | 0.0006 | 0.0068 | 0 | 0 | 0.0022 | 0 | 0.0001 | 0.0009 | 0.298
0.1877 | 0.1476 | 0.5036 | 0.0061 | 0.018 | 0.0424 | 0.0194 | 0.0449 | 0.0014 | 0.0027 | 0.0004 | 0 | 0.0007 | 0.0017 | 0.0024 | 0.0008 | 0.0082 | 0 | 0 | 0.0021 | 0 | 0.0001 | 0.0018 | 0.285
0.1884 | 0.1457 | 0.5018 | 0.0132 | 0.014 | 0.0389 | 0.022 | 0.0445 | 0.0014 | 0.0026 | 0.0004 | 0 | 0.0007 | 0.0015 | 0.0026 | 0.001 | 0.0078 | 0 | 0 | 0.0022 | 0 | 0.0001 | 0.0016 | 0.285
0.1936 | 0.1472 | 0.505 | 0.0062 | 0.0158 | 0.0435 | 0.0206 | 0.0371 | 0.0013 | 0.0043 | 0.0004 | 0 | 0.0008 | 0.0017 | 0.0025 | 0.0009 | 0.0086 | 0 | 0 | 0.0022 | 0 | 0.0001 | 0.0025 | 0.292
0.1918 | 0.1495 | 0.5059 | 0.0051 | 0.0188 | 0.0452 | 0.0184 | 0.0367 | 0.0017 | 0.0039 | 0.0004 | 0 | 0.0007 | 0.0018 | 0.0026 | 0.0013 | 0.0073 | 0 | 0 | 0.0022 | 0 | 0.0002 | 0.0006 | 0.29
0.1959 | 0.1439 | 0.5043 | 0.0056 | 0.0191 | 0.0522 | 0.02 | 0.0359 | 0.0018 | 0.0058 | 0.0004 | 0 | 0.0007 | 0.0018 | 0.0025 | 0.0011 | 0.0077 | 0 | 0 | 0.0022 | 0 | 0.0001 | 0.0016 | 0.296
0.1911 | 0.1521 | 0.5034 | 0.0077 | 0.0255 | 0.0484 | 0.0205 | 0.0382 | 0.015 | 0.0054 | 0 | 0 | 0 | 0.0017 | 0.0036 | 0.0011 | 0.0066 | 0 | 0 | 0 | 0 | 0 | 0 | 0.29
0.1917 | 0.1501 | 0.5074 | 0.0079 | 0.0175 | 0.0465 | 0.02 | 0.035 | 0.0018 | 0.0041 | 0.004 | 0 | 0.007 | 0.002 | 0.0028 | 0.009 | 0.0072 | 0 | 0 | 0 | 0 | 0 | 0 | 0.29
0.198 | 0.1579 | 0.5049 | 0.0046 | 0.0174 | 0.0431 | 0.0222 | 0.0408 | 0.0019 | 0.0032 | 0 | 0 | 0 | 0.0016 | 0.0035 | 0.001 | 0.0081 | 0 | 0 | 0 | 0 | 0 | 0 | 0.296
0.1935 | 0.1473 | 0.5003 | 0.0065 | 0.0165 | 0.0393 | 0.0196 | 0.0377 | 0.0014 | 0.0025 | 0.0004 | 0 | 0.0007 | 0.0015 | 0.003 | 0.0011 | 0.008 | 0 | 0 | 0.0021 | 0 | 0.0002 | 0.0011 | 0.289
0.1895 | 0.151 | 0.5028 | 0.005 | 0.0157 | 0.0391 | 0.0197 | 0.0396 | 0.0013 | 0.0024 | 0.0004 | 0 | 0.0007 | 0.0016 | 0.0025 | 0.0011 | 0.0059 | 0 | 0 | 0.0021 | 0 | 0.0001 | 0.0028 | 0.286
0.1988 | 0.148 | 0.5118 | 0.0061 | 0.0213 | 0.0384 | 0.0169 | 0.0409 | 0.0014 | 0.0026 | 0.0004 | 0 | 0.0007 | 0.0019 | 0.0026 | 0.0007 | 0.0064 | 0 | 0 | 0.0022 | 0 | 0.0001 | 0.0021 | 0.297
0.1848 | 0.1458 | 0.5154 | 0.0031 | 0.0194 | 0.042 | 0.0189 | 0.0387 | 0.0011 | 0.0028 | 0.0003 | 0.0005 | 0.0007 | 0.0018 | 0.0024 | 0.0009 | 0.0067 | 0 | 0 | 0.0024 | 0 | 0.0001 | 0.002 | 0.284
0.1928 | 0.1487 | 0.5154 | 0.0034 | 0.0126 | 0.0368 | 0.0215 | 0.0351 | 0.0015 | 0.0037 | 0.0003 | 0 | 0.0008 | 0.0016 | 0.0027 | 0.0008 | 0.0061 | 0 | 0 | 0.0022 | 0 | 0.0001 | 0.0022 | 0.291
0.1981 | 0.1494 | 0.5189 | 0.0029 | 0.0123 | 0.0421 | 0.0266 | 0.039 | 0.0013 | 0.003 | 0.0003 | 0 | 0.0007 | 0.0017 | 0.0026 | 0.0007 | 0.0059 | 0 | 0 | 0.0023 | 0 | 0.0001 | 0.0032 | 0.298
0.1884 | 0.1624 | 0.5189 | 0.0019 | 0.0123 | 0.0388 | 0.021 | 0.0362 | 0.0017 | 0.0031 | 0.0003 | 0 | 0.0008 | 0.0017 | 0.0029 | 0.0008 | 0.0081 | 0 | 0 | 0.0023 | 0 | 0.0001 | 0.0022 | 0.287
0.1933 | 0.1552 | 0.5156 | 0.0031 | 0.014 | 0.038 | 0.0222 | 0.0424 | 0.0016 | 0.0034 | 0.0003 | 0 | 0.0007 | 0.0016 | 0.0037 | 0.0011 | 0.0068 | 0 | 0 | 0.0022 | 0 | 0.0002 | 0.0015 | 0.292
0.187 | 0.1522 | 0.5335 | 0.003 | 0.0165 | 0.0438 | 0.0208 | 0.0397 | 0.0016 | 0.0027 | 0.0004 | 0 | 0.0007 | 0.0019 | 0.0025 | 0.0011 | 0.0067 | 0 | 0 | 0.0023 | 0 | 0.0004 | 0.0013 | 0.29
0.208 | 0.1528 | 0.52 | 0.0032 | 0.0182 | 0.0424 | 0.0203 | 0.0385 | 0.0016 | 0.0025 | 0.0002 | 0 | 0.0007 | 0.0018 | 0.0032 | 0.0007 | 0.0076 | 0 | 0 | 0.0022 | 0 | 0.0001 | 0.0005 | 0.308
0.1955 | 0.1676 | 0.5289 | 0.005 | 0.016 | 0.0425 | 0.0193 | 0.0372 | 0.0018 | 0.0029 | 0.0003 | 0 | 0.0008 | 0.0016 | 0.0027 | 0.0011 | 0.0064 | 0 | 0 | 0.0023 | 0 | 0.0002 | 0.0026 | 0.297
0.1853 | 0.1472 | 0.5166 | 0.0037 | 0.0137 | 0.0423 | 0.0198 | 0.0394 | 0.0016 | 0.0026 | 0.0003 | 0 | 0.0007 | 0.0017 | 0.0027 | 0.0008 | 0.0073 | 0 | 0 | 0.0022 | 0 | 0.0001 | 0.0029 | 0.285
0.19 | 0.1571 | 0.5245 | 0.0029 | 0.0155 | 0.035 | 0.0181 | 0.0371 | 0.0014 | 0.0026 | 0.0003 | 0 | 0.0008 | 0.0015 | 0.0027 | 0.0008 | 0.0056 | 0 | 0 | 0.0023 | 0 | 0.0002 | 0.002 | 0.289
0.1893 | 0.159 | 0.5161 | 0.0034 | 0.0144 | 0.0356 | 0.0171 | 0.0423 | 0.0014 | 0.0023 | 0.0003 | 0 | 0.0008 | 0.0018 | 0.0029 | 0.0011 | 0.0066 | 0 | 0 | 0.0022 | 0 | 0.0002 | 0.0023 | 0.287
0.1944 | 0.1618 | 0.5241 | 0.0017 | 0.0172 | 0.0485 | 0.0246 | 0.0381 | 0.0014 | 0.0031 | 0.0003 | 0 | 0.0008 | 0.0019 | 0.0029 | 0.0011 | 0.0076 | 0 | 0 | 0.0022 | 0 | 0.0001 | 0.0033 | 0.297
0.1837 | 0.1507 | 0.5188 | 0.0014 | 0.0138 | 0.0481 | 0.0197 | 0.0344 | 0.0014 | 0.004 | 0.0003 | 0 | 0.0008 | 0.0016 | 0.0029 | 0.0011 | 0.0069 | 0 | 0 | 0.0023 | 0 | 0.0002 | 0.0016 | 0.285
0.1947 | 0.1683 | 0.5234 | 0.0029 | 0.0164 | 0.0428 | 0.0213 | 0.0382 | 0.0013 | 0.0027 | 0.0002 | 0 | 0.0008 | 0.0017 | 0.0033 | 0.0008 | 0.0065 | 0 | 0 | 0.0023 | 0 | 0.0002 | 0.0026 | 0.295
0.1914 | 0.1389 | 0.5143 | 0.006 | 0.0158 | 0.0397 | 0.0178 | 0.0386 | 0.0014 | 0.0029 | 0.0003 | 0 | 0.0007 | 0.0018 | 0.0022 | 0.0006 | 0.0072 | 0 | 0 | 0.0023 | 0 | 0.0001 | 0.0018 | 0.29
0.183 | 0.1648 | 0.5227 | 0.0037 | 0.0157 | 0.0441 | 0.0202 | 0.0403 | 0.0013 | 0.0028 | 0.0003 | 0 | 0.0008 | 0.002 | 0.0029 | 0.0021 | 0.0055 | 0 | 0 | 0.0022 | 0 | 0.0002 | 0.0008 | 0.284
0.1949 | 0.1474 | 0.512 | 0.0025 | 0.0171 | 0.0462 | 0.0221 | 0.0337 | 0.0015 | 0.0032 | 0.0003 | 0 | 0.0008 | 0.0018 | 0.0031 | 0.0008 | 0.0069 | 0 | 0 | 0.0022 | 0 | 0.0001 | 0.0033 | 0.294
0.1891 | 0.1503 | 0.5049 | 0.0055 | 0.01 | 0.0389 | 0.0198 | 0.0382 | 0.0016 | 0.0031 | 0.0002 | 0 | 0.0006 | 0.0011 | 0.0025 | 0.0006 | 0.0062 | 0 | 0 | 0.0022 | 0 | 0.0001 | 0.0019 | 0.286
0.1837 | 0.1627 | 0.5205 | 0.0024 | 0.015 | 0.0486 | 0.0174 | 0.0353 | 0.0013 | 0.0026 | 0.0002 | 0 | 0.0008 | 0.0014 | 0.0027 | 0.0004 | 0.0068 | 0 | 0 | 0.0021 | 0 | 0.0001 | 0.0035 | 0.284
0.1908 | 0.1608 | 0.508 | 0.0051 | 0.0149 | 0.0409 | 0.0184 | 0.0363 | 0.0018 | 0.0034 | 0.0003 | 0 | 0.0007 | 0.0017 | 0.0026 | 0.0007 | 0.0049 | 0 | 0 | 0.0022 | 0 | 0.0001 | 0.0016 | 0.288
0.1928 | 0.1569 | 0.5035 | 0.007 | 0.0139 | 0.0379 | 0.0186 | 0.0462 | 0.0016 | 0.0034 | 0.0003 | 0 | 0.0007 | 0.0018 | 0.0027 | 0.0005 | 0.0063 | 0 | 0 | 0.0022 | 0 | 0.0001 | 0.0058 | 0.29
0.1889 | 0.1522 | 0.5169 | 0.0022 | 0.0143 | 0.0408 | 0.0175 | 0.0364 | 0.0024 | 0.0024 | 0.0002 | 0 | 0.0008 | 0.0014 | 0.0027 | 0.0007 | 0.0071 | 0 | 0 | 0.0021 | 0 | 0.0001 | 0.0032 | 0.288
0.1999 | 0.1627 | 0.5061 | 0.0046 | 0.0141 | 0.0393 | 0.0207 | 0.0388 | 0.0024 | 0.003 | 0.0003 | 0 | 0.0008 | 0.0016 | 0.0027 | 0.0005 | 0.007 | 0 | 0 | 0.0023 | 0 | 0.0001 | 0.0021 | 0.297
0.1909 | 0.1601 | 0.4995 | 0.0036 | 0.0134 | 0.0388 | 0.0211 | 0.0341 | 0.002 | 0.0028 | 0.0002 | 0 | 0.0007 | 0.0014 | 0.0027 | 0.0005 | 0.006 | 0 | 0 | 0.0022 | 0 | 0.0001 | 0.004 | 0.286
0.1874 | 0.1617 | 0.4978 | 0.0032 | 0.0129 | 0.0439 | 0.0269 | 0.0339 | 0.0015 | 0.0029 | 0.0002 | 0 | 0.0008 | 0.0015 | 0.0033 | 0.0008 | 0.0064 | 0 | 0 | 0.002 | 0 | 0.0003 | 0.0024 | 0.284
0.1823 | 0.1639 | 0.5061 | 0.0049 | 0.0122 | 0.037 | 0.0201 | 0.0385 | 0.0015 | 0.0028 | 0.0002 | 0 | 0.0009 | 0.0015 | 0.003 | 0.0008 | 0.0069 | 0 | 0 | 0.002 | 0 | 0.0001 | 0.0021 | 0.279
0.1967 | 0.1392 | 0.5033 | 0.0066 | 0.0132 | 0.0401 | 0.0211 | 0.0354 | 0.0015 | 0.0037 | 0.0002 | 0 | 0.0007 | 0.0015 | 0.0023 | 0.0006 | 0.0069 | 0 | 0 | 0.0021 | 0 | 0.0001 | 0.004 | 0.293
0.1995 | 0.1672 | 0.5061 | 0.0027 | 0.0199 | 0.0444 | 0.0185 | 0.0363 | 0.0015 | 0.003 | 0.0003 | 0 | 0.0008 | 0.0015 | 0.0035 | 0.0005 | 0.0072 | 0 | 0 | 0.0022 | 0 | 0.0001 | 0.0021 | 0.297
0.1812 | 0.157 | 0.5007 | 0.0068 | 0.0244 | 0.0449 | 0.0181 | 0.0335 | 0.0012 | 0.0026 | 0.0002 | 0 | 0.0006 | 0.0014 | 0.0023 | 0.0001 | 0.0063 | 0 | 0 | 0.002 | 0 | 0 | 0.0037 | 0.278
0.1854 | 0.1688 | 0.5086 | 0.0081 | 0.0174 | 0.0397 | 0.0211 | 0.0369 | 0.0013 | 0.0033 | 0.0002 | 0 | 0.0007 | 0.0018 | 0.0027 | 0.0006 | 0.0051 | 0 | 0 | 0.0021 | 0 | 0.0001 | 0.0049 | 0.283
0.1954 | 0.1698 | 0.5116 | 0.0061 | 0.0144 | 0.0412 | 0.0186 | 0.0371 | 0.0015 | 0.003 | 0.0002 | 0 | 0.0007 | 0.0018 | 0.0027 | 0.0006 | 0.007 | 0 | 0 | 0.0022 | 0 | 0.0001 | 0.0044 | 0.294
0.1902 | 0.1519 | 0.4945 | 0.005 | 0.0158 | 0.0464 | 0.0196 | 0.04 | 0.0013 | 0.003 | 0.0003 | 0 | 0.0008 | 0.0016 | 0.0027 | 0.0006 | 0.0066 | 0 | 0 | 0.0022 | 0 | 0.0001 | 0.0026 | 0.287
0.1871 | 0.1581 | 0.4952 | 0.0068 | 0.0193 | 0.0436 | 0.0188 | 0.0337 | 0.0014 | 0.0031 | 0.0002 | 0 | 0.0008 | 0.0017 | 0.0027 | 0.001 | 0.007 | 0 | 0 | 0.0022 | 0 | 0.0002 | 0.0019 | 0.283
0.1894 | 0.1503 | 0.5084 | 0.0074 | 0.0166 | 0.037 | 0.0119 | 0.0236 | 0.0008 | 0.0023 | 0.0002 | 0 | 0.0007 | 0.0017 | 0.0032 | 0.0028 | 0.0057 | 0 | 0 | 0.002 | 0 | 0.0003 | 0.0025 | 0.285
0.191 | 0.1516 | 0.5119 | 0.0073 | 0.013 | 0.0313 | 0.007 | 0.0167 | 0.0007 | 0.0018 | 0.0002 | 0 | 0.0007 | 0.0015 | 0.0025 | 0.0006 | 0.005 | 0 | 0 | 0.0023 | 0 | 0.0001 | 0.0025 | 0.285
0.1848 | 0.1348 | 0.5085 | 0.006 | 0.0119 | 0.0254 | 0.0069 | 0.0158 | 0.0006 | 0.0018 | 0.0002 | 0 | 0.0007 | 0.0016 | 0.0024 | 0.0009 | 0.0065 | 0 | 0 | 0.0023 | 0 | 0.0001 | 0.0023 | 0.277
0.2064 | 0.1333 | 0.5311 | 0.0076 | 0.0141 | 0.0301 | 0.0066 | 0.0156 | 0.0006 | 0.0019 | 0.0002 | 0 | 0.0007 | 0.0018 | 0.0023 | 0.0005 | 0.0068 | 0 | 0 | 0.0022 | 0 | 0.0001 | 0.0016 | 0.303
0.1908 | 0.1267 | 0.5232 | 0.0091 | 0.0138 | 0.0331 | 0.0067 | 0.016 | 0.0007 | 0.002 | 0.0002 | 0 | 0.0006 | 0.0018 | 0.0025 | 0.0011 | 0.0057 | 0 | 0 | 0.0023 | 0 | 0.0001 | 0.0031 | 0.287
0.197 | 0.1501 | 0.5274 | 0.0082 | 0.0123 | 0.0294 | 0.0065 | 0.0145 | 0.0006 | 0.0019 | 0.0002 | 0 | 0.0008 | 0.0015 | 0.0027 | 0.0008 | 0.0065 | 0 | 0 | 0.0023 | 0 | 0.0001 | 0.0018 | 0.293
0.1977 | 0.1532 | 0.5073 | 0.0078 | 0.0115 | 0.0463 | 0.0218 | 0.0357 | 0.0013 | 0.0031 | 0.0002 | 0 | 0.0008 | 0.0013 | 0.0028 | 0.0008 | 0.0054 | 0 | 0 | 0.0023 | 0 | 0.0001 | 0.0013 | 0.296
0.1934 | 0.1369 | 0.4962 | 0.008 | 0.0268 | 0.0497 | 0.026 | 0.0425 | 0.0013 | 0.0027 | 0.0002 | 0 | 0.0007 | 0.002 | 0.0048 | 0.0007 | 0.0056 | 0 | 0 | 0.0023 | 0 | 0.0001 | 0.0031 | 0.292
0.193 | 0.143 | 0.5169 | 0.011 | 0.0238 | 0.0397 | 0.0188 | 0.0353 | 0.0015 | 0.0025 | 0.0002 | 0 | 0.0007 | 0.002 | 0.0024 | 0.0007 | 0.0048 | 0 | 0 | 0.0023 | 0 | 0.0001 | 0.0028 | 0.292
0.1928 | 0.1354 | 0.5075 | 0.0087 | 0.0238 | 0.0402 | 0.0184 | 0.0363 | 0.0012 | 0.0024 | 0.0002 | 0 | 0.0007 | 0.0021 | 0.0023 | 0.0005 | 0.0059 | 0 | 0 | 0.0023 | 0 | 0.0001 | 0.0016 | 0.29
0.1854 | 0.1439 | 0.5002 | 0.0073 | 0.0154 | 0.0395 | 0.0166 | 0.0366 | 0.0011 | 0.0022 | 0.0002 | 0 | 0.0007 | 0.0015 | 0.0027 | 0.0005 | 0.0053 | 0 | 0 | 0.0022 | 0 | 0.0001 | 0.0017 | 0.281
0.1943 | 0.1346 | 0.5126 | 0.0058 | 0.0208 | 0.0438 | 0.017 | 0.0393 | 0.0013 | 0.0023 | 0.0003 | 0 | 0.0008 | 0.0023 | 0.0023 | 0.0004 | 0.0045 | 0 | 0 | 0.0024 | 0 | 0.0001 | 0.0032 | 0.293
0.1823 | 0.135 | 0.5051 | 0.0108 | 0.0146 | 0.0367 | 0.0164 | 0.0357 | 0.0013 | 0.0029 | 0.0002 | 0 | 0.0007 | 0.0015 | 0.0025 | 0.0007 | 0.0051 | 0 | 0 | 0.0022 | 0 | 0.0001 | 0.0013 | 0.278
0.1924 | 0.1391 | 0.5033 | 0.0081 | 0.0188 | 0.0428 | 0.019 | 0.0354 | 0.0013 | 0.0035 | 0.0002 | 0 | 0.0007 | 0.0017 | 0.0024 | 0.0005 | 0.0064 | 0 | 0 | 0.0023 | 0 | 0.0001 | 0.0021 | 0.29
0.1841 | 0.1467 | 0.5048 | 0.0089 | 0.0162 | 0.0393 | 0.0175 | 0.0371 | 0.0012 | 0.0036 | 0.0002 | 0 | 0.0008 | 0.0018 | 0.003 | 0.0005 | 0.0042 | 0 | 0 | 0.0024 | 0 | 0.0001 | 0.001 | 0.281
0.1979 | 0.145 | 0.4991 | 0.0054 | 0.0182 | 0.0432 | 0.0185 | 0.0349 | 0.0012 | 0.0045 | 0.0003 | 0 | 0.0008 | 0.0019 | 0.0026 | 0.0009 | 0.0067 | 0 | 0 | 0.0022 | 0 | 0.0001 | 0.0015 | 0.295
0.1846 | 0.1279 | 0.5414 | 0.0064 | 0.022 | 0.0442 | 0.0179 | 0.0373 | 0.0014 | 0.0032 | 0.0003 | 0 | 0.0008 | 0.0024 | 0.0025 | 0.0013 | 0.0044 | 0 | 0 | 0.0024 | 0 | 0.0002 | 0.0018 | 0.288
0.1741 | 0.1479 | 0.5081 | 0.0087 | 0.0185 | 0.0444 | 0.0193 | 0.0373 | 0.0011 | 0.0029 | 0.0003 | 0 | 0.0007 | 0.0018 | 0.0028 | 0.001 | 0.0053 | 0 | 0 | 0.0023 | 0 | 0.0001 | 0.0012 | 0.272
0.194 | 0.1402 | 0.5072 | 0.0066 | 0.008 | 0.0229 | 0.007 | 0.0147 | 0.0006 | 0.0016 | 0.0002 | 0 | 0.0008 | 0.0016 | 0.0029 | 0.0011 | 0.0062 | 0 | 0 | 0.0023 | 0 | 0.0002 | 0.0024 | 0.285
0.1925 | 0.1464 | 0.5361 | 0.01 | 0.0104 | 0.0245 | 0.0091 | 0.0211 | 0.0007 | 0.0018 | 0.0003 | 0 | 0.0008 | 0.0021 | 0.0033 | 0.0014 | 0.0055 | 0 | 0 | 0.0023 | 0 | 0.0002 | 0.0044 | 0.29
0.2015 | 0.132 | 0.5384 | 0.0034 | 0.0124 | 0.027 | 0.0102 | 0.0181 | 0.0007 | 0.0018 | 0.0002 | 0 | 0.0008 | 0.0022 | 0.0029 | 0.0007 | 0.0061 | 0 | 0 | 0.0023 | 0 | 0.0002 | 0.0023 | 0.299
0.1935 | 0.1295 | 0.5216 | 0.0049 | 0.0125 | 0.0282 | 0.0097 | 0.0211 | 0.0008 | 0.002 | 0.0003 | 0 | 0.0007 | 0.0023 | 0.0025 | 0.0013 | 0.0073 | 0 | 0 | 0.0023 | 0 | 0.0001 | 0.0033 | 0.289
0.2008 | 0.1378 | 0.515 | 0.0018 | 0.0103 | 0.0217 | 0.0083 | 0.0179 | 0.0008 | 0.002 | 0.0003 | 0 | 0.0007 | 0.0022 | 0.0031 | 0.0009 | 0.008 | 0 | 0 | 0.0024 | 0 | 0.0001 | 0.0031 | 0.294
0.2009 | 0.2354 | 1.3213 | 0.0042 | 0.0119 | 0.0298 | 0.0094 | 0.0223 | 0.0009 | 0.0018 | 0.0004 | 0 | 0.0017 | 0.0045 | 0.0037 | 0.0011 | 0.006 | 0 | 0 | 0.0032 | 0 | 0.0002 | 0.0024 | 0.43
0.1924 | 0.1987 | 1.3268 | 0.0071 | 0.0178 | 0.0505 | 0.021 | 0.041 | 0.0014 | 0.0031 | 0.0005 | 0 | 0.0013 | 0.0048 | 0.0038 | 0.0011 | 0.0057 | 0 | 0 | 0.0033 | 0 | 0.0001 | 0.0029 | 0.429
0.196 | 0.1866 | 1.3572 | 0.0052 | 0.0183 | 0.0505 | 0.0212 | 0.0569 | 0.0015 | 0.0034 | 0.0005 | 0 | 0.0012 | 0.0049 | 0.0033 | 0.0007 | 0.0073 | 0 | 0 | 0.0032 | 0 | 0.0001 | 0.0017 | 0.439
0.1905 | 0.1856 | 1.3273 | 0.0072 | 0.0191 | 0.0458 | 0.019 | 0.0414 | 0.0016 | 0.0028 | 0.0005 | 0 | 0.0011 | 0.0048 | 0.0045 | 0.0007 | 0.0064 | 0 | 0 | 0.0032 | 0 | 0.0001 | 0.0012 | 0.426
0.181 | 0.2002 | 1.3354 | 0.0106 | 0.0148 | 0.045 | 0.02 | 0.0398 | 0.0015 | 0.0029 | 0.0005 | 0 | 0.0011 | 0.0046 | 0.0032 | 0.0008 | 0.0071 | 0 | 0 | 0.0033 | 0 | 0.0001 | 0.003 | 0.418
0.1916 | 0.2036 | 1.2961 | 0.0056 | 0.016 | 0.0445 | 0.0191 | 0.0388 | 0.0016 | 0.0032 | 0.0005 | 0 | 0.0013 | 0.0044 | 0.0034 | 0.0011 | 0.0056 | 0 | 0 | 0.0032 | 0 | 0.0001 | 0.0014 | 0.422
0.2038 | 0.2067 | 1.3114 | 0.008 | 0.0172 | 0.0493 | 0.021 | 0.0363 | 0.0015 | 0.0031 | 0.0006 | 0 | 0.0012 | 0.0045 | 0.0035 | 0.0009 | 0.0062 | 0 | 0 | 0.0031 | 0 | 0.0002 | 0.0018 | 0.438
0.2089 | 0.2036 | 1.3387 | 0.0086 | 0.0165 | 0.0455 | 0.0193 | 0.0391 | 0.0013 | 0.0027 | 0.0006 | 0 | 0.0013 | 0.0049 | 0.0036 | 0.0011 | 0.0067 | 0 | 0 | 0.0032 | 0 | 0.0001 | 0.0029 | 0.447
0.1962 | 0.2118 | 1.3338 | 0.0045 | 0.0152 | 0.0416 | 0.0197 | 0.0417 | 0.0015 | 0.0027 | 0.0005 | 0 | 0.0012 | 0.0043 | 0.0033 | 0.0008 | 0.0063 | 0 | 0 | 0.0031 | 0 | 0.0001 | 0.002 | 0.432
0.1878 | 0.2006 | 0.7661 | 0.004 | 0.0153 | 0.0443 | 0.0211 | 0.041 | 0.0015 | 0.003 | 0.0004 | 0 | 0.0009 | 0.0027 | 0.003 | 0.0008 | 0.0066 | 0 | 0 | 0.0026 | 0 | 0.0001 | 0.0022 | 0.33
0.1962 | 0.1898 | 0.7297 | 0.0066 | 0.0148 | 0.0424 | 0.0216 | 0.0407 | 0.0014 | 0.0031 | 0.0004 | 0 | 0.0009 | 0.0024 | 0.0033 | 0.0008 | 0.0051 | 0 | 0 | 0.0025 | 0 | 0.0001 | 0.0021 | 0.332
0.1813 | 0.1859 | 0.7001 | 0.002 | 0.0138 | 0.0539 | 0.0233 | 0.0431 | 0.0013 | 0.0036 | 0.0004 | 0 | 0.0009 | 0.0019 | 0.0035 | 0.0005 | 0.0065 | 0 | 0 | 0.0024 | 0 | 0.0001 | 0.0022 | 0.314
0.1904 | 0.1941 | 0.7227 | 0.0045 | 0.0127 | 0.0494 | 0.0219 | 0.0461 | 0.0014 | 0.0034 | 0.0005 | 0 | 0.0009 | 0.0023 | 0.0034 | 0.0009 | 0.0068 | 0 | 0 | 0.0025 | 0 | 0.0001 | 0.0022 | 0.326
0.1927 | 0.2005 | 0.7153 | 0.0058 | 0.0106 | 0.0436 | 0.0195 | 0.0379 | 0.0012 | 0.0055 | 0.0003 | 0 | 0.0009 | 0.002 | 0.0046 | 0.0015 | 0.0053 | 0 | 0 | 0.0024 | 0 | 0.0001 | 0.0019 | 0.326
0.1871 | 0.1949 | 0.7069 | 0.0033 | 0.0125 | 0.0608 | 0.017 | 0.0354 | 0.0013 | 0.0079 | 0.0003 | 0 | 0.0009 | 0.0019 | 0.0039 | 0.0013 | 0.0069 | 0 | 0 | 0.0025 | 0 | 0.0001 | 0.002 | 0.323
0.1919 | 0.1836 | 0.7025 | 0.0044 | 0.0124 | 0.0595 | 0.0189 | 0.0338 | 0.0014 | 0.0066 | 0.0003 | 0 | 0.0008 | 0.0018 | 0.0036 | 0.0007 | 0.0072 | 0 | 0 | 0.0024 | 0 | 0.0001 | 0.0022 | 0.326
0.1905 | 0.199 | 0.72 | 0.0066 | 0.0199 | 0.0626 | 0.0222 | 0.0368 | 0.0015 | 0.0088 | 0.0004 | 0 | 0.001 | 0.003 | 0.0036 | 0.0009 | 0.0066 | 0 | 0 | 0.0025 | 0 | 0.0001 | 0.0017 | 0.329
0.1907 | 0.1897 | 0.7061 | 0.0057 | 0.013 | 0.0501 | 0.0189 | 0.0377 | 0.0014 | 0.0056 | 0.0004 | 0 | 0.0009 | 0.0023 | 0.0033 | 0.0008 | 0.0058 | 0 | 0 | 0.0024 | 0 | 0.0001 | 0.0018 | 0.324
0.1951 | 0.1811 | 0.7142 | 0.0136 | 0.0223 | 0.0457 | 0.0184 | 0.0415 | 0.0011 | 0.0035 | 0.0004 | 0 | 0.0008 | 0.0025 | 0.0034 | 0.0008 | 0.0063 | 0 | 0 | 0.0025 | 0 | 0.0001 | 0.0022 | 0.328
0.1941 | 0.1832 | 0.691 | 0.0069 | 0.0124 | 0.0344 | 0.0086 | 0.0176 | 0.0007 | 0.0022 | 0.0003 | 0 | 0.0009 | 0.0022 | 0.003 | 0.0007 | 0.0072 | 0 | 0 | 0.0024 | 0 | 0.0001 | 0.0027 | 0.319
0.1915 | 0.1928 | 0.7084 | 0.0041 | 0.0135 | 0.0319 | 0.0084 | 0.0191 | 0.0006 | 0.0021 | 0.0004 | 0 | 0.0009 | 0.0022 | 0.003 | 0.0007 | 0.0071 | 0 | 0 | 0.0024 | 0 | 0.0001 | 0.0026 | 0.319
0.1899 | 0.1831 | 0.6807 | 0.0043 | 0.0108 | 0.0254 | 0.0066 | 0.0146 | 0.0007 | 0.0021 | 0.0003 | 0 | 0.0009 | 0.0022 | 0.003 | 0.0007 | 0.0059 | 0 | 0 | 0.0026 | 0 | 0.0001 | 0.004 | 0.311
0.196 | 0.179 | 0.7049 | 0.0081 | 0.0128 | 0.0317 | 0.0065 | 0.0152 | 0.0006 | 0.0021 | 0.0003 | 0 | 0.0009 | 0.0021 | 0.0028 | 0.0009 | 0.005 | 0 | 0 | 0.0025 | 0 | 0.0001 | 0.0021 | 0.322
0.1897 | 0.2033 | 0.7109 | 0.0098 | 0.0088 | 0.0337 | 0.0072 | 0.0144 | 0.0008 | 0.0025 | 0.0005 | 0 | 0.0009 | 0.0021 | 0.0031 | 0.0008 | 0.007 | 0 | 0 | 0.0028 | 0 | 0.0001 | 0.0023 | 0.317
0.2056 | 0.2081 | 0.7357 | 0.0046 | 0.007 | 0.0304 | 0.0076 | 0.0151 | 0.0006 | 0.002 | 0.0003 | 0 | 0.001 | 0.0017 | 0.004 | 0.0008 | 0.0068 | 0 | 0 | 0.0024 | 0 | 0.0001 | 0.0028 | 0.337
0.194 | 0.1904 | 0.7335 | 0.0041 | 0.0115 | 0.0424 | 0.0193 | 0.0413 | 0.0012 | 0.0029 | 0.0003 | 0 | 0.0008 | 0.0019 | 0.0027 | 0.0008 | 0.007 | 0 | 0 | 0.0023 | 0 | 0.0001 | 0.0018 | 0.33
0.1884 | 0.1792 | 0.7286 | 0.006 | 0.0197 | 0.0457 | 0.0209 | 0.0419 | 0.0013 | 0.0031 | 0.0004 | 0 | 0.0008 | 0.0023 | 0.0035 | 0.0002 | 0.0074 | 0 | 0 | 0.0024 | 0 | 0.0001 | 0.0026 | 0.324
0.2008 | 0.1836 | 0.716 | 0.003 | 0.0177 | 0.0489 | 0.0183 | 0.0391 | 0.0014 | 0.0026 | 0.0003 | 0 | 0.0009 | 0.0018 | 0.0029 | 0.0006 | 0.0058 | 0 | 0 | 0.0025 | 0 | 0.0002 | 0.002 | 0.335
0.1898 | 0.1888 | 0.7141 | 0.004 | 0.0147 | 0.0526 | 0.0217 | 0.0359 | 0.0014 | 0.0025 | 0.0003 | 0 | 0.0008 | 0.0018 | 0.0029 | 0.0007 | 0.0067 | 0 | 0 | 0.0023 | 0 | 0.0002 | 0.0021 | 0.324
0.2016 | 0.2002 | 0.7182 | 0.0041 | 0.015 | 0.0492 | 0.0202 | 0.0379 | 0.0013 | 0.0031 | 0.0005 | 0 | 0.0009 | 0.0022 | 0.0033 | 0.0008 | 0.0066 | 0 | 0 | 0.0025 | 0 | 0.0001 | 0.0028 | 0.336
0.1954 | 0.1805 | 0.6998 | 0.0034 | 0.0192 | 0.0489 | 0.0213 | 0.0395 | 0.0013 | 0.0036 | 0.0004 | 0 | 0.0009 | 0.0022 | 0.0028 | 0.001 | 0.0058 | 0 | 0 | 0.0023 | 0 | 0.0002 | 0.0015 | 0.327
0.1879 | 0.1832 | 0.7098 | 0.0042 | 0.0169 | 0.048 | 0.0177 | 0.0342 | 0.0014 | 0.0037 | 0.0004 | 0 | 0.0008 | 0.0021 | 0.0028 | 0.001 | 0.0066 | 0 | 0 | 0.0024 | 0 | 0.0002 | 0.0019 | 0.32
0.1861 | 0.1622 | 0.7169 | 0.0048 | 0.0176 | 0.0507 | 0.019 | 0.0537 | 0.0016 | 0.0055 | 0.0004 | 0 | 0.0007 | 0.0023 | 0.0032 | 0.0008 | 0.0075 | 0 | 0 | 0.0023 | 0 | 0.0001 | 0.0024 | 0.322
0.1971 | 0.1785 | 0.6931 | 0.0039 | 0.0164 | 0.0593 | 0.0233 | 0.0369 | 0.0013 | 0.0053 | 0.0003 | 0 | 0.0009 | 0.002 | 0.0032 | 0.0011 | 0.0062 | 0 | 0 | 0.0023 | 0 | 0.0002 | 0.0016 | 0.33
0.1951 | 0.1773 | 0.7052 | 0.004 | 0.0108 | 0.0579 | 0.0248 | 0.0421 | 0.0013 | 0.0055 | 0.0004 | 0 | 0.0008 | 0.0019 | 0.003 | 0.0008 | 0.0061 | 0 | 0 | 0.0025 | 0 | 0.0002 | 0.0023 | 0.33
0.1899 | 0.1666 | 0.7136 | 0.0085 | 0.0166 | 0.05 | 0.0204 | 0.0381 | 0.0013 | 0.0039 | 0.0003 | 0 | 0.0007 | 0.0023 | 0.0027 | 0.0007 | 0.0073 | 0 | 0 | 0.0024 | 0 | 0.0002 | 0.0013 | 0.324
0.1907 | 0.17 | 0.7002 | 0.0033 | 0.0177 | 0.0565 | 0.0194 | 0.0356 | 0.0014 | 0.0039 | 0.0003 | 0 | 0.0009 | 0.0025 | 0.0029 | 0.0006 | 0.008 | 0 | 0 | 0.0024 | 0 | 0.0001 | 0.0015 | 0.324
0.185 | 0.1728 | 0.7012 | 0.0056 | 0.0167 | 0.0595 | 0.0202 | 0.0453 | 0.0014 | 0.0033 | 0.0003 | 0 | 0.0008 | 0.0027 | 0.0029 | 0.0008 | 0.0078 | 0 | 0 | 0.0022 | 0 | 0.0001 | 0.0026 | 0.319
0.1815 | 0.1941 | 0.6988 | 0.003 | 0.0126 | 0.0587 | 0.019 | 0.0428 | 0.0014 | 0.0034 | 0.0003 | 0 | 0.0009 | 0.0019 | 0.0029 | 0.0006 | 0.0061 | 0 | 0 | 0.0023 | 0 | 0.0002 | 0.0017 | 0.315
0.2618 | 0.6551 | 1.546 | 0.0048 | 0.0146 | 0.0669 | 0.0203 | 0.0496 | 0.0016 | 0.0031 | 0.0006 | 0 | 0.0023 | 0.0049 | 0.0043 | 0.0017 | 0.0103 | 0 | 0 | 0.0035 | 0 | 0.0002 | 0.0027 | 0.585
0.2824 | 0.6786 | 1.5612 | 0.006 | 0.0098 | 0.0668 | 0.0229 | 0.0418 | 0.0016 | 0.0039 | 0.0005 | 0 | 0.0025 | 0.0041 | 0.0047 | 0.0012 | 0.0091 | 0 | 0 | 0.0036 | 0 | 0.0003 | 0.0008 | 0.61
0.2857 | 0.6301 | 1.5519 | 0.0067 | 0.0104 | 0.068 | 0.0244 | 0.0434 | 0.0014 | 0.005 | 0.0005 | 0 | 0.0022 | 0.0042 | 0.0039 | 0.0008 | 0.0088 | 0 | 0 | 0.0034 | 0 | 0.0001 | 0.0028 | 0.607
0.2797 | 0.6244 | 1.5573 | 0.0109 | 0.0153 | 0.0736 | 0.0233 | 0.044 | 0.0014 | 0.005 | 0.0005 | 0 | 0.002 | 0.0048 | 0.0036 | 0.0009 | 0.0076 | 0 | 0 | 0.0035 | 0 | 0.0001 | 0.0048 | 0.602
0.2835 | 0.6353 | 1.5572 | 0.0119 | 0.0152 | 0.0681 | 0.0198 | 0.0369 | 0.0015 | 0.0031 | 0.0005 | 0 | 0.0022 | 0.0046 | 0.0041 | 0.0008 | 0.007 | 0 | 0 | 0.0035 | 0 | 0.0002 | 0.003 | 0.607
0.2846 | 0.642 | 1.5352 | 0.0109 | 0.0128 | 0.0668 | 0.0187 | 0.0363 | 0.0017 | 0.0058 | 0.0005 | 0 | 0.0023 | 0.0044 | 0.0037 | 0.001 | 0.0065 | 0 | 0 | 0.0035 | 0 | 0.0002 | 0.0013 | 0.605
0.2882 | 0.6509 | 1.5542 | 0.0183 | 0.0135 | 0.0637 | 0.0191 | 0.0472 | 0.0015 | 0.003 | 0.0005 | 0 | 0.0021 | 0.0042 | 0.0035 | 0.001 | 0.007 | 0 | 0 | 0.0037 | 0 | 0.0001 | 0.003 | 0.612
0.2791 | 0.6359 | 1.5404 | 0.0152 | 0.0108 | 0.067 | 0.0224 | 0.0482 | 0.0013 | 0.003 | 0.0005 | 0 | 0.0024 | 0.0043 | 0.0037 | 0.0004 | 0.0077 | 0 | 0 | 0.0038 | 0 | 0.0001 | 0.0026 | 0.599
0.2834 | 0.6582 | 1.5565 | 0.0144 | 0.0118 | 0.0631 | 0.0176 | 0.0407 | 0.0017 | 0.0026 | 0.0004 | 0 | 0.0022 | 0.0043 | 0.0041 | 0.0008 | 0.0081 | 0 | 0 | 0.0036 | 0 | 0.0002 | 0.002 | 0.609
0.2796 | 0.6452 | 1.5637 | 0.009 | 0.0157 | 0.0666 | 0.0196 | 0.0341 | 0.0014 | 0.0028 | 0.0005 | 0 | 0.0022 | 0.0045 | 0.0035 | 0.0009 | 0.0081 | 0 | 0 | 0.0036 | 0 | 0.0001 | 0.002 | 0.605
0.2772 | 0.6343 | 1.5325 | 0.0105 | 0.0102 | 0.0603 | 0.02 | 0.0339 | 0.0015 | 0.0025 | 0.0005 | 0 | 0.0021 | 0.0041 | 0.0041 | 0.0012 | 0.0065 | 0 | 0 | 0.0035 | 0 | 0.0002 | 0.0035 | 0.596
0.2844 | 0.6437 | 1.5466 | 0.0106 | 0.0146 | 0.0704 | 0.0224 | 0.0389 | 0.0015 | 0.0036 | 0.0005 | 0 | 0.0023 | 0.0043 | 0.0037 | 0.0009 | 0.0073 | 0 | 0 | 0.0036 | 0 | 0.0002 | 0.0015 | 0.607
0.2847 | 0.6325 | 1.5403 | 0.0096 | 0.0153 | 0.0529 | 0.0184 | 0.0403 | 0.0016 | 0.0026 | 0.0004 | 0 | 0.002 | 0.0044 | 0.0033 | 0.001 | 0.0085 | 0 | 0 | 0.0036 | 0 | 0.0002 | 0.0013 | 0.605
0.2764 | 0.6308 | 1.5396 | 0.0136 | 0.0162 | 0.0729 | 0.0231 | 0.0277 | 0.0013 | 0.003 | 0.0004 | 0 | 0.0024 | 0.0041 | 0.0046 | 0.0012 | 0.0071 | 0 | 0 | 0.0035 | 0 | 0.0002 | 0.001 | 0.596
0.2854 | 0.631 | 1.5175 | 0.0085 | 0.0131 | 0.057 | 0.0351 | 0.0506 | 0.0015 | 0.0033 | 0.0004 | 0 | 0.0024 | 0.0039 | 0.004 | 0.0007 | 0.0084 | 0 | 0 | 0.0035 | 0 | 0.0002 | 0.0026 | 0.601
0.2861 | 0.6265 | 1.5385 | 0.0143 | 0.0177 | 0.0356 | 0.0202 | 0.0411 | 0.0018 | 0.0031 | 0.0004 | 0 | 0.002 | 0.0044 | 0.0034 | 0.0007 | 0.0078 | 0 | 0 | 0.0037 | 0 | 0.0001 | 0.0009 | 0.605
0.2874 | 0.622 | 1.5768 | 0.0153 | 0.0184 | 0.0413 | 0.0217 | 0.0418 | 0.0017 | 0.0032 | 0.0005 | 0 | 0.0018 | 0.005 | 0.0029 | 0.0011 | 0.008 | 0 | 0 | 0.0039 | 0 | 0.0002 | 0.0025 | 0.612
0.2786 | 0.6232 | 1.5633 | 0.0125 | 0.02 | 0.0464 | 0.0209 | 0.0412 | 0.0015 | 0.0029 | 0.0005 | 0 | 0.0019 | 0.0052 | 0.003 | 0.0008 | 0.0072 | 0 | 0 | 0.004 | 0 | 0.0001 | 0.002 | 0.601
0.2703 | 0.622 | 1.5556 | 0.0125 | 0.0183 | 0.0375 | 0.0211 | 0.034 | 0.0015 | 0.0035 | 0.0006 | 0 | 0.0018 | 0.0052 | 0.0028 | 0.0008 | 0.0082 | 0 | 0 | 0.0038 | 0 | 0.0001 | 0.0012 | 0.592
0.2822 | 0.6272 | 1.5622 | 0.012 | 0.014 | 0.0302 | 0.0187 | 0.0353 | 0.0016 | 0.0032 | 0.0005 | 0 | 0.002 | 0.0047 | 0.0036 | 0.0006 | 0.0092 | 0 | 0 | 0.004 | 0 | 0.0001 | 0.002 | 0.605
0.2872 | 0.631 | 1.5627 | 0.0084 | 0.0212 | 0.0422 | 0.019 | 0.0364 | 0.0016 | 0.0027 | 0.0005 | 0 | 0.0022 | 0.0051 | 0.0035 | 0.001 | 0.0076 | 0 | 0 | 0.0039 | 0 | 0.0001 | 0.0017 | 0.611
0.2788 | 0.6166 | 1.5653 | 0.0092 | 0.0198 | 0.04 | 0.0199 | 0.0403 | 0.0017 | 0.0026 | 0.0006 | 0 | 0.0021 | 0.0052 | 0.0045 | 0.0017 | 0.007 | 0 | 0 | 0.0039 | 0 | 0.0003 | 0.0016 | 0.601
0.2771 | 0.6094 | 1.5569 | 0.0204 | 0.0156 | 0.0285 | 0.0209 | 0.0411 | 0.0016 | 0.0035 | 0.0005 | 0 | 0.0016 | 0.0049 | 0.0027 | 0.0006 | 0.0087 | 0 | 0 | 0.0039 | 0 | 0.0001 | 0.0021 | 0.598
0.2718 | 0.6209 | 1.5545 | 0.0153 | 0.0182 | 0.0382 | 0.0214 | 0.0452 | 0.0016 | 0.0028 | 0.0005 | 0 | 0.0017 | 0.0049 | 0.0028 | 0.0007 | 0.0082 | 0 | 0 | 0.0037 | 0 | 0.0001 | 0.0032 | 0.593
0.276 | 0.6279 | 1.5741 | 0.0094 | 0.0152 | 0.0381 | 0.0254 | 0.0435 | 0.0015 | 0.003 | 0.0005 | 0 | 0.0019 | 0.0045 | 0.0029 | 0.0008 | 0.0077 | 0 | 0 | 0.0039 | 0 | 0.0001 | 0.0038 | 0.601
0.2859 | 0.6304 | 1.5545 | 0.0094 | 0.0241 | 0.0406 | 0.021 | 0.04 | 0.0016 | 0.0026 | 0.0005 | 0 | 0.0021 | 0.0049 | 0.0048 | 0.0012 | 0.0089 | 0 | 0 | 0.0038 | 0 | 0.0002 | 0.003 | 0.608
0.1921 | 0.1822 | 0.6946 | 0.0083 | 0.018 | 0.0365 | 0.0189 | 0.0397 | 0.0013 | 0.0025 | 0.0002 | 0 | 0.0008 | 0.0017 | 0.0024 | 0.0008 | 0.0069 | 0 | 0 | 0.0024 | 0 | 0.0001 | 0.0017 | 0.32
0.1852 | 0.1845 | 0.7194 | 0.0064 | 0.0076 | 0.0284 | 0.0066 | 0.0147 | 0.0006 | 0.0017 | 0.0002 | 0 | 0.0008 | 0.0017 | 0.0031 | 0.0008 | 0.0055 | 0 | 0 | 0.0024 | 0 | 0.0001 | 0.0016 | 0.313
0.1928 | 0.1785 | 0.7185 | 0.0144 | 0.0166 | 0.0454 | 0.0227 | 0.0353 | 0.0012 | 0.0025 | 0.0003 | 0 | 0.0007 | 0.0018 | 0.0024 | 0.0009 | 0.0067 | 0 | 0 | 0.0025 | 0 | 0.0001 | 0.0007 | 0.326
0.1873 | 0.1858 | 0.6984 | 0.0142 | 0.0188 | 0.0441 | 0.0211 | 0.0378 | 0.0014 | 0.0032 | 0.0003 | 0 | 0.0008 | 0.0019 | 0.0038 | 0.0008 | 0.0069 | 0 | 0 | 0.0022 | 0 | 0.0001 | 0.0013 | 0.317
0.195 | 0.1758 | 0.689 | 0.0086 | 0.0101 | 0.0325 | 0.009 | 0.0171 | 0.0007 | 0.0019 | 0.0003 | 0 | 0.0007 | 0.0016 | 0.0026 | 0.0009 | 0.0059 | 0 | 0 | 0.0024 | 0 | 0.0002 | 0.0036 | 0.319
0.1946 | 0.185 | 0.7169 | 0.0067 | 0.0158 | 0.0458 | 0.0149 | 0.0335 | 0.001 | 0.0021 | 0.0003 | 0 | 0.0008 | 0.002 | 0.0029 | 0.0004 | 0.0048 | 0 | 0 | 0.0023 | 0 | 0.0001 | 0.0019 | 0.327
0.1846 | 0.1796 | 0.7132 | 0.0038 | 0.012 | 0.05 | 0.0233 | 0.039 | 0.0013 | 0.0025 | 0.0003 | 0 | 0.0008 | 0.0017 | 0.0034 | 0.0007 | 0.0049 | 0 | 0 | 0.0025 | 0 | 0.0002 | 0.0013 | 0.318
0.2054 | 0.1825 | 0.7476 | 0.0047 | 0.0196 | 0.043 | 0.0173 | 0.0385 | 0.0013 | 0.0019 | 0.0003 | 0 | 0.0008 | 0.0021 | 0.0035 | 0.0004 | 0.0052 | 0 | 0 | 0.0025 | 0 | 0.0004 | 0.0023 | 0.343
0.2057 | 0.1893 | 0.7394 | 0.0045 | 0.0191 | 0.0515 | 0.0184 | 0.0367 | 0.0012 | 0.0031 | 0.0003 | 0 | 0.0009 | 0.0022 | 0.003 | 0.0005 | 0.0055 | 0 | 0 | 0.0027 | 0 | 0.0001 | 0.0014 | 0.344
0.1955 | 0.1765 | 0.7152 | 0.0035 | 0.014 | 0.0514 | 0.0177 | 0.0364 | 0.0011 | 0.0032 | 0.0003 | 0 | 0.0009 | 0.0021 | 0.0031 | 0.0007 | 0.0058 | 0 | 0 | 0.0025 | 0 | 0.0001 | 0.0021 | 0.33
0.2024 | 0.173 | 0.7252 | 0.0028 | 0.0132 | 0.0439 | 0.0169 | 0.0329 | 0.0012 | 0.0027 | 0.0003 | 0 | 0.0009 | 0.0022 | 0.0042 | 0.0007 | 0.0066 | 0 | 0 | 0.0026 | 0 | 0.0001 | 0.0028 | 0.336
0.1878 | 0.1754 | 0.7084 | 0.0038 | 0.0106 | 0.0407 | 0.0194 | 0.0338 | 0.0014 | 0.0028 | 0.0003 | 0 | 0.0008 | 0.002 | 0.0029 | 0.0006 | 0.0066 | 0 | 0 | 0.0031 | 0 | 0.0001 | 0.0019 | 0.319
0.1962 | 0.1917 | 0.7194 | 0.0041 | 0.0087 | 0.0445 | 0.0204 | 0.0382 | 0.0014 | 0.0032 | 0.0003 | 0 | 0.0009 | 0.0019 | 0.0043 | 0.0012 | 0.0064 | 0 | 0 | 0.0027 | 0 | 0.0001 | 0.0029 | 0.33
0.1906 | 0.1918 | 0.6969 | 0.0039 | 0.0097 | 0.0402 | 0.0196 | 0.0358 | 0.0014 | 0.0028 | 0.0003 | 0 | 0.0009 | 0.002 | 0.003 | 0.0009 | 0.0053 | 0 | 0 | 0.0027 | 0 | 0.0001 | 0.0018 | 0.319
0.1928 | 0.1956 | 0.6942 | 0.0028 | 0.0084 | 0.0417 | 0.0204 | 0.0355 | 0.0013 | 0.0028 | 0.0002 | 0 | 0.0009 | 0.0016 | 0.0032 | 0.0009 | 0.0067 | 0 | 0 | 0.0026 | 0 | 0.0002 | 0.0013 | 0.321
0.199 | 0.1891 | 0.7144 | 0.0024 | 0.0086 | 0.0436 | 0.02 | 0.0294 | 0.0014 | 0.0027 | 0.0002 | 0 | 0.0009 | 0.0018 | 0.0031 | 0.0007 | 0.007 | 0 | 0 | 0.0025 | 0 | 0.0002 | 0.0015 | 0.331
0.1892 | 0.1848 | 0.7196 | 0.0061 | 0.0111 | 0.0437 | 0.0225 | 0.0336 | 0.0013 | 0.0034 | 0.0002 | 0 | 0.0009 | 0.0021 | 0.0036 | 0.0011 | 0.0062 | 0 | 0 | 0.0026 | 0 | 0.0002 | 0.0016 | 0.323
0.188 | 0.1483 | 0.5386 | 0.0043 | 0.0112 | 0.0404 | 0.019 | 0.0339 | 0.0014 | 0.0029 | 0.0002 | 0 | 0.0008 | 0.0016 | 0.0029 | 0.0007 | 0.0057 | 0 | 0 | 0.0024 | 0 | 0.0001 | 0.001 | 0.29
0.1913 | 0.1397 | 0.5213 | 0.0033 | 0.0128 | 0.0382 | 0.0193 | 0.034 | 0.0013 | 0.0029 | 0.0002 | 0 | 0.0007 | 0.0014 | 0.003 | 0.0008 | 0.0063 | 0 | 0 | 0.0022 | 0 | 0.0001 | 0.0014 | 0.29
0.1992 | 0.1515 | 0.5186 | 0.0036 | 0.0126 | 0.0371 | 0.0216 | 0.0363 | 0.0013 | 0.0031 | 0.0002 | 0 | 0.0007 | 0.0015 | 0.003 | 0.0009 | 0.0064 | 0 | 0 | 0.0024 | 0 | 0.0001 | 0.0013 | 0.298
0.1928 | 0.145 | 0.5085 | 0.004 | 0.0116 | 0.037 | 0.0229 | 0.0336 | 0.0014 | 0.003 | 0.0002 | 0 | 0.0007 | 0.0015 | 0.0023 | 0.0006 | 0.0066 | 0 | 0 | 0.0022 | 0 | 0.0001 | 0.001 | 0.29
0.1888 | 0.1438 | 0.5149 | 0.0061 | 0.012 | 0.0422 | 0.0243 | 0.0355 | 0.0015 | 0.0034 | 0.0002 | 0 | 0.0007 | 0.0015 | 0.0024 | 0.0005 | 0.0061 | 0 | 0 | 0.0023 | 0 | 0.0001 | 0.0021 | 0.288
0.1877 | 0.1434 | 0.5105 | 0.0087 | 0.0091 | 0.0315 | 0.0183 | 0.0346 | 0.0011 | 0.0023 | 0.0002 | 0 | 0.0006 | 0.0013 | 0.0026 | 0.001 | 0.0081 | 0 | 0 | 0.0023 | 0 | 0.0001 | 0.002 | 0.283
0.189 | 0.1604 | 0.4938 | 0.0069 | 0.0173 | 0.0476 | 0.0208 | 0.0378 | 0.0012 | 0.0031 | 0.0002 | 0 | 0.0007 | 0.0016 | 0.0037 | 0.0009 | 0.0067 | 0 | 0 | 0.0024 | 0 | 0.0002 | 0.0018 | 0.286
0.1977 | 0.1692 | 0.5109 | 0.0045 | 0.0063 | 0.0282 | 0.0068 | 0.0145 | 0.0006 | 0.0019 | 0.0003 | 0 | 0.0008 | 0.0017 | 0.0034 | 0.0016 | 0.0061 | 0 | 0 | 0.0024 | 0 | 0.0002 | 0.0042 | 0.291
0.194 | 0.1607 | 0.4904 | 0.013 | 0.0063 | 0.0261 | 0.0057 | 0.0135 | 0.0005 | 0.0019 | 0.0002 | 0 | 0.0007 | 0.0016 | 0.0025 | 0.0009 | 0.0065 | 0 | 0 | 0.0025 | 0 | 0.0001 | 0.0029 | 0.283
0.2131 | 0.1672 | 0.5174 | 0.0105 | 0.0104 | 0.0278 | 0.0057 | 0.0157 | 0.0006 | 0.0021 | 0.0002 | 0 | 0.0007 | 0.0018 | 0.003 | 0.0011 | 0.0057 | 0 | 0 | 0.0026 | 0 | 0.0002 | 0.0032 | 0.307
0.1893 | 0.1578 | 0.5222 | 0.0071 | 0.0103 | 0.031 | 0.0065 | 0.0151 | 0.0006 | 0.0017 | 0.0002 | 0 | 0.0007 | 0.0018 | 0.0025 | 0.0008 | 0.007 | 0 | 0 | 0.0024 | 0 | 0.0001 | 0.0027 | 0.285
0.1882 | 0.1519 | 0.508 | 0.009 | 0.0123 | 0.0291 | 0.0069 | 0.0148 | 0.0006 | 0.0018 | 0.0002 | 0 | 0.0007 | 0.0017 | 0.0031 | 0.0009 | 0.0073 | 0 | 0 | 0.0024 | 0 | 0.0001 | 0.0037 | 0.281
0.1927 | 0.1446 | 0.5188 | 0.0074 | 0.0178 | 0.0268 | 0.0059 | 0.014 | 0.0006 | 0.0017 | 0.0002 | 0 | 0.0007 | 0.0024 | 0.0038 | 0.0009 | 0.005 | 0 | 0 | 0.0025 | 0 | 0.0001 | 0.0023 | 0.287
0.1864 | 0.141 | 0.5005 | 0.0057 | 0.0187 | 0.0335 | 0.0149 | 0.0272 | 0.0011 | 0.0029 | 0.0002 | 0 | 0.0007 | 0.0025 | 0.0038 | 0.0009 | 0.0056 | 0 | 0 | 0.0026 | 0 | 0.0001 | 0.0024 | 0.28
0.1907 | 0.1273 | 0.5042 | 0.0137 | 0.0144 | 0.0315 | 0.0169 | 0.029 | 0.0012 | 0.003 | 0.0002 | 0 | 0.0007 | 0.0023 | 0.0026 | 0.0007 | 0.0064 | 0 | 0 | 0.0026 | 0 | 0.0001 | 0.0019 | 0.285
0.1867 | 0.1331 | 0.5043 | 0.0132 | 0.0101 | 0.0298 | 0.0166 | 0.0367 | 0.001 | 0.003 | 0.0002 | 0 | 0.0007 | 0.0018 | 0.0029 | 0.0007 | 0.0053 | 0 | 0 | 0.0026 | 0 | 0.0001 | 0.0022 | 0.281
0.1916 | 0.1345 | 0.5173 | 0.0177 | 0.0148 | 0.0311 | 0.016 | 0.0372 | 0.0012 | 0.0031 | 0.0002 | 0 | 0.0007 | 0.0016 | 0.003 | 0.0008 | 0.0059 | 0 | 0 | 0.0025 | 0 | 0.0001 | 0.0017 | 0.289
0.1831 | 0.1345 | 0.5129 | 0.0163 | 0.0119 | 0.0303 | 0.0167 | 0.0314 | 0.0012 | 0.0027 | 0.0002 | 0 | 0.0007 | 0.0016 | 0.0022 | 0.0011 | 0.0056 | 0 | 0 | 0.0025 | 0 | 0.0001 | 0.0007 | 0.279
0.1809 | 0.145 | 0.504 | 0.0148 | 0.0086 | 0.0312 | 0.0161 | 0.0315 | 0.0009 | 0.0028 | 0.0002 | 0 | 0.0007 | 0.0013 | 0.0021 | 0.0006 | 0.0057 | 0 | 0 | 0.0025 | 0 | 0 | 0.0016 | 0.275
0.1819 | 0.144 | 0.493 | 0.0159 | 0.0085 | 0.0349 | 0.0176 | 0.0304 | 0.0011 | 0.0031 | 0.0002 | 0 | 0.0008 | 0.0013 | 0.0025 | 0.001 | 0.0052 | 0 | 0 | 0.0024 | 0 | 0.0001 | 0.0034 | 0.275
0.1877 | 0.145 | 0.5047 | 0.0147 | 0.0102 | 0.0385 | 0.0206 | 0.0319 | 0.0012 | 0.0026 | 0.0002 | 0 | 0.0007 | 0.0015 | 0.003 | 0.0007 | 0.0056 | 0 | 0 | 0.0025 | 0 | 0.0001 | 0.0022 | 0.284
0.1924 | 0.1441 | 0.4998 | 0.0112 | 0.0093 | 0.0282 | 0.016 | 0.0332 | 0.0012 | 0.0023 | 0.0001 | 0 | 0.0007 | 0.0017 | 0.0026 | 0.0009 | 0.0049 | 0 | 0 | 0.0025 | 0 | 0.0001 | 0.0012 | 0.285
0.1856 | 0.1409 | 0.5144 | 0.0127 | 0.0119 | 0.036 | 0.0205 | 0.0326 | 0.0011 | 0.0032 | 0.0002 | 0 | 0.0007 | 0.0018 | 0.0024 | 0.0008 | 0.0065 | 0 | 0 | 0.0026 | 0 | 0.0001 | 0.0021 | 0.283
0.196 | 0.1419 | 0.5132 | 0.0117 | 0.0108 | 0.0303 | 0.0148 | 0.0302 | 0.001 | 0.0028 | 0.0002 | 0 | 0.0007 | 0.0022 | 0.003 | 0.001 | 0.0053 | 0 | 0 | 0.0025 | 0 | 0.0001 | 0.0013 | 0.292
0.1876 | 0.1624 | 0.5008 | 0.0082 | 0.0081 | 0.0346 | 0.0174 | 0.0364 | 0.0012 | 0.0024 | 0.0001 | 0 | 0.0007 | 0.0018 | 0.003 | 0.0011 | 0.0058 | 0 | 0 | 0.0025 | 0 | 0.0001 | 0.0013 | 0.282
0.1937 | 0.1548 | 0.5019 | 0.0079 | 0.011 | 0.033 | 0.0167 | 0.0329 | 0.0012 | 0.0032 | 0.0002 | 0 | 0.0009 | 0.002 | 0.0028 | 0.0008 | 0.006 | 0 | 0 | 0.0026 | 0 | 0.0001 | 0.0013 | 0.288
0.1932 | 0.1461 | 0.5056 | 0.0054 | 0.0099 | 0.039 | 0.0177 | 0.036 | 0.0013 | 0.0031 | 0.0002 | 0 | 0.0008 | 0.002 | 0.0027 | 0.0007 | 0.0045 | 0 | 0 | 0.0025 | 0 | 0.0001 | 0.0011 | 0.29
0.1943 | 0.1411 | 0.5041 | 0.0066 | 0.0104 | 0.0378 | 0.0181 | 0.0347 | 0.0013 | 0.0032 | 0.0002 | 0 | 0.0008 | 0.0022 | 0.0027 | 0.0007 | 0.0056 | 0 | 0 | 0.0025 | 0 | 0.0001 | 0.0013 | 0.29
0.1964 | 0.1464 | 0.5007 | 0.0042 | 0.0097 | 0.0319 | 0.0184 | 0.0338 | 0.0013 | 0.003 | 0.0002 | 0 | 0.0008 | 0.002 | 0.0029 | 0.001 | 0.0052 | 0 | 0 | 0.0027 | 0 | 0.0002 | 0.0015 | 0.291
0.1806 | 0.1627 | 0.509 | 0.0056 | 0.0096 | 0.0384 | 0.0196 | 0.0329 | 0.0014 | 0.0033 | 0.0002 | 0 | 0.0009 | 0.0019 | 0.003 | 0.001 | 0.0066 | 0 | 0 | 0.0026 | 0 | 0.0002 | 0.001 | 0.278
0.1937 | 0.1375 | 0.514 | 0.0085 | 0.0108 | 0.0352 | 0.0177 | 0.0342 | 0.0014 | 0.0034 | 0.0002 | 0 | 0.0008 | 0.002 | 0.0034 | 0.0012 | 0.0062 | 0 | 0 | 0.0025 | 0 | 0.0001 | 0.0023 | 0.291
0.1963 | 0.119 | 0.5085 | 0.0067 | 0.0139 | 0.0409 | 0.0187 | 0.0342 | 0.0015 | 0.0031 | 0.0002 | 0 | 0.0007 | 0.002 | 0.0027 | 0.0006 | 0.0061 | 0 | 0 | 0.0025 | 0 | 0.0001 | 0.0012 | 0.294
0.1932 | 0.1525 | 0.5175 | 0.0036 | 0.0147 | 0.0409 | 0.0184 | 0.0376 | 0.0015 | 0.003 | 0.0002 | 0 | 0.0008 | 0.0023 | 0.0037 | 0.0011 | 0.006 | 0 | 0 | 0.0026 | 0 | 0.0003 | 0.0006 | 0.292
0.1884 | 0.1288 | 0.5176 | 0.0035 | 0.0145 | 0.0417 | 0.0174 | 0.0419 | 0.0012 | 0.0031 | 0.0002 | 0 | 0.0007 | 0.002 | 0.003 | 0.0006 | 0.0062 | 0 | 0 | 0.0025 | 0 | 0.0001 | 0.0011 | 0.288
0.1966 | 0.1499 | 0.5316 | 0.0047 | 0.0139 | 0.0426 | 0.0193 | 0.0381 | 0.0012 | 0.0032 | 0.0003 | 0 | 0.0008 | 0.0021 | 0.0027 | 0.0009 | 0.0065 | 0 | 0 | 0.0026 | 0 | 0.0001 | 0.0043 | 0.299
0.1939 | 0.143 | 0.5258 | 0.0092 | 0.0111 | 0.0431 | 0.0203 | 0.0378 | 0.0013 | 0.003 | 0.0002 | 0 | 0.0007 | 0.0019 | 0.0026 | 0.0007 | 0.0061 | 0 | 0 | 0.0026 | 0 | 0.0001 | 0.0013 | 0.295
0.1954 | 0.1395 | 0.5243 | 0.0055 | 0.0095 | 0.0396 | 0.0209 | 0.0456 | 0.0013 | 0.003 | 0.0002 | 0 | 0.0007 | 0.0021 | 0.0025 | 0.0006 | 0.0058 | 0 | 0 | 0.0025 | 0 | 0.0001 | 0.0022 | 0.296
0.1964 | 0.1474 | 0.5176 | 0.0079 | 0.0135 | 0.0424 | 0.0195 | 0.0442 | 0.0012 | 0.0031 | 0.0002 | 0 | 0.0008 | 0.0025 | 0.0028 | 0.0007 | 0.0049 | 0 | 0 | 0.0026 | 0 | 0.0001 | 0.0009 | 0.297
0.1973 | 0.1665 | 0.5159 | 0.0051 | 0.0134 | 0.0458 | 0.0206 | 0.0454 | 0.0013 | 0.0033 | 0.0003 | 0 | 0.0009 | 0.0026 | 0.003 | 0.0009 | 0.0046 | 0 | 0 | 0.0025 | 0 | 0.0001 | 0.0012 | 0.298
0.2035 | 0.1716 | 0.5134 | 0.0065 | 0.0121 | 0.0271 | 0.0091 | 0.0187 | 0.0007 | 0.0018 | 0.0002 | 0 | 0.001 | 0.0023 | 0.0044 | 0.0013 | 0.006 | 0 | 0 | 0.0025 | 0 | 0.0002 | 0.0015 | 0.297
0.193 | 0.197 | 0.5616 | 0.016 | 0.0128 | 0.041 | 0.0202 | 0.0393 | 0.0013 | 0.0035 | 0.0002 | 0 | 0.0011 | 0.0026 | 0.0036 | 0.0012 | 0.0054 | 0 | 0 | 0.0027 | 0 | 0.0002 | 0.001 | 0.3
0.1894 | 0.1491 | 0.5238 | 0.0122 | 0.0123 | 0.0385 | 0.0199 | 0.0446 | 0.0013 | 0.0032 | 0.0002 | 0 | 0.0008 | 0.0023 | 0.0034 | 0.0008 | 0.0054 | 0 | 0 | 0.0026 | 0 | 0.0001 | 0.0013 | 0.29
0.198 | 0.1406 | 0.5105 | 0.0058 | 0.0093 | 0.0368 | 0.0193 | 0.0313 | 0.0011 | 0.0027 | 0.0002 | 0 | 0.0007 | 0.002 | 0.0034 | 0.0007 | 0.0057 | 0 | 0 | 0.0026 | 0 | 0.0001 | 0.0011 | 0.295
0.1911 | 0.1448 | 0.4952 | 0.0068 | 0.017 | 0.0367 | 0.0157 | 0.0276 | 0.0011 | 0.0045 | 0.0001 | 0 | 0.0007 | 0.002 | 0.0028 | 0.0006 | 0.0052 | 0 | 0 | 0.0025 | 0 | 0.0001 | 0.0008 | 0.285
0.1969 | 0.1507 | 0.5259 | 0.0108 | 0.0178 | 0.0387 | 0.0175 | 0.0366 | 0.0012 | 0.0038 | 0.0002 | 0 | 0.0008 | 0.0025 | 0.0031 | 0.0008 | 0.0064 | 0 | 0 | 0.0026 | 0 | 0.0001 | 0.0014 | 0.297
0.2006 | 0.137 | 0.523 | 0.0116 | 0.0131 | 0.0325 | 0.0163 | 0.0357 | 0.0013 | 0.0028 | 0.0002 | 0 | 0.0007 | 0.0024 | 0.0029 | 0.0005 | 0.0067 | 0 | 0 | 0.0027 | 0 | 0.0001 | 0.0015 | 0.299
0.2083 | 0.1451 | 0.5334 | 0.0065 | 0.0076 | 0.0277 | 0.0165 | 0.0362 | 0.0011 | 0.0031 | 0.0002 | 0 | 0.0008 | 0.0023 | 0.0034 | 0.0045 | 0.0086 | 0 | 0 | 0.0025 | 0 | 0.0008 | 0.0016 | 0.307
0.2037 | 0.1646 | 0.5143 | 0.0046 | 0.0081 | 0.0314 | 0.0197 | 0.0384 | 0.0011 | 0.004 | 0.0003 | 0 | 0.0008 | 0.0025 | 0.0035 | 0.0013 | 0.0076 | 0 | 0 | 0.0027 | 0 | 0.0003 | 0.0023 | 0.301
0.1961 | 0.16 | 0.5118 | 0.0119 | 0.0098 | 0.0311 | 0.0204 | 0.0421 | 0.0012 | 0.0029 | 0.0002 | 0 | 0.0008 | 0.0023 | 0.0027 | 0.0008 | 0.0073 | 0 | 0 | 0.0027 | 0 | 0.0001 | 0.0023 | 0.293
0.1876 | 0.1541 | 0.5138 | 0.0114 | 0.0113 | 0.0348 | 0.0204 | 0.0373 | 0.0013 | 0.003 | 0.0002 | 0 | 0.0008 | 0.0022 | 0.0035 | 0.0009 | 0.0071 | 0 | 0 | 0.0024 | 0 | 0.0001 | 0.0016 | 0.285
0.1951 | 0.1612 | 0.5204 | 0.0118 | 0.0096 | 0.0299 | 0.0166 | 0.0339 | 0.0012 | 0.0028 | 0.0002 | 0 | 0.0008 | 0.0021 | 0.0029 | 0.0009 | 0.0079 | 0 | 0 | 0.0025 | 0 | 0.0002 | 0.0023 | 0.292
0.196 | 0.1624 | 0.5062 | 0.0078 | 0.0113 | 0.0286 | 0.0159 | 0.0318 | 0.0012 | 0.0026 | 0.0002 | 0 | 0.0007 | 0.0021 | 0.0027 | 0.0007 | 0.008 | 0 | 0 | 0.0025 | 0 | 0.0001 | 0.0014 | 0.29
0.19 | 0.1824 | 0.68 | 0.0131 | 0.0132 | 0.0324 | 0.0171 | 0.0305 | 0.0012 | 0.0024 | 0.0003 | 0 | 0.0008 | 0.0025 | 0.0036 | 0.0007 | 0.0075 | 0 | 0 | 0.0027 | 0 | 0.0001 | 0.0019 | 0.314
0.2025 | 0.1758 | 0.7108 | 0.0138 | 0.0113 | 0.0402 | 0.0202 | 0.0305 | 0.0014 | 0.0034 | 0.0003 | 0 | 0.0008 | 0.0022 | 0.003 | 0.0019 | 0.0095 | 0 | 0 | 0.0028 | 0 | 0.0002 | 0.0033 | 0.334
0.194 | 0.1814 | 0.7019 | 0.0133 | 0.0117 | 0.0358 | 0.0192 | 0.0402 | 0.0012 | 0.0042 | 0.0002 | 0 | 0.0007 | 0.0028 | 0.0039 | 0.0017 | 0.0078 | 0 | 0 | 0.0029 | 0 | 0.0002 | 0.002 | 0.324
0.1854 | 0.1917 | 0.7037 | 0.0118 | 0.0098 | 0.0335 | 0.021 | 0.0389 | 0.0013 | 0.0043 | 0.0002 | 0 | 0.0009 | 0.0026 | 0.0029 | 0.0007 | 0.0084 | 0 | 0 | 0.003 | 0 | 0.0001 | 0.0024 | 0.315
0.1822 | 0.184 | 0.7068 | 0.0097 | 0.0115 | 0.0292 | 0.0179 | 0.0312 | 0.0011 | 0.0038 | 0.0003 | 0 | 0.0008 | 0.0027 | 0.0031 | 0.0007 | 0.0084 | 0 | 0 | 0.0028 | 0 | 0.0001 | 0.0022 | 0.31
0.1927 | 0.1916 | 0.7104 | 0.0093 | 0.0085 | 0.0408 | 0.0218 | 0.0401 | 0.0012 | 0.0038 | 0.0003 | 0 | 0.0008 | 0.0026 | 0.003 | 0.0004 | 0.0085 | 0 | 0 | 0.0027 | 0 | 0.0001 | 0.0027 | 0.325
0.1892 | 0.1885 | 0.6946 | 0.0088 | 0.0076 | 0.0263 | 0.0197 | 0.0413 | 0.0011 | 0.0033 | 0.0003 | 0 | 0.0007 | 0.0025 | 0.003 | 0.0027 | 0.008 | 0 | 0 | 0.0026 | 0 | 0.0004 | 0.0025 | 0.315
0.1799 | 0.1953 | 0.6931 | 0.0232 | 0.0089 | 0.0251 | 0.0202 | 0.0394 | 0.0014 | 0.003 | 0.0003 | 0 | 0.0006 | 0.0026 | 0.0024 | 0.0006 | 0.0077 | 0 | 0 | 0.0028 | 0 | 0.0001 | 0.0014 | 0.306
0.1877 | 0.1903 | 0.7026 | 0.0143 | 0.0104 | 0.0256 | 0.0205 | 0.0435 | 0.0013 | 0.0035 | 0.0003 | 0 | 0.0008 | 0.0026 | 0.003 | 0.0008 | 0.0096 | 0 | 0 | 0.0028 | 0 | 0.0001 | 0.0022 | 0.315
0.1843 | 0.1875 | 0.7516 | 0.0165 | 0.0079 | 0.02 | 0.0073 | 0.014 | 0.0005 | 0.0021 | 0.0002 | 0 | 0.0007 | 0.0029 | 0.0023 | 0.0004 | 0.0082 | 0 | 0 | 0.003 | 0 | 0.0001 | 0.0013 | 0.316
0.1961 | 0.1891 | 0.7199 | 0.0172 | 0.0099 | 0.0221 | 0.0054 | 0.0149 | 0.0005 | 0.0019 | 0.0003 | 0 | 0.0009 | 0.0029 | 0.0031 | 0.0021 | 0.0098 | 0 | 0 | 0.003 | 0 | 0.0001 | 0.0048 | 0.323
0.1971 | 0.2019 | 0.7218 | 0.0114 | 0.0079 | 0.0202 | 0.006 | 0.015 | 0.0005 | 0.0018 | 0.0003 | 0 | 0.0008 | 0.0028 | 0.003 | 0.0007 | 0.0087 | 0 | 0 | 0.0028 | 0 | 0.0001 | 0.0028 | 0.324
0.1945 | 0.1879 | 0.7177 | 0.0155 | 0.0077 | 0.0219 | 0.0065 | 0.0148 | 0.0006 | 0.002 | 0.0003 | 0 | 0.0008 | 0.002 | 0.0026 | 0.0012 | 0.0074 | 0 | 0 | 0.0029 | 0 | 0.0001 | 0.0035 | 0.321
0.1909 | 0.1837 | 0.7133 | 0.0086 | 0.009 | 0.0276 | 0.0109 | 0.0151 | 0.0006 | 0.002 | 0.0003 | 0 | 0.0008 | 0.0027 | 0.0027 | 0.0008 | 0.0071 | 0 | 0 | 0.0028 | 0 | 0.0001 | 0.0024 | 0.318
0.1893 | 0.1861 | 0.7404 | 0.0089 | 0.0084 | 0.0201 | 0.0072 | 0.0179 | 0.0006 | 0.002 | 0.0003 | 0 | 0.0008 | 0.0028 | 0.0028 | 0.0007 | 0.0075 | 0 | 0 | 0.0028 | 0 | 0.0001 | 0.0032 | 0.319
0.1941 | 0.1838 | 0.7184 | 0.0081 | 0.011 | 0.0312 | 0.0179 | 0.0385 | 0.0013 | 0.0033 | 0.0003 | 0 | 0.0008 | 0.003 | 0.0031 | 0.0011 | 0.0083 | 0 | 0 | 0.003 | 0 | 0.0002 | 0.0027 | 0.325
0.1919 | 0.1818 | 0.7199 | 0.0095 | 0.0109 | 0.0373 | 0.0191 | 0.0365 | 0.0013 | 0.0038 | 0.0003 | 0 | 0.0008 | 0.0023 | 0.0034 | 0.0008 | 0.0075 | 0 | 0 | 0.0029 | 0 | 0.0001 | 0.002 | 0.324
0.1934 | 0.1816 | 0.7153 | 0.0068 | 0.0115 | 0.0369 | 0.0206 | 0.0323 | 0.0014 | 0.0033 | 0.0003 | 0 | 0.0008 | 0.0021 | 0.0026 | 0.0018 | 0.0066 | 0 | 0 | 0.0027 | 0 | 0.0006 | 0.0025 | 0.325
0.1888 | 0.1905 | 0.7189 | 0.0055 | 0.0129 | 0.0411 | 0.0178 | 0.0351 | 0.0011 | 0.0034 | 0.0003 | 0 | 0.0008 | 0.0031 | 0.0031 | 0.0007 | 0.0069 | 0 | 0 | 0.0028 | 0 | 0.0001 | 0.0037 | 0.322
0.1955 | 0.1974 | 0.7369 | 0.0059 | 0.0155 | 0.0435 | 0.0196 | 0.0365 | 0.0013 | 0.0036 | 0.0003 | 0 | 0.001 | 0.0034 | 0.005 | 0.0012 | 0.0056 | 0 | 0 | 0.003 | 0 | 0.0003 | 0.0032 | 0.332
0.2012 | 0.1735 | 0.7113 | 0.0044 | 0.0123 | 0.0532 | 0.025 | 0.0402 | 0.0013 | 0.0032 | 0.0003 | 0 | 0.0009 | 0.0027 | 0.0032 | 0.0007 | 0.0071 | 0 | 0 | 0.0027 | 0 | 0.0002 | 0.0019 | 0.336
0.1853 | 0.1911 | 0.7207 | 0.0035 | 0.0113 | 0.0491 | 0.045 | 0.0343 | 0.0014 | 0.0038 | 0.0003 | 0 | 0.0009 | 0.0027 | 0.0031 | 0.0006 | 0.0065 | 0 | 0 | 0.0028 | 0 | 0.0002 | 0.0021 | 0.322
0.1904 | 0.2033 | 0.7076 | 0.0036 | 0.014 | 0.0383 | 0.0167 | 0.0401 | 0.0015 | 0.0026 | 0.0003 | 0 | 0.001 | 0.0031 | 0.0034 | 0.0007 | 0.0057 | 0 | 0 | 0.0027 | 0 | 0.0001 | 0.0026 | 0.321
0.1863 | 0.1988 | 0.7103 | 0.0064 | 0.0133 | 0.0362 | 0.016 | 0.0392 | 0.0013 | 0.0027 | 0.0003 | 0 | 0.001 | 0.0029 | 0.0034 | 0.0007 | 0.0056 | 0 | 0 | 0.0027 | 0 | 0.0001 | 0.0023 | 0.317
0.1938 | 0.2012 | 0.7206 | 0.0047 | 0.0166 | 0.0422 | 0.0169 | 0.0316 | 0.0015 | 0.0029 | 0.0003 | 0 | 0.001 | 0.0028 | 0.0033 | 0.0006 | 0.0075 | 0 | 0 | 0.0028 | 0 | 0.0001 | 0.0036 | 0.327
0.1876 | 0.1724 | 0.7331 | 0.0058 | 0.0185 | 0.0458 | 0.0167 | 0.0352 | 0.0012 | 0.004 | 0.0004 | 0 | 0.0009 | 0.0027 | 0.0028 | 0.0008 | 0.0071 | 0 | 0 | 0.0031 | 0 | 0.0001 | 0.0028 | 0.324
0.1752 | 0.1925 | 0.7062 | 0.0029 | 0.0153 | 0.0441 | 0.0222 | 0.0334 | 0.0019 | 0.0053 | 0.0003 | 0 | 0.001 | 0.0027 | 0.0035 | 0.0008 | 0.0058 | 0 | 0 | 0.0027 | 0 | 0.0002 | 0.0015 | 0.307
0.1899 | 0.1864 | 0.7129 | 0.0042 | 0.0148 | 0.0489 | 0.0201 | 0.0435 | 0.0014 | 0.0031 | 0.0003 | 0 | 0.0009 | 0.0028 | 0.0038 | 0.0012 | 0.006 | 0 | 0 | 0.0027 | 0 | 0.0001 | 0.0018 | 0.324
0.1883 | 0.1881 | 0.718 | 0.006 | 0.0144 | 0.0418 | 0.0224 | 0.0369 | 0.0013 | 0.0064 | 0.0004 | 0 | 0.0009 | 0.0029 | 0.0034 | 0.0013 | 0.0081 | 0 | 0 | 0.0028 | 0 | 0.0002 | 0.0015 | 0.322
0.2037 | 0.1911 | 0.7126 | 0.0046 | 0.0104 | 0.0451 | 0.0267 | 0.0408 | 0.0011 | 0.0063 | 0.0003 | 0 | 0.001 | 0.0027 | 0.0048 | 0.001 | 0.0075 | 0 | 0 | 0.0028 | 0 | 0.0001 | 0.0015 | 0.338
0.1951 | 0.1843 | 0.7196 | 0.0091 | 0.0164 | 0.0471 | 0.0229 | 0.0365 | 0.0013 | 0.0058 | 0.0003 | 0 | 0.0009 | 0.003 | 0.0035 | 0.0007 | 0.0065 | 0 | 0 | 0.0028 | 0 | 0.0001 | 0.0021 | 0.33
0.2039 | 0.1884 | 0.7279 | 0.0128 | 0.0153 | 0.0463 | 0.0261 | 0.0446 | 0.0012 | 0.0061 | 0.0003 | 0 | 0.001 | 0.0031 | 0.003 | 0.0003 | 0.0067 | 0 | 0 | 0.0028 | 0 | 0.0001 | 0.0026 | 0.341
0.1883 | 0.1915 | 0.7189 | 0.013 | 0.0139 | 0.0473 | 0.0238 | 0.0418 | 0.0011 | 0.0063 | 0.0002 | 0 | 0.0008 | 0.0026 | 0.0038 | 0.0008 | 0.0057 | 0 | 0 | 0.0028 | 0 | 0.0001 | 0.0018 | 0.324
0.1866 | 0.1887 | 0.712 | 0.0063 | 0.0109 | 0.0433 | 0.0183 | 0.0327 | 0.0015 | 0.0045 | 0.0003 | 0 | 0.0009 | 0.0027 | 0.0041 | 0.0009 | 0.0075 | 0 | 0 | 0.0026 | 0 | 0.0001 | 0.0019 | 0.319
0.2112 | 0.1865 | 0.7253 | 0.0068 | 0.0118 | 0.049 | 0.0215 | 0.0328 | 0.0027 | 0.006 | 0.0004 | 0 | 0.0009 | 0.003 | 0.0044 | 0.0009 | 0.0063 | 0 | 0 | 0.0027 | 0 | 0.0002 | 0.001 | 0.347
0.206 | 0.1803 | 0.707 | 0.0079 | 0.0138 | 0.0429 | 0.0181 | 0.036 | 0.0016 | 0.0044 | 0.0004 | 0 | 0.0009 | 0.003 | 0.0037 | 0.0007 | 0.0071 | 0 | 0 | 0.0025 | 0 | 0.0001 | 0.0014 | 0.337
0.1918 | 0.172 | 0.7233 | 0.0171 | 0.0139 | 0.0378 | 0.0222 | 0.031 | 0.0017 | 0.0055 | 0.0004 | 0 | 0.0008 | 0.0031 | 0.0038 | 0.0007 | 0.0078 | 0 | 0 | 0.0026 | 0 | 0.0001 | 0.0016 | 0.325
0.1945 | 0.1689 | 0.7257 | 0.014 | 0.0123 | 0.0441 | 0.0229 | 0.0339 | 0.0013 | 0.0046 | 0.0005 | 0 | 0.0007 | 0.0032 | 0.0038 | 0.0007 | 0.0079 | 0 | 0 | 0.0027 | 0 | 0.0001 | 0.0017 | 0.33
0.1892 | 0.1819 | 0.723 | 0.0082 | 0.011 | 0.0413 | 0.0209 | 0.0403 | 0.0013 | 0.0032 | 0.0005 | 0 | 0.0008 | 0.003 | 0.0033 | 0.0009 | 0.0071 | 0 | 0 | 0.0025 | 0 | 0.0001 | 0.0017 | 0.323
0.2137 | 0.1797 | 0.7255 | 0.0134 | 0.013 | 0.0424 | 0.0201 | 0.0393 | 0.0012 | 0.0027 | 0.0005 | 0 | 0.0008 | 0.0032 | 0.0033 | 0.0008 | 0.0071 | 0 | 0 | 0.0026 | 0 | 0.0001 | 0.0013 | 0.348
0.2001 | 0.1864 | 0.7079 | 0.015 | 0.0123 | 0.0354 | 0.0157 | 0.0325 | 0.002 | 0.0023 | 0.0004 | 0 | 0.0009 | 0.0031 | 0.0039 | 0.0009 | 0.0072 | 0 | 0 | 0.0026 | 0 | 0.0001 | 0.0022 | 0.329
0.1964 | 0.1835 | 0.7362 | 0.0077 | 0.0107 | 0.0387 | 0.0188 | 0.0305 | 0.0029 | 0.0026 | 0.0004 | 0 | 0.0009 | 0.003 | 0.0035 | 0.0007 | 0.0073 | 0 | 0 | 0.0026 | 0 | 0.0001 | 0.0024 | 0.331
0.2058 | 0.174 | 0.7161 | 0.0108 | 0.0112 | 0.0451 | 0.017 | 0.0363 | 0.0018 | 0.0031 | 0.0005 | 0 | 0.0008 | 0.0032 | 0.0033 | 0.0006 | 0.0081 | 0 | 0 | 0.0028 | 0 | 0.0001 | 0.0013 | 0.339
0.1962 | 0.1798 | 0.7221 | 0.0103 | 0.0146 | 0.0414 | 0.0199 | 0.033 | 0.0027 | 0.0038 | 0.0004 | 0 | 0.0008 | 0.0031 | 0.0036 | 0.0007 | 0.0059 | 0 | 0 | 0.0027 | 0 | 0.0001 | 0.002 | 0.33
0.1977 | 0.1828 | 0.7158 | 0.0077 | 0.0127 | 0.0424 | 0.0196 | 0.0346 | 0.0016 | 0.0034 | 0.0005 | 0 | 0.0008 | 0.0032 | 0.0032 | 0.0015 | 0.0064 | 0 | 0 | 0.0028 | 0 | 0.0002 | 0.0015 | 0.33
0.1948 | 0.188 | 0.7038 | 0.0069 | 0.0118 | 0.0418 | 0.0208 | 0.0329 | 0.0021 | 0.0037 | 0.0004 | 0 | 0.0008 | 0.0031 | 0.0033 | 0.0008 | 0.0063 | 0 | 0 | 0.0026 | 0 | 0.0001 | 0.001 | 0.325
0.2094 | 0.1896 | 0.7144 | 0.0136 | 0.0161 | 0.0439 | 0.0209 | 0.0357 | 0.0024 | 0.0042 | 0.0004 | 0 | 0.0009 | 0.0031 | 0.0035 | 0.0012 | 0.0061 | 0 | 0 | 0.0026 | 0 | 0.0002 | 0.0015 | 0.342
0.1993 | 0.1547 | 0.5744 | 0.0115 | 0.0188 | 0.0516 | 0.0248 | 0.0355 | 0.0017 | 0.0056 | 0.0004 | 0 | 0.0007 | 0.0027 | 0.0033 | 0.0013 | 0.0061 | 0 | 0 | 0.0025 | 0 | 0.0002 | 0.0019 | 0.311
0.1941 | 0.1849 | 0.6692 | 0.0054 | 0.0191 | 0.0409 | 0.0213 | 0.037 | 0.0012 | 0.0036 | 0.0004 | 0 | 0.0009 | 0.0029 | 0.0037 | 0.0007 | 0.0059 | 0 | 0 | 0.0025 | 0 | 0.0001 | 0.0013 | 0.319
0.1936 | 0.1891 | 0.7016 | 0.0099 | 0.0156 | 0.0387 | 0.0206 | 0.0357 | 0.0014 | 0.0049 | 0.0004 | 0 | 0.0009 | 0.0031 | 0.0035 | 0.0014 | 0.0082 | 0 | 0 | 0.0027 | 0 | 0.0003 | 0.0013 | 0.324
0.1797 | 0.1876 | 0.692 | 0.0059 | 0.0134 | 0.0392 | 0.028 | 0.033 | 0.002 | 0.0064 | 0.0004 | 0 | 0.0009 | 0.003 | 0.0034 | 0.0007 | 0.0073 | 0 | 0 | 0.0026 | 0 | 0.0001 | 0.0016 | 0.309
0.1861 | 0.1939 | 0.7073 | 0.0089 | 0.0151 | 0.0369 | 0.0198 | 0.0423 | 0.0015 | 0.0041 | 0.0004 | 0 | 0.001 | 0.0031 | 0.0035 | 0.0013 | 0.0065 | 0 | 0 | 0.0027 | 0 | 0.0002 | 0.0019 | 0.317
0.1884 | 0.1846 | 0.7128 | 0.0129 | 0.0168 | 0.0513 | 0.0411 | 0.034 | 0.0022 | 0.0044 | 0.0005 | 0 | 0.0008 | 0.0033 | 0.0034 | 0.0008 | 0.0065 | 0 | 0 | 0.0027 | 0 | 0.0001 | 0.0012 | 0.324
0.1899 | 0.1683 | 0.7037 | 0.0099 | 0.0142 | 0.0371 | 0.0279 | 0.03 | 0.002 | 0.0052 | 0.0004 | 0 | 0.0008 | 0.003 | 0.003 | 0.0009 | 0.0069 | 0 | 0 | 0.0026 | 0 | 0.0001 | 0.0023 | 0.32
0.1857 | 0.1696 | 0.7042 | 0.0096 | 0.0169 | 0.0389 | 0.0221 | 0.0335 | 0.0022 | 0.0035 | 0.0005 | 0 | 0.0007 | 0.0032 | 0.003 | 0.0008 | 0.0063 | 0 | 0 | 0.0025 | 0 | 0.0001 | 0.0023 | 0.316
0.1905 | 0.1528 | 0.5321 | 0.0074 | 0.0181 | 0.0413 | 0.0183 | 0.0425 | 0.0016 | 0.0033 | 0.0004 | 0 | 0.0007 | 0.0026 | 0.0034 | 0.0011 | 0.0058 | 0 | 0 | 0.0024 | 0 | 0.0001 | 0.0012 | 0.293
0.1831 | 0.1315 | 0.5193 | 0.0124 | 0.0178 | 0.0388 | 0.0259 | 0.0382 | 0.0018 | 0.0067 | 0.0003 | 0 | 0.0006 | 0.0023 | 0.0036 | 0.0014 | 0.0056 | 0 | 0 | 0.0022 | 0 | 0.0002 | 0.0016 | 0.283
0.1934 | 0.1377 | 0.5105 | 0.0099 | 0.0099 | 0.0333 | 0.0112 | 0.0233 | 0.0007 | 0.0022 | 0.0004 | 0 | 0.0006 | 0.0021 | 0.0027 | 0.0009 | 0.0063 | 0 | 0 | 0.0023 | 0 | 0.0001 | 0.0035 | 0.288
0.189 | 0.1451 | 0.5061 | 0.0064 | 0.0139 | 0.0371 | 0.007 | 0.0161 | 0.0005 | 0.0017 | 0.0004 | 0 | 0.0007 | 0.0022 | 0.0031 | 0.001 | 0.0054 | 0 | 0 | 0.0023 | 0 | 0.0001 | 0.0016 | 0.283
0.1887 | 0.1542 | 0.4868 | 0.0035 | 0.0157 | 0.0436 | 0.0074 | 0.016 | 0.0006 | 0.0017 | 0.0003 | 0 | 0.0007 | 0.002 | 0.0036 | 0.0007 | 0.0045 | 0 | 0 | 0.0023 | 0 | 0.0001 | 0.0013 | 0.281
0.1931 | 0.1461 | 0.4911 | 0.0055 | 0.0153 | 0.0463 | 0.0092 | 0.0227 | 0.0006 | 0.0019 | 0.0004 | 0 | 0.0007 | 0.0022 | 0.0033 | 0.001 | 0.0062 | 0 | 0 | 0.0023 | 0 | 0.0001 | 0.0009 | 0.287
0.192 | 0.1435 | 0.5071 | 0.006 | 0.0115 | 0.041 | 0.009 | 0.018 | 0.0006 | 0.0021 | 0.0004 | 0 | 0.0007 | 0.0022 | 0.0033 | 0.0009 | 0.0061 | 0 | 0 | 0.0024 | 0 | 0.0001 | 0.0021 | 0.287
0.2049 | 0.173 | 0.5242 | 0.0034 | 0.0102 | 0.0407 | 0.0086 | 0.0165 | 0.0006 | 0.0018 | 0.0004 | 0 | 0.0007 | 0.0019 | 0.0039 | 0.001 | 0.0071 | 0 | 0 | 0.0025 | 0 | 0.0001 | 0.0019 | 0.303
0.1895 | 0.1348 | 0.5065 | 0.0029 | 0.0155 | 0.0397 | 0.0073 | 0.0173 | 0.0006 | 0.0016 | 0.0004 | 0 | 0.0007 | 0.0021 | 0.0033 | 0.0007 | 0.0057 | 0 | 0 | 0.0022 | 0 | 0.0001 | 0.0019 | 0.284
0.2098 | 0.1617 | 0.5327 | 0.0033 | 0.0104 | 0.0297 | 0.0071 | 0.0169 | 0.0007 | 0.0018 | 0.0004 | 0 | 0.0009 | 0.0017 | 0.0034 | 0.001 | 0.007 | 0 | 0 | 0.0025 | 0 | 0.0001 | 0.0036 | 0.307
0.1887 | 0.147 | 0.5105 | 0.0021 | 0.0113 | 0.0415 | 0.0071 | 0.0172 | 0.0006 | 0.0019 | 0.0003 | 0 | 0.0008 | 0.0016 | 0.004 | 0.0014 | 0.0058 | 0 | 0 | 0.0022 | 0 | 0.0002 | 0.0021 | 0.284
0.202 | 0.1616 | 0.5256 | 0.0031 | 0.0146 | 0.0434 | 0.0077 | 0.019 | 0.0007 | 0.0017 | 0.0003 | 0 | 0.0009 | 0.0015 | 0.0039 | 0.0015 | 0.0049 | 0 | 0 | 0.0023 | 0 | 0.0001 | 0.0023 | 0.301
0.1916 | 0.1559 | 0.5128 | 0.0028 | 0.0122 | 0.0451 | 0.0077 | 0.017 | 0.0006 | 0.0016 | 0.0003 | 0 | 0.0008 | 0.0013 | 0.0032 | 0.0006 | 0.0063 | 0 | 0 | 0.0021 | 0 | 0.0001 | 0.002 | 0.288
0.2127 | 0.1627 | 0.5249 | 0.0038 | 0.0113 | 0.0433 | 0.0079 | 0.0192 | 0.0007 | 0.0019 | 0.0003 | 0 | 0.0007 | 0.0012 | 0.0028 | 0.0009 | 0.0081 | 0 | 0 | 0.0023 | 0 | 0.0002 | 0.0021 | 0.311
0.1998 | 0.1729 | 0.5305 | 0.0032 | 0.011 | 0.0326 | 0.0077 | 0.0164 | 0.0006 | 0.0016 | 0.0003 | 0 | 0.0009 | 0.0014 | 0.0032 | 0.0011 | 0.0059 | 0 | 0 | 0.0022 | 0 | 0.0002 | 0.0027 | 0.297
0.2152 | 0.1752 | 0.542 | 0.0021 | 0.0085 | 0.0323 | 0.0076 | 0.0191 | 0.0007 | 0.0018 | 0.0003 | 0 | 0.0009 | 0.0012 | 0.0036 | 0.0012 | 0.0075 | 0 | 0 | 0.0023 | 0 | 0.0003 | 0.0023 | 0.314
0.1894 | 0.149 | 0.5262 | 0.0025 | 0.0104 | 0.0352 | 0.0074 | 0.0182 | 0.0006 | 0.0017 | 0.0003 | 0 | 0.0007 | 0.0014 | 0.003 | 0.0019 | 0.0076 | 0 | 0 | 0.0022 | 0 | 0.0003 | 0.0017 | 0.286
0.1872 | 0.1563 | 0.5328 | 0.0028 | 0.0138 | 0.0358 | 0.0077 | 0.0174 | 0.0007 | 0.0019 | 0.0003 | 0 | 0.0007 | 0.0015 | 0.0029 | 0.001 | 0.007 | 0 | 0 | 0.0023 | 0 | 0.0003 | 0.0023 | 0.286
0.1877 | 0.1495 | 0.5139 | 0.0027 | 0.012 | 0.0331 | 0.0077 | 0.0172 | 0.0006 | 0.0017 | 0.0003 | 0 | 0.0007 | 0.0013 | 0.0028 | 0.0008 | 0.0073 | 0 | 0 | 0.0022 | 0 | 0.0001 | 0.0016 | 0.282
0.1958 | 0.1612 | 0.5227 | 0.0073 | 0.012 | 0.0282 | 0.0072 | 0.0167 | 0.0005 | 0.0015 | 0.0003 | 0 | 0.0007 | 0.0012 | 0.003 | 0.0012 | 0.007 | 0 | 0 | 0.0021 | 0 | 0.0002 | 0.0013 | 0.291
0.1664 | 0.1464 | 0.5175 | 0.0036 | 0.011 | 0.0503 | 0.0261 | 0.039 | 0.0012 | 0.0033 | 0.0003 | 0 | 0.0007 | 0.0015 | 0.0027 | 0.0009 | 0.0062 | 0 | 0 | 0.0023 | 0 | 0.0002 | 0.0009 | 0.268
0.1842 | 0.1493 | 0.5214 | 0.0025 | 0.0162 | 0.0479 | 0.0247 | 0.0354 | 0.0014 | 0.0038 | 0.0003 | 0 | 0.0007 | 0.0014 | 0.0028 | 0.0007 | 0.0049 | 0 | 0 | 0.0023 | 0 | 0.0001 | 0.0025 | 0.286
0.1805 | 0.1433 | 0.5177 | 0.0021 | 0.0151 | 0.0427 | 0.0185 | 0.0374 | 0.0015 | 0.0032 | 0.0004 | 0 | 0.0008 | 0.0017 | 0.0029 | 0.0006 | 0.0052 | 0 | 0 | 0.0024 | 0 | 0.0001 | 0.0016 | 0.28
0.196 | 0.1613 | 0.5104 | 0.0037 | 0.0159 | 0.0443 | 0.0186 | 0.0341 | 0.0013 | 0.0043 | 0.0004 | 0 | 0.0008 | 0.0017 | 0.0028 | 0.0007 | 0.008 | 0 | 0 | 0.0023 | 0 | 0.0001 | 0.0012 | 0.295
0.1821 | 0.1689 | 0.5156 | 0.0023 | 0.0182 | 0.0454 | 0.0184 | 0.0335 | 0.0016 | 0.0032 | 0.0003 | 0 | 0.0008 | 0.0016 | 0.0029 | 0.0008 | 0.0084 | 0 | 0 | 0.0022 | 0 | 0.0001 | 0.0025 | 0.282
0.2023 | 0.1614 | 0.524 | 0.0026 | 0.0134 | 0.035 | 0.0161 | 0.0333 | 0.0013 | 0.0026 | 0.0004 | 0 | 0.0008 | 0.0018 | 0.003 | 0.0008 | 0.0056 | 0 | 0 | 0.0023 | 0 | 0.0002 | 0.0015 | 0.301
0.1836 | 0.1615 | 0.5111 | 0.0034 | 0.02 | 0.042 | 0.0193 | 0.0341 | 0.0012 | 0.0054 | 0.0003 | 0 | 0.0008 | 0.0019 | 0.003 | 0.001 | 0.0068 | 0 | 0 | 0.0023 | 0 | 0.0001 | 0.0018 | 0.282
0.1855 | 0.1581 | 0.4947 | 0.0022 | 0.0121 | 0.0381 | 0.0265 | 0.0325 | 0.0012 | 0.0053 | 0.0002 | 0 | 0.0007 | 0.0011 | 0.0029 | 0.0007 | 0.0052 | 0 | 0 | 0.0022 | 0 | 0.0001 | 0.0018 | 0.281
0.194 | 0.1478 | 0.5112 | 0.0043 | 0.0176 | 0.0452 | 0.0221 | 0.036 | 0.0013 | 0.0039 | 0.0004 | 0 | 0.0007 | 0.0015 | 0.0025 | 0.001 | 0.0065 | 0 | 0 | 0.0023 | 0 | 0.0001 | 0.0022 | 0.293
0.1911 | 0.1713 | 0.5085 | 0.0158 | 0.0112 | 0.0457 | 0.0182 | 0.0324 | 0.0015 | 0.0037 | 0.0003 | 0 | 0.0006 | 0.0012 | 0.0029 | 0.0008 | 0.0054 | 0 | 0 | 0.0023 | 0 | 0.0001 | 0.003 | 0.289
0.1952 | 0.1506 | 0.5083 | 0.0078 | 0.0113 | 0.0526 | 0.029 | 0.0341 | 0.0018 | 0.0048 | 0.0003 | 0 | 0.0007 | 0.0012 | 0.0026 | 0.0002 | 0.0064 | 0 | 0 | 0.0023 | 0 | 0.0001 | 0.0023 | 0.296
0.1911 | 0.1899 | 0.6859 | 0.0082 | 0.0086 | 0.0376 | 0.0192 | 0.0363 | 0.0015 | 0.0034 | 0.0003 | 0 | 0.0008 | 0.0019 | 0.0025 | 0.0001 | 0.0072 | 0 | 0 | 0.0025 | 0 | 0.0001 | 0.0018 | 0.318
0.2017 | 0.1489 | 0.5142 | 0.0148 | 0.015 | 0.0367 | 0.0226 | 0.0346 | 0.0012 | 0.005 | 0.0003 | 0 | 0.0006 | 0.0015 | 0.0029 | 0.0004 | 0.0073 | 0 | 0 | 0.0024 | 0 | 0.0001 | 0.0022 | 0.3
0.1907 | 0.143 | 0.5116 | 0.005 | 0.0118 | 0.0342 | 0.0222 | 0.0311 | 0.0012 | 0.0082 | 0.0003 | 0 | 0.0006 | 0.0012 | 0.0025 | 0.0001 | 0.0069 | 0 | 0 | 0.0023 | 0 | 0.0001 | 0.0015 | 0.288
0.1817 | 0.147 | 0.5023 | 0.0091 | 0.0124 | 0.033 | 0.0217 | 0.0346 | 0.0015 | 0.0033 | 0.0002 | 0 | 0.0007 | 0.0013 | 0.0023 | 0.0003 | 0.0068 | 0 | 0 | 0.0022 | 0 | 0.0001 | 0.0032 | 0.277
0.1952 | 0.1513 | 0.5057 | 0.0077 | 0.0182 | 0.0398 | 0.0228 | 0.0433 | 0.0014 | 0.0032 | 0.0003 | 0 | 0.0007 | 0.0017 | 0.0025 | 0.0006 | 0.0076 | 0 | 0 | 0.0023 | 0 | 0.0001 | 0.0019 | 0.293
0.186 | 0.1501 | 0.5044 | 0.0068 | 0.0143 | 0.0437 | 0.019 | 0.0309 | 0.0019 | 0.0034 | 0.0003 | 0 | 0.0007 | 0.0013 | 0.0029 | 0.0003 | 0.0072 | 0 | 0 | 0.0022 | 0 | 0.0001 | 0.0023 | 0.283
0.1831 | 0.1456 | 0.4926 | 0.0105 | 0.0141 | 0.0403 | 0.0209 | 0.0327 | 0.0013 | 0.0033 | 0.0003 | 0 | 0.0006 | 0.0016 | 0.0023 | 0.0002 | 0.007 | 0 | 0 | 0.0022 | 0 | 0 | 0.0014 | 0.278
0.1911 | 0.1432 | 0.5133 | 0.012 | 0.0113 | 0.0356 | 0.018 | 0.0361 | 0.0014 | 0.0027 | 0.0003 | 0 | 0.0007 | 0.0018 | 0.0023 | 0.0003 | 0.0068 | 0 | 0 | 0.0023 | 0 | 0.0001 | 0.0031 | 0.288
0.2023 | 0.1568 | 0.5119 | 0.0085 | 0.0154 | 0.036 | 0.0174 | 0.0473 | 0.002 | 0.0024 | 0.0003 | 0 | 0.0008 | 0.0016 | 0.0027 | 0.0004 | 0.0073 | 0 | 0 | 0.0023 | 0 | 0.0001 | 0.0013 | 0.3
0.1887 | 0.1543 | 0.5056 | 0.0063 | 0.0181 | 0.0393 | 0.0165 | 0.0418 | 0.0016 | 0.0025 | 0.0003 | 0 | 0.0007 | 0.0015 | 0.0031 | 0.0002 | 0.0067 | 0 | 0 | 0.0025 | 0 | 0.0001 | 0.0013 | 0.286
0.2028 | 0.1647 | 0.4957 | 0.0066 | 0.0145 | 0.0494 | 0.0196 | 0.0381 | 0.0013 | 0.0029 | 0.0003 | 0 | 0.0007 | 0.0012 | 0.0034 | 0.0003 | 0.007 | 0 | 0 | 0.0024 | 0 | 0.0001 | 0.001 | 0.3
0.1979 | 0.1451 | 0.5215 | 0.0123 | 0.0178 | 0.0575 | 0.0211 | 0.0427 | 0.0013 | 0.003 | 0.0003 | 0 | 0.0007 | 0.0018 | 0.0028 | 0.0009 | 0.0055 | 0 | 0 | 0.0024 | 0 | 0.0001 | 0.0013 | 0.302
0.1862 | 0.1435 | 0.5055 | 0.0114 | 0.0205 | 0.0549 | 0.0203 | 0.0411 | 0.0012 | 0.0026 | 0.0003 | 0 | 0.0008 | 0.002 | 0.0025 | 0.0006 | 0.0062 | 0 | 0 | 0.0023 | 0 | 0.0001 | 0.0018 | 0.286
0.1849 | 0.1505 | 0.5159 | 0.0175 | 0.0192 | 0.0388 | 0.0168 | 0.0382 | 0.0019 | 0.0024 | 0.0002 | 0 | 0.0008 | 0.0019 | 0.0038 | 0.0006 | 0.0053 | 0 | 0 | 0.0024 | 0 | 0.0001 | 0.0014 | 0.283
0.1886 | 0.1394 | 0.5119 | 0.0114 | 0.0169 | 0.0391 | 0.0185 | 0.0372 | 0.0016 | 0.003 | 0.0003 | 0 | 0.0007 | 0.0018 | 0.003 | 0.0006 | 0.0068 | 0 | 0 | 0.0023 | 0 | 0.0001 | 0.0027 | 0.286
0.1844 | 0.1379 | 0.5121 | 0.0086 | 0.0143 | 0.0399 | 0.0192 | 0.0344 | 0.0017 | 0.0026 | 0.0004 | 0 | 0.0007 | 0.0019 | 0.0031 | 0.0005 | 0.0065 | 0 | 0 | 0.0024 | 0 | 0.0001 | 0.0016 | 0.282
0.1802 | 0.1446 | 0.5087 | 0.0108 | 0.0151 | 0.0448 | 0.0205 | 0.038 | 0.0016 | 0.0031 | 0.0004 | 0 | 0.0008 | 0.0019 | 0.0042 | 0.0006 | 0.0058 | 0 | 0 | 0.0023 | 0 | 0.0001 | 0.0009 | 0.279
0.1909 | 0.192 | 0.6812 | 0.0081 | 0.0125 | 0.0396 | 0.0187 | 0.0321 | 0.0023 | 0.0028 | 0.0004 | 0 | 0.0009 | 0.0023 | 0.0038 | 0.0009 | 0.0066 | 0 | 0 | 0.0027 | 0 | 0.0001 | 0.0015 | 0.317
0.1889 | 0.1925 | 0.7103 | 0.0082 | 0.0145 | 0.0517 | 0.0211 | 0.043 | 0.0014 | 0.0029 | 0.0003 | 0 | 0.0009 | 0.0024 | 0.0033 | 0.0005 | 0.0065 | 0 | 0 | 0.0027 | 0 | 0.0001 | 0.001 | 0.323
0.1865 | 0.1647 | 0.7229 | 0.0182 | 0.0236 | 0.0429 | 0.0184 | 0.0322 | 0.0014 | 0.0029 | 0.0003 | 0 | 0.0008 | 0.0027 | 0.0032 | 0.0006 | 0.0071 | 0 | 0 | 0.0028 | 0 | 0.0001 | 0.0016 | 0.32
0.1939 | 0.1772 | 0.7113 | 0.0085 | 0.0179 | 0.0477 | 0.0212 | 0.0311 | 0.0015 | 0.0038 | 0.0003 | 0 | 0.0009 | 0.0025 | 0.0031 | 0.0005 | 0.006 | 0 | 0 | 0.0029 | 0 | 0.0001 | 0.0009 | 0.327
0.1998 | 0.1846 | 0.7123 | 0.0089 | 0.0167 | 0.0449 | 0.0173 | 0.0349 | 0.0014 | 0.0038 | 0.0003 | 0 | 0.0009 | 0.0024 | 0.0031 | 0.0006 | 0.0073 | 0 | 0 | 0.0026 | 0 | 0.0001 | 0.0022 | 0.332
0.2047 | 0.2146 | 0.6975 | 0.0062 | 0.0133 | 0.0507 | 0.0196 | 0.0395 | 0.0018 | 0.0033 | 0.0003 | 0 | 0.001 | 0.0021 | 0.004 | 0.0005 | 0.0067 | 0 | 0 | 0.0028 | 0 | 0.0001 | 0.0018 | 0.336
0.1916 | 0.1723 | 0.7039 | 0.0087 | 0.0154 | 0.0479 | 0.0217 | 0.0368 | 0.0017 | 0.0029 | 0.0003 | 0 | 0.0009 | 0.0024 | 0.0031 | 0.0008 | 0.006 | 0 | 0 | 0.0027 | 0 | 0.0001 | 0.0016 | 0.323
0.1855 | 0.1759 | 0.7026 | 0.0079 | 0.0181 | 0.0395 | 0.0176 | 0.0396 | 0.0017 | 0.0028 | 0.0002 | 0 | 0.0009 | 0.0024 | 0.0029 | 0.0006 | 0.006 | 0 | 0 | 0.0027 | 0 | 0.0001 | 0.0014 | 0.315
0.1819 | 0.1625 | 0.7266 | 0.0086 | 0.0248 | 0.0465 | 0.0199 | 0.0374 | 0.0023 | 0.0034 | 0.0003 | 0 | 0.0008 | 0.0028 | 0.0031 | 0.0006 | 0.0062 | 0 | 0 | 0.0028 | 0 | 0.0001 | 0.0011 | 0.317
0.196 | 0.1766 | 0.7088 | 0.0068 | 0.0182 | 0.0407 | 0.0221 | 0.0395 | 0.0015 | 0.0034 | 0.0003 | 0 | 0.0009 | 0.0024 | 0.0034 | 0.0008 | 0.0055 | 0 | 0 | 0.0028 | 0 | 0.0001 | 0.0009 | 0.328
0.1952 | 0.165 | 0.736 | 0.0181 | 0.0143 | 0.0626 | 0.0197 | 0.039 | 0.0013 | 0.0058 | 0.0003 | 0 | 0.0009 | 0.0022 | 0.0029 | 0.0008 | 0.0066 | 0 | 0 | 0.0027 | 0 | 0.0001 | 0.0013 | 0.336
0.1971 | 0.1881 | 0.7158 | 0.0083 | 0.0131 | 0.0448 | 0.02 | 0.0377 | 0.0015 | 0.0035 | 0.0003 | 0 | 0.001 | 0.0022 | 0.0043 | 0.0008 | 0.0065 | 0 | 0 | 0.0027 | 0 | 0.0001 | 0.0009 | 0.33
0.1979 | 0.1709 | 0.7012 | 0.0045 | 0.0157 | 0.0617 | 0.02 | 0.0366 | 0.0014 | 0.0077 | 0.0003 | 0 | 0.0009 | 0.0025 | 0.0033 | 0.0009 | 0.0054 | 0 | 0 | 0.0027 | 0 | 0.0001 | 0.0015 | 0.333
0.2023 | 0.1583 | 0.7054 | 0.0076 | 0.0165 | 0.063 | 0.0226 | 0.0374 | 0.0014 | 0.007 | 0.0003 | 0 | 0.0009 | 0.0025 | 0.0031 | 0.0008 | 0.006 | 0 | 0 | 0.0028 | 0 | 0.0001 | 0.0012 | 0.338
0.2052 | 0.1796 | 0.6883 | 0.005 | 0.0132 | 0.0455 | 0.02 | 0.0402 | 0.0013 | 0.0029 | 0.0002 | 0 | 0.0008 | 0.0015 | 0.0032 | 0.0008 | 0.0087 | 0 | 0 | 0.0027 | 0 | 0.0001 | 0.0021 | 0.334
0.1992 | 0.1795 | 0.7013 | 0.009 | 0.012 | 0.0562 | 0.0219 | 0.0399 | 0.0015 | 0.0029 | 0.0002 | 0 | 0.0008 | 0.0016 | 0.0028 | 0.0004 | 0.0077 | 0 | 0 | 0.0025 | 0 | 0.0001 | 0.0015 | 0.332
0.2055 | 0.176 | 0.7053 | 0.0077 | 0.01 | 0.0558 | 0.0233 | 0.0411 | 0.0014 | 0.0035 | 0.0002 | 0 | 0.0008 | 0.0016 | 0.0028 | 0.0007 | 0.0081 | 0 | 0 | 0.0025 | 0 | 0.0001 | 0.0019 | 0.34
0.1868 | 0.1735 | 0.7026 | 0.0033 | 0.0073 | 0.0434 | 0.0193 | 0.0445 | 0.0013 | 0.0034 | 0.0002 | 0 | 0.0008 | 0.0016 | 0.0035 | 0.0007 | 0.0067 | 0 | 0 | 0.0025 | 0 | 0.0001 | 0.0012 | 0.318
0.1977 | 0.1792 | 0.7102 | 0.0102 | 0.0077 | 0.0446 | 0.0265 | 0.0384 | 0.0014 | 0.0048 | 0.0002 | 0 | 0.0008 | 0.0016 | 0.0027 | 0.0007 | 0.0063 | 0 | 0 | 0.0027 | 0 | 0.0001 | 0.0022 | 0.331
0.2103 | 0.186 | 0.706 | 0.0078 | 0.0093 | 0.0465 | 0.0184 | 0.0358 | 0.0025 | 0.0031 | 0.0002 | 0 | 0.0008 | 0.0016 | 0.0027 | 0.0005 | 0.0077 | 0 | 0 | 0.0024 | 0 | 0.0001 | 0.0031 | 0.342
0.2082 | 0.1819 | 0.7059 | 0.0092 | 0.0115 | 0.0521 | 0.0266 | 0.0342 | 0.0019 | 0.0055 | 0.0002 | 0 | 0.0008 | 0.0017 | 0.0028 | 0.0008 | 0.0082 | 0 | 0 | 0.0026 | 0 | 0.0001 | 0.0028 | 0.342
0.1993 | 0.1809 | 0.7186 | 0.005 | 0.0147 | 0.0498 | 0.0284 | 0.0374 | 0.0014 | 0.0064 | 0.0003 | 0 | 0.0008 | 0.002 | 0.0029 | 0.0008 | 0.0081 | 0 | 0 | 0.0027 | 0 | 0.0001 | 0.0012 | 0.335
0.1932 | 0.1772 | 0.694 | 0.011 | 0.0187 | 0.046 | 0.0231 | 0.0344 | 0.0011 | 0.0037 | 0.0002 | 0 | 0.0008 | 0.0018 | 0.0038 | 0.001 | 0.0068 | 0 | 0 | 0.0025 | 0 | 0.0001 | 0.001 | 0.323
0.188 | 0.1794 | 0.7075 | 0.0105 | 0.0152 | 0.0447 | 0.0203 | 0.0308 | 0.0011 | 0.0043 | 0.0002 | 0 | 0.0007 | 0.0016 | 0.0029 | 0.0012 | 0.0061 | 0 | 0 | 0.0025 | 0 | 0.0001 | 0.0028 | 0.319
0.2039 | 0.1937 | 0.7104 | 0.0075 | 0.0145 | 0.0438 | 0.0215 | 0.0301 | 0.0013 | 0.0051 | 0.0002 | 0 | 0.0008 | 0.0019 | 0.003 | 0.0006 | 0.0072 | 0 | 0 | 0.0027 | 0 | 0.0002 | 0.0021 | 0.336
0.1843 | 0.1744 | 0.6981 | 0.0063 | 0.0149 | 0.035 | 0.0157 | 0.0288 | 0.0013 | 0.0028 | 0.0001 | 0 | 0.0007 | 0.0018 | 0.003 | 0.0007 | 0.0062 | 0 | 0 | 0.0026 | 0 | 0.0001 | 0.0024 | 0.312
0.1914 | 0.1847 | 0.7152 | 0.0067 | 0.0165 | 0.0473 | 0.0187 | 0.0362 | 0.001 | 0.0028 | 0.0001 | 0 | 0.0008 | 0.0019 | 0.0034 | 0.0008 | 0.0056 | 0 | 0 | 0.0026 | 0 | 0.0001 | 0.003 | 0.325
0.1882 | 0.1979 | 0.7072 | 0.008 | 0.0238 | 0.0527 | 0.0173 | 0.0336 | 0.0012 | 0.003 | 0.0001 | 0 | 0.0007 | 0.0019 | 0.0029 | 0.0006 | 0.0051 | 0 | 0 | 0.0026 | 0 | 0.0001 | 0.0016 | 0.321
0.1866 | 0.1992 | 0.7118 | 0.0117 | 0.021 | 0.0707 | 0.0276 | 0.0336 | 0.0013 | 0.0054 | 0.0002 | 0 | 0.0007 | 0.002 | 0.0032 | 0.0007 | 0.0065 | 0 | 0 | 0.0028 | 0 | 0.0001 | 0.0023 | 0.325
0.1827 | 0.1938 | 0.72 | 0.0143 | 0.0235 | 0.0495 | 0.0182 | 0.0354 | 0.0012 | 0.004 | 0.0002 | 0 | 0.0007 | 0.0019 | 0.0027 | 0.0009 | 0.0057 | 0 | 0 | 0.0027 | 0 | 0.0001 | 0.0024 | 0.317
0.1889 | 0.197 | 0.7016 | 0.0122 | 0.0166 | 0.0385 | 0.0183 | 0.0265 | 0.001 | 0.005 | 0.0001 | 0 | 0.0008 | 0.002 | 0.0036 | 0.0008 | 0.006 | 0 | 0 | 0.0027 | 0 | 0.0001 | 0.0025 | 0.318
0.1929 | 0.1842 | 0.7171 | 0.013 | 0.0142 | 0.0424 | 0.028 | 0.0303 | 0.001 | 0.005 | 0.0001 | 0 | 0.0007 | 0.0019 | 0.0028 | 0.0008 | 0.0073 | 0 | 0 | 0.0027 | 0 | 0.0001 | 0.0031 | 0.326
0.1942 | 0.1851 | 0.7155 | 0.0103 | 0.0137 | 0.0435 | 0.0247 | 0.0282 | 0.0013 | 0.0038 | 0.0002 | 0 | 0.0007 | 0.0019 | 0.003 | 0.0007 | 0.0065 | 0 | 0 | 0.0027 | 0 | 0.0001 | 0.0016 | 0.327
0.1903 | 0.1886 | 0.7136 | 0.0115 | 0.0172 | 0.0405 | 0.0174 | 0.0292 | 0.0009 | 0.0028 | 0.0001 | 0 | 0.0007 | 0.002 | 0.003 | 0.0008 | 0.0054 | 0 | 0 | 0.0025 | 0 | 0.0001 | 0.0034 | 0.321
0.2012 | 0.2028 | 0.717 | 0.0123 | 0.0178 | 0.0432 | 0.0187 | 0.0293 | 0.0011 | 0.0032 | 0.0003 | 0 | 0.0009 | 0.0022 | 0.0029 | 0.0009 | 0.0054 | 0 | 0 | 0.0028 | 0 | 0.0001 | 0.0029 | 0.334
0.195 | 0.1915 | 0.7178 | 0.0123 | 0.0157 | 0.0496 | 0.0201 | 0.0352 | 0.0012 | 0.0033 | 0.0002 | 0 | 0.0008 | 0.0024 | 0.0034 | 0.0009 | 0.0065 | 0 | 0 | 0.0029 | 0 | 0.0001 | 0.0028 | 0.329
0.1862 | 0.2026 | 0.7112 | 0.0112 | 0.016 | 0.0424 | 0.0191 | 0.0394 | 0.0014 | 0.0023 | 0.0002 | 0 | 0.0007 | 0.002 | 0.0023 | 0.0009 | 0.0051 | 0 | 0 | 0.0027 | 0 | 0.0001 | 0.002 | 0.318
0.1932 | 0.1872 | 0.7174 | 0.0121 | 0.0201 | 0.0393 | 0.018 | 0.0355 | 0.001 | 0.0028 | 0.0001 | 0 | 0.0007 | 0.0021 | 0.0027 | 0.0005 | 0.0053 | 0 | 0 | 0.0028 | 0 | 0 | 0.0023 | 0.325
0.2001 | 0.1862 | 0.7242 | 0.0088 | 0.0109 | 0.0275 | 0.0067 | 0.0133 | 0.0005 | 0.0018 | 0.0002 | 0 | 0.0008 | 0.002 | 0.003 | 0.0009 | 0.0068 | 0 | 0 | 0.0028 | 0 | 0.0001 | 0.0029 | 0.328
0.1849 | 0.1969 | 0.7015 | 0.0124 | 0.0132 | 0.0277 | 0.0048 | 0.0101 | 0.0004 | 0.0015 | 0.0002 | 0 | 0.0008 | 0.002 | 0.0028 | 0.0012 | 0.0062 | 0 | 0 | 0.0027 | 0 | 0.0002 | 0.003 | 0.309
0.1932 | 0.1835 | 0.7056 | 0.0098 | 0.0105 | 0.0258 | 0.0048 | 0.0109 | 0.0004 | 0.0014 | 0.0002 | 0 | 0.0007 | 0.002 | 0.0027 | 0.0009 | 0.0072 | 0 | 0 | 0.0026 | 0 | 0.0001 | 0.0034 | 0.318
0.2007 | 0.194 | 0.7217 | 0.0055 | 0.011 | 0.0251 | 0.0047 | 0.0105 | 0.0004 | 0.0015 | 0.0002 | 0 | 0.0008 | 0.0019 | 0.0027 | 0.0008 | 0.0081 | 0 | 0 | 0.0027 | 0 | 0.0001 | 0.0037 | 0.328
0.1869 | 0.1817 | 0.7194 | 0.0042 | 0.0078 | 0.02 | 0.0045 | 0.0101 | 0.0004 | 0.0013 | 0.0002 | 0 | 0.0008 | 0.0017 | 0.0028 | 0.0008 | 0.0078 | 0 | 0 | 0.0027 | 0 | 0.0001 | 0.0023 | 0.312
0.1893 | 0.2051 | 0.7371 | 0.0065 | 0.0097 | 0.0243 | 0.0045 | 0.0108 | 0.0003 | 0.0013 | 0.0002 | 0 | 0.0008 | 0.0018 | 0.0027 | 0.0008 | 0.0066 | 0 | 0 | 0.0026 | 0 | 0.0001 | 0.0017 | 0.319
0.1967 | 0.187 | 0.708 | 0.0036 | 0.0074 | 0.0216 | 0.004 | 0.0097 | 0.0005 | 0.0015 | 0.0002 | 0 | 0.0008 | 0.0017 | 0.0028 | 0.0005 | 0.0077 | 0 | 0 | 0.0027 | 0 | 0.0001 | 0.0014 | 0.321
0.1933 | 0.2067 | 0.7256 | 0.0043 | 0.0182 | 0.0376 | 0.0179 | 0.0415 | 0.001 | 0.0028 | 0.0003 | 0 | 0.001 | 0.0022 | 0.0032 | 0.0011 | 0.0069 | 0 | 0 | 0.0029 | 0 | 0.0002 | 0.0023 | 0.327
0.1949 | 0.1878 | 0.72 | 0.0074 | 0.0173 | 0.0539 | 0.0195 | 0.0415 | 0.001 | 0.0026 | 0.0002 | 0 | 0.0009 | 0.002 | 0.003 | 0.0007 | 0.0059 | 0 | 0 | 0.0026 | 0 | 0.0001 | 0.0029 | 0.331
0.1894 | 0.1798 | 0.7194 | 0.0092 | 0.0169 | 0.0409 | 0.0182 | 0.0356 | 0.0012 | 0.0028 | 0.0001 | 0 | 0.0008 | 0.0022 | 0.0027 | 0.0008 | 0.0063 | 0 | 0 | 0.0027 | 0 | 0.0002 | 0.0014 | 0.322
0.1968 | 0.1854 | 0.6961 | 0.0084 | 0.0141 | 0.0284 | 0.0211 | 0.0481 | 0.0011 | 0.0026 | 0.0002 | 0 | 0.0008 | 0.0026 | 0.0031 | 0.0007 | 0.0079 | 0 | 0 | 0.0027 | 0 | 0.0001 | 0.0041 | 0.324
0.1882 | 0.1932 | 0.723 | 0.0044 | 0.0176 | 0.0402 | 0.0207 | 0.0493 | 0.001 | 0.0028 | 0.0002 | 0 | 0.0009 | 0.0026 | 0.0031 | 0.0007 | 0.0075 | 0 | 0 | 0.0026 | 0 | 0.0001 | 0.0022 | 0.322
0.1892 | 0.1995 | 0.7205 | 0.0072 | 0.0091 | 0.0345 | 0.0241 | 0.0481 | 0.0012 | 0.003 | 0.0002 | 0 | 0.0009 | 0.0024 | 0.0032 | 0.0006 | 0.0091 | 0 | 0 | 0.0028 | 0 | 0.0001 | 0.0032 | 0.322
0.1915 | 0.2087 | 0.7308 | 0.0105 | 0.0243 | 0.0435 | 0.0221 | 0.041 | 0.0011 | 0.0023 | 0.0003 | 0 | 0.0009 | 0.0037 | 0.003 | 0.001 | 0.0068 | 0 | 0 | 0.0028 | 0 | 0.0001 | 0.0032 | 0.327
0.195 | 0.1995 | 0.715 | 0.0062 | 0.0164 | 0.0451 | 0.0178 | 0.0344 | 0.0013 | 0.0026 | 0.0002 | 0 | 0.001 | 0.0026 | 0.0033 | 0.0008 | 0.0063 | 0 | 0 | 0.0027 | 0 | 0.0001 | 0.0021 | 0.328
0.1895 | 0.1944 | 0.7048 | 0.0042 | 0.0127 | 0.0442 | 0.0165 | 0.0351 | 0.0013 | 0.0026 | 0.0002 | 0 | 0.0008 | 0.002 | 0.003 | 0.0011 | 0.0065 | 0 | 0 | 0.0026 | 0 | 0.0001 | 0.0026 | 0.32
0.1833 | 0.1997 | 0.7073 | 0.0052 | 0.0132 | 0.0381 | 0.019 | 0.0365 | 0.001 | 0.0027 | 0.0003 | 0 | 0.0009 | 0.0023 | 0.0031 | 0.0011 | 0.0061 | 0 | 0 | 0.0027 | 0 | 0.0002 | 0.002 | 0.314
0.1966 | 0.202 | 0.7318 | 0.0051 | 0.0145 | 0.0358 | 0.0168 | 0.0364 | 0.0013 | 0.0024 | 0.0002 | 0 | 0.0009 | 0.0022 | 0.003 | 0.0012 | 0.0082 | 0 | 0 | 0.0027 | 0 | 0.0001 | 0.0015 | 0.33
0.1964 | 0.1862 | 0.729 | 0.0065 | 0.0159 | 0.0466 | 0.0227 | 0.0404 | 0.0012 | 0.003 | 0.0003 | 0 | 0.001 | 0.0024 | 0.0029 | 0.001 | 0.0062 | 0 | 0 | 0.0027 | 0 | 0.0001 | 0.0023 | 0.333
0.1893 | 0.1956 | 0.7321 | 0.0043 | 0.0103 | 0.0362 | 0.0181 | 0.0325 | 0.0015 | 0.0048 | 0.0003 | 0 | 0.0009 | 0.0022 | 0.003 | 0.0013 | 0.0063 | 0 | 0 | 0.0026 | 0 | 0.0001 | 0.0019 | 0.323
0.2032 | 0.1754 | 0.7106 | 0.0107 | 0.0098 | 0.0352 | 0.0226 | 0.0364 | 0.0017 | 0.0042 | 0.0002 | 0 | 0.0007 | 0.002 | 0.0024 | 0.0006 | 0.007 | 0 | 0 | 0.0028 | 0 | 0 | 0.0024 | 0.334
0.188 | 0.175 | 0.7185 | 0.0093 | 0.0113 | 0.0349 | 0.021 | 0.0356 | 0.0012 | 0.0031 | 0.0002 | 0 | 0.0008 | 0.0017 | 0.0028 | 0.0008 | 0.0069 | 0 | 0 | 0.0027 | 0 | 0.0001 | 0.0019 | 0.319
0.1859 | 0.1782 | 0.7199 | 0.0099 | 0.0116 | 0.0497 | 0.0174 | 0.0314 | 0.0012 | 0.0032 | 0.0003 | 0 | 0.0008 | 0.0021 | 0.0037 | 0.0008 | 0.0067 | 0 | 0 | 0.0027 | 0 | 0.0001 | 0.0021 | 0.32
0.1841 | 0.1379 | 0.5088 | 0.004 | 0.0133 | 0.0429 | 0.0219 | 0.0352 | 0.0011 | 0.0046 | 0.0002 | 0 | 0.0007 | 0.0012 | 0.003 | 0.0012 | 0.0057 | 0 | 0 | 0.0023 | 0 | 0.0002 | 0.0024 | 0.282
0.1902 | 0.1413 | 0.5247 | 0.0045 | 0.0124 | 0.0435 | 0.0345 | 0.0345 | 0.0013 | 0.0028 | 0.0002 | 0 | 0.0007 | 0.0012 | 0.0031 | 0.0009 | 0.0069 | 0 | 0 | 0.0023 | 0 | 0.0002 | 0.0036 | 0.292
0.1771 | 0.1406 | 0.5193 | 0.0061 | 0.0151 | 0.0478 | 0.0385 | 0.0352 | 0.0011 | 0.004 | 0.0002 | 0 | 0.0007 | 0.0013 | 0.0031 | 0.0009 | 0.0096 | 0 | 0 | 0.0023 | 0 | 0.0003 | 0.0039 | 0.279
0.1814 | 0.1397 | 0.5051 | 0.0076 | 0.0099 | 0.0555 | 0.0403 | 0.0374 | 0.001 | 0.0029 | 0.0002 | 0 | 0.0007 | 0.001 | 0.0034 | 0.0008 | 0.0075 | 0 | 0 | 0.0022 | 0 | 0.0002 | 0.003 | 0.283
0.1936 | 0.14 | 0.5329 | 0.004 | 0.0109 | 0.0409 | 0.0221 | 0.037 | 0.0012 | 0.0038 | 0.0002 | 0 | 0.0006 | 0.0011 | 0.0028 | 0.0008 | 0.0082 | 0 | 0 | 0.0022 | 0 | 0.0002 | 0.0027 | 0.296
0.2015 | 0.1517 | 0.5147 | 0.0071 | 0.011 | 0.0472 | 0.0193 | 0.0391 | 0.0013 | 0.0025 | 0.0002 | 0 | 0.0008 | 0.0012 | 0.003 | 0.0007 | 0.007 | 0 | 0 | 0.0023 | 0 | 0.0001 | 0.0022 | 0.301
0.2185 | 0.1541 | 0.5274 | 0.0037 | 0.0179 | 0.0491 | 0.0186 | 0.0347 | 0.001 | 0.0028 | 0.0004 | 0 | 0.0008 | 0.0017 | 0.0032 | 0.0009 | 0.0077 | 0 | 0 | 0.0008 | 0 | 0.0008 | 0.0008 | 0.321
0.196 | 0.1457 | 0.5213 | 0.0059 | 0.0191 | 0.0499 | 0.0197 | 0.0352 | 0.0012 | 0.0045 | 0.0002 | 0.0161 | 0.0007 | 0.0013 | 0.0031 | 0.0011 | 0.0068 | 0 | 0 | 0.0024 | 0 | 0.0001 | 0.0019 | 0.298
0.1895 | 0.1404 | 0.521 | 0.0079 | 0.0215 | 0.0502 | 0.0192 | 0.0364 | 0.001 | 0.0032 | 0.0002 | 0.0008 | 0.0007 | 0.0015 | 0.0029 | 0.0009 | 0.0068 | 0 | 0 | 0.0023 | 0 | 0.0002 | 0.0017 | 0.291
0.1913 | 0.1512 | 0.54 | 0.0072 | 0.0163 | 0.0496 | 0.0213 | 0.039 | 0.001 | 0.0034 | 0.0003 | 0 | 0.0007 | 0.0017 | 0.0032 | 0.0012 | 0.0068 | 0 | 0 | 0.0023 | 0 | 0.0002 | 0.001 | 0.296
0.1974 | 0.1561 | 0.5113 | 0.0023 | 0.015 | 0.0504 | 0.0181 | 0.0389 | 0.001 | 0.0031 | 0.0002 | 0 | 0.0008 | 0.0013 | 0.0034 | 0.001 | 0.0077 | 0 | 0 | 0.0023 | 0 | 0.0003 | 0.0011 | 0.297
0.1939 | 0.1421 | 0.5061 | 0.0031 | 0.0169 | 0.0535 | 0.0182 | 0.036 | 0.0009 | 0.0038 | 0.0002 | 0 | 0.0007 | 0.0013 | 0.003 | 0.001 | 0.0068 | 0 | 0 | 0.0023 | 0 | 0.0002 | 0.0016 | 0.294
0.1906 | 0.1392 | 0.5101 | 0.0089 | 0.0138 | 0.0362 | 0.0193 | 0.0368 | 0.0008 | 0.0032 | 0.0002 | 0 | 0.0007 | 0.0014 | 0.0032 | 0.0007 | 0.0065 | 0 | 0 | 0.0023 | 0 | 0.0001 | 0.0013 | 0.288
0.1857 | 0.1348 | 0.5094 | 0.0061 | 0.016 | 0.0301 | 0.0145 | 0.0318 | 0.0009 | 0.0021 | 0.0001 | 0 | 0.0007 | 0.0013 | 0.0039 | 0.0009 | 0.0047 | 0 | 0 | 0.0024 | 0 | 0.0001 | 0.0016 | 0.28
0.1876 | 0.1507 | 0.5091 | 0.0065 | 0.0086 | 0.0352 | 0.0157 | 0.0334 | 0.0011 | 0.0032 | 0.0001 | 0 | 0.0008 | 0.001 | 0.0031 | 0.0008 | 0.0059 | 0 | 0 | 0.0024 | 0 | 0.0001 | 0.0027 | 0.284
0.1841 | 0.1434 | 0.5091 | 0.0047 | 0.0135 | 0.042 | 0.0212 | 0.0343 | 0.0011 | 0.0033 | 0.0002 | 0 | 0.0007 | 0.0013 | 0.0035 | 0.001 | 0.0058 | 0 | 0 | 0.0024 | 0 | 0.0001 | 0.0011 | 0.282
0.1873 | 0.1381 | 0.4967 | 0.0039 | 0.0158 | 0.0861 | 0.0192 | 0.0357 | 0.001 | 0.0027 | 0.0002 | 0 | 0.0007 | 0.0016 | 0.0036 | 0.0007 | 0.0063 | 0 | 0 | 0.0024 | 0 | 0.0001 | 0.0015 | 0.292
0.1911 | 0.1417 | 0.507 | 0.0043 | 0.0133 | 0.0599 | 0.0273 | 0.0366 | 0.0011 | 0.0044 | 0.0002 | 0 | 0.0008 | 0.0015 | 0.0032 | 0.0008 | 0.0069 | 0 | 0 | 0.0025 | 0 | 0.0001 | 0.0012 | 0.293
0.1865 | 0.1326 | 0.5192 | 0.0027 | 0.0213 | 0.0464 | 0.0192 | 0.0417 | 0.001 | 0.0035 | 0.0002 | 0 | 0.0008 | 0.002 | 0.0028 | 0.0008 | 0.0048 | 0 | 0 | 0.0024 | 0 | 0.0001 | 0.0011 | 0.287
0.1877 | 0.1424 | 0.5005 | 0.004 | 0.0131 | 0.0393 | 0.0186 | 0.0391 | 0.001 | 0.0026 | 0.0001 | 0 | 0.0007 | 0.0012 | 0.0029 | 0.0005 | 0.0054 | 0 | 0 | 0.0023 | 0 | 0.0001 | 0.0015 | 0.284
0.1901 | 0.1346 | 0.5078 | 0.0042 | 0.0135 | 0.0396 | 0.0197 | 0.0392 | 0.0009 | 0.0033 | 0.0002 | 0 | 0.0007 | 0.0015 | 0.0028 | 0.0008 | 0.0061 | 0 | 0 | 0.0024 | 0 | 0.0001 | 0.0013 | 0.288
0.1911 | 0.1385 | 0.5062 | 0.0039 | 0.0231 | 0.0436 | 0.0194 | 0.0402 | 0.0009 | 0.0032 | 0.0002 | 0 | 0.0008 | 0.0018 | 0.0037 | 0.0008 | 0.0063 | 0 | 0 | 0.0024 | 0 | 0.0001 | 0.0016 | 0.289
0.1846 | 0.1382 | 0.5057 | 0.0069 | 0.0237 | 0.0512 | 0.0185 | 0.0393 | 0.0009 | 0.0026 | 0.0002 | 0 | 0.0008 | 0.0022 | 0.0046 | 0.001 | 0.0059 | 0 | 0 | 0.0023 | 0 | 0.0001 | 0.0014 | 0.284
0.1914 | 0.138 | 0.513 | 0.0074 | 0.0238 | 0.0683 | 0.0245 | 0.0414 | 0.0011 | 0.0031 | 0.0002 | 0 | 0.0008 | 0.0021 | 0.0029 | 0.0007 | 0.006 | 0 | 0 | 0.0024 | 0 | 0.0001 | 0.0013 | 0.296
0.1932 | 0.1346 | 0.5048 | 0.0072 | 0.0168 | 0.0548 | 0.0215 | 0.0425 | 0.0011 | 0.003 | 0.0002 | 0 | 0.0008 | 0.0017 | 0.0031 | 0.0009 | 0.0055 | 0 | 0 | 0.0023 | 0 | 0.0001 | 0.0023 | 0.293
0.1864 | 0.1415 | 0.5099 | 0.0063 | 0.0165 | 0.0448 | 0.0204 | 0.0365 | 0.0012 | 0.0038 | 0.0002 | 0 | 0.0008 | 0.0018 | 0.003 | 0.0008 | 0.005 | 0 | 0 | 0.0024 | 0 | 0.0001 | 0.0014 | 0.285
0.2102 | 0.1473 | 0.5367 | 0.0108 | 0.0156 | 0.0502 | 0.0186 | 0.0429 | 0.0013 | 0.0031 | 0.0003 | 0 | 0.0009 | 0.0019 | 0.0029 | 0.0007 | 0.0062 | 0 | 0 | 0.0025 | 0 | 0.0001 | 0.0017 | 0.315
0.1745 | 0.1615 | 0.5352 | 0.0164 | 0.0133 | 0.0495 | 0.0209 | 0.0414 | 0.0013 | 0.0027 | 0.0002 | 0 | 0.0009 | 0.0015 | 0.0032 | 0.0012 | 0.0053 | 0 | 0 | 0.0025 | 0 | 0.0001 | 0.0019 | 0.279
0.1919 | 0.1531 | 0.5294 | 0.006 | 0.0114 | 0.0383 | 0.0182 | 0.0385 | 0.0015 | 0.0026 | 0.0002 | 0 | 0.0007 | 0.0015 | 0.0033 | 0.0009 | 0.0065 | 0 | 0 | 0.0026 | 0 | 0.0001 | 0.0027 | 0.292
0.2006 | 0.1677 | 0.5931 | 0.0051 | 0.0139 | 0.0478 | 0.0176 | 0.0412 | 0.0012 | 0.0026 | 0.0003 | 0 | 0.001 | 0.0017 | 0.0034 | 0.001 | 0.0061 | 0 | 0 | 0.0026 | 0 | 0.0002 | 0.0049 | 0.314
0.2005 | 0.1507 | 0.5367 | 0.0027 | 0.0148 | 0.0508 | 0.0199 | 0.0359 | 0.0011 | 0.0031 | 0.0002 | 0 | 0.0008 | 0.0014 | 0.0029 | 0.0007 | 0.0052 | 0 | 0 | 0.0024 | 0 | 0.0001 | 0.0021 | 0.305
0.208 | 0.1461 | 0.5261 | 0.0038 | 0.0169 | 0.0364 | 0.0183 | 0.041 | 0.0012 | 0.0026 | 0.0002 | 0 | 0.0008 | 0.0016 | 0.0029 | 0.0006 | 0.0085 | 0 | 0 | 0.0025 | 0 | 0.0001 | 0.0021 | 0.308
0.2014 | 0.1447 | 0.5466 | 0.0025 | 0.0159 | 0.052 | 0.0226 | 0.0368 | 0.0013 | 0.0033 | 0.0002 | 0 | 0.0008 | 0.0015 | 0.0052 | 0.0005 | 0.0068 | 0 | 0 | 0.0025 | 0 | 0.0002 | 0.0019 | 0.308
0.1906 | 0.1624 | 0.5209 | 0.0027 | 0.0127 | 0.0453 | 0.0216 | 0.0414 | 0.0011 | 0.0028 | 0.0003 | 0 | 0.0008 | 0.0015 | 0.0031 | 0.0006 | 0.0071 | 0 | 0 | 0.0025 | 0 | 0.0001 | 0.0025 | 0.292
0.197 | 0.1743 | 0.5342 | 0.0027 | 0.0129 | 0.0471 | 0.0184 | 0.0404 | 0.0013 | 0.0025 | 0.0002 | 0 | 0.0009 | 0.0015 | 0.0035 | 0.0007 | 0.0058 | 0 | 0 | 0.0024 | 0 | 0.0002 | 0.0018 | 0.3
0.1916 | 0.1603 | 0.5169 | 0.0027 | 0.0124 | 0.0456 | 0.0166 | 0.0344 | 0.0013 | 0.002 | 0.0002 | 0 | 0.0008 | 0.0012 | 0.0035 | 0.0006 | 0.0059 | 0 | 0 | 0.0024 | 0 | 0.0001 | 0.0021 | 0.291
0.1949 | 0.1632 | 0.5259 | 0.0022 | 0.0124 | 0.0458 | 0.0093 | 0.0204 | 0.0007 | 0.0018 | 0.0003 | 0 | 0.0008 | 0.0015 | 0.0037 | 0.0005 | 0.0066 | 0 | 0 | 0.0025 | 0 | 0.0002 | 0.0015 | 0.294
0.1924 | 0.1546 | 0.538 | 0.0063 | 0.0156 | 0.0269 | 0.0071 | 0.0169 | 0.0004 | 0.0019 | 0.0002 | 0 | 0.0008 | 0.0016 | 0.0029 | 0.0009 | 0.0057 | 0 | 0 | 0.0025 | 0 | 0.0001 | 0.0035 | 0.29
0.1939 | 0.1482 | 0.5318 | 0.0032 | 0.0095 | 0.0278 | 0.008 | 0.0198 | 0.0005 | 0.0015 | 0.0002 | 0 | 0.0007 | 0.0012 | 0.0026 | 0.0005 | 0.0066 | 0 | 0 | 0.0025 | 0 | 0.0001 | 0.0016 | 0.29
0.188 | 0.1485 | 0.5148 | 0.0022 | 0.0091 | 0.0299 | 0.0074 | 0.016 | 0.0004 | 0.0015 | 0.0002 | 0 | 0.0008 | 0.0012 | 0.0029 | 0.0008 | 0.0056 | 0 | 0 | 0.0025 | 0 | 0.0001 | 0.0016 | 0.282
0.1914 | 0.1533 | 0.5233 | 0.0033 | 0.0111 | 0.0429 | 0.0095 | 0.0191 | 0.0005 | 0.0014 | 0.0001 | 0 | 0.0007 | 0.001 | 0.0033 | 0.0006 | 0.0068 | 0 | 0 | 0.0024 | 0 | 0.0001 | 0.0019 | 0.29
0.2008 | 0.1518 | 0.5143 | 0.0045 | 0.0215 | 0.0316 | 0.0072 | 0.0171 | 0.0005 | 0.0014 | 0.0002 | 0 | 0.0007 | 0.0013 | 0.0031 | 0.0006 | 0.0046 | 0 | 0 | 0.0025 | 0 | 0.0001 | 0.0013 | 0.295
0.1913 | 0.1598 | 0.5089 | 0.0039 | 0.0113 | 0.0213 | 0.0074 | 0.0163 | 0.0005 | 0.0013 | 0.0001 | 0 | 0.0007 | 0.0009 | 0.0024 | 0.0005 | 0.0063 | 0 | 0 | 0.0025 | 0 | 0.0001 | 0.0016 | 0.282
0.1974 | 0.1611 | 0.5236 | 0.0026 | 0.0136 | 0.0306 | 0.0067 | 0.0184 | 0.0005 | 0.0015 | 0.0003 | 0 | 0.0008 | 0.0014 | 0.0028 | 0.0007 | 0.0076 | 0 | 0 | 0.0024 | 0 | 0.0001 | 0.0011 | 0.293
0.1976 | 0.1569 | 0.5094 | 0.0036 | 0.0135 | 0.0296 | 0.0066 | 0.0168 | 0.0005 | 0.0015 | 0.0002 | 0 | 0.0008 | 0.0015 | 0.0029 | 0.0006 | 0.0075 | 0 | 0 | 0.0025 | 0 | 0.0001 | 0.0027 | 0.291
0.1906 | 0.1467 | 0.508 | 0.0061 | 0.0143 | 0.0314 | 0.0071 | 0.0177 | 0.0005 | 0.0015 | 0.0003 | 0 | 0.0007 | 0.0016 | 0.0029 | 0.0007 | 0.006 | 0 | 0 | 0.0025 | 0 | 0.0001 | 0.0014 | 0.284
0.194 | 0.1604 | 0.5018 | 0.0045 | 0.0169 | 0.0282 | 0.0062 | 0.0167 | 0.0005 | 0.0014 | 0.0003 | 0 | 0.0008 | 0.0015 | 0.0031 | 0.0011 | 0.0062 | 0 | 0 | 0.0026 | 0 | 0.0001 | 0.0027 | 0.285
0.1908 | 0.1467 | 0.5062 | 0.0038 | 0.0127 | 0.0284 | 0.0069 | 0.0163 | 0.0005 | 0.0015 | 0.0003 | 0 | 0.0007 | 0.0014 | 0.0031 | 0.001 | 0.0066 | 0 | 0 | 0.0026 | 0 | 0.0001 | 0.0028 | 0.283
0.1874 | 0.1589 | 0.4826 | 0.0039 | 0.0134 | 0.025 | 0.0061 | 0.0152 | 0.0005 | 0.0014 | 0.0003 | 0 | 0.0007 | 0.0013 | 0.0031 | 0.0011 | 0.007 | 0 | 0 | 0.0025 | 0 | 0.0001 | 0.0026 | 0.275
0.1951 | 0.1589 | 0.5015 | 0.0056 | 0.0109 | 0.0203 | 0.006 | 0.0139 | 0.0005 | 0.0014 | 0.0003 | 0 | 0.0008 | 0.0013 | 0.003 | 0.0008 | 0.0078 | 0 | 0 | 0.0026 | 0 | 0.0001 | 0.0034 | 0.285
0.197 | 0.1593 | 0.5143 | 0.0061 | 0.01 | 0.0245 | 0.0068 | 0.0173 | 0.0005 | 0.0017 | 0.0004 | 0 | 0.0007 | 0.0015 | 0.0029 | 0.0008 | 0.0077 | 0 | 0 | 0.0025 | 0 | 0.0001 | 0.0025 | 0.29
0.1956 | 0.1421 | 0.5022 | 0.0049 | 0.0089 | 0.0183 | 0.0061 | 0.0153 | 0.0004 | 0.0013 | 0.0003 | 0 | 0.0007 | 0.0012 | 0.0029 | 0.0006 | 0.0081 | 0 | 0 | 0.0024 | 0 | 0.0001 | 0.004 | 0.285
0.1856 | 0.1487 | 0.4977 | 0.0091 | 0.0098 | 0.0215 | 0.0062 | 0.014 | 0.0005 | 0.0014 | 0.0003 | 0 | 0.0006 | 0.0012 | 0.0028 | 0.0007 | 0.0082 | 0 | 0 | 0.0024 | 0 | 0.0001 | 0.0023 | 0.275
0.1924 | 0.1486 | 0.4937 | 0.0106 | 0.01 | 0.0272 | 0.0181 | 0.0307 | 0.001 | 0.0025 | 0.0003 | 0 | 0.0007 | 0.0013 | 0.0028 | 0.0004 | 0.0085 | 0 | 0 | 0.0024 | 0 | 0.0001 | 0.0016 | 0.284
0.1892 | 0.1515 | 0.4859 | 0.0072 | 0.0113 | 0.0264 | 0.018 | 0.0329 | 0.0012 | 0.0034 | 0.0003 | 0 | 0.0007 | 0.0013 | 0.0028 | 0.0009 | 0.0077 | 0 | 0 | 0.0025 | 0 | 0.0001 | 0.0025 | 0.28
0.1964 | 0.1528 | 0.5036 | 0.0074 | 0.0091 | 0.028 | 0.0247 | 0.035 | 0.0013 | 0.0037 | 0.0003 | 0 | 0.0007 | 0.0013 | 0.0032 | 0.0008 | 0.0089 | 0 | 0 | 0.0026 | 0 | 0.0001 | 0.0021 | 0.291
0.1942 | 0.1433 | 0.4983 | 0.0118 | 0.0073 | 0.0227 | 0.0249 | 0.0331 | 0.0014 | 0.0026 | 0.0003 | 0 | 0.0007 | 0.0012 | 0.0027 | 0.0009 | 0.0088 | 0 | 0 | 0.0025 | 0 | 0.0001 | 0.0044 | 0.286
0.1824 | 0.1491 | 0.5077 | 0.0172 | 0.009 | 0.0295 | 0.0387 | 0.0487 | 0.0014 | 0.0058 | 0.0003 | 0 | 0.0007 | 0.0013 | 0.0028 | 0.0008 | 0.0093 | 0 | 0 | 0.0025 | 0 | 0.0001 | 0.0017 | 0.28
0.1883 | 0.1513 | 0.512 | 0.0073 | 0.0118 | 0.0487 | 0.0306 | 0.0428 | 0.0013 | 0.0038 | 0.0003 | 0 | 0.0007 | 0.0012 | 0.0027 | 0.0009 | 0.0065 | 0 | 0 | 0.0024 | 0 | 0.0001 | 0.0017 | 0.289
0.1898 | 0.1785 | 0.6627 | 0.0086 | 0.0086 | 0.0354 | 0.0314 | 0.0422 | 0.0013 | 0.0065 | 0.0003 | 0 | 0.0008 | 0.0015 | 0.0028 | 0.0012 | 0.0099 | 0 | 0 | 0.0029 | 0 | 0.0001 | 0.0022 | 0.314
0.1888 | 0.1857 | 0.6988 | 0.0051 | 0.0109 | 0.0404 | 0.0265 | 0.0396 | 0.0012 | 0.0059 | 0.0004 | 0 | 0.0008 | 0.0018 | 0.0027 | 0.0013 | 0.0094 | 0 | 0 | 0.0029 | 0 | 0.0001 | 0.0026 | 0.319
0.1939 | 0.1844 | 0.6978 | 0.0078 | 0.0108 | 0.0403 | 0.0309 | 0.0411 | 0.0014 | 0.0057 | 0.0004 | 0 | 0.0008 | 0.0018 | 0.003 | 0.001 | 0.0077 | 0 | 0 | 0.0029 | 0 | 0.0001 | 0.001 | 0.325
0.2035 | 0.1802 | 0.7486 | 0.0093 | 0.0156 | 0.0382 | 0.0204 | 0.0408 | 0.001 | 0.0032 | 0.0003 | 0 | 0.0009 | 0.0021 | 0.003 | 0.0013 | 0.0069 | 0 | 0 | 0.003 | 0 | 0.0002 | 0.0008 | 0.341
0.1879 | 0.1765 | 0.7212 | 0.0086 | 0.0165 | 0.0375 | 0.0208 | 0.0406 | 0.001 | 0.0028 | 0.0003 | 0 | 0.0009 | 0.0021 | 0.0028 | 0.0011 | 0.0069 | 0 | 0 | 0.0027 | 0 | 0.0002 | 0.0024 | 0.321
0.1874 | 0.1904 | 0.7062 | 0.0098 | 0.0161 | 0.0438 | 0.0209 | 0.0381 | 0.0012 | 0.0027 | 0.0003 | 0 | 0.0009 | 0.0021 | 0.0027 | 0.0009 | 0.0068 | 0 | 0 | 0.0028 | 0 | 0.0001 | 0.0013 | 0.319
0.1907 | 0.1819 | 0.704 | 0.0081 | 0.0142 | 0.0413 | 0.021 | 0.0348 | 0.0012 | 0.0026 | 0.0003 | 0 | 0.0008 | 0.0018 | 0.0027 | 0.0014 | 0.007 | 0 | 0 | 0.0027 | 0 | 0.0001 | 0.0011 | 0.321
0.199 | 0.173 | 0.7057 | 0.0053 | 0.0145 | 0.0438 | 0.0223 | 0.0375 | 0.0014 | 0.0027 | 0.0003 | 0 | 0.0008 | 0.0017 | 0.0038 | 0.0008 | 0.0069 | 0 | 0 | 0.0028 | 0 | 0.0001 | 0.001 | 0.33
0.1936 | 0.1842 | 0.7075 | 0.0039 | 0.0168 | 0.0679 | 0.025 | 0.0421 | 0.0013 | 0.003 | 0.0004 | 0 | 0.0009 | 0.0021 | 0.0029 | 0.0013 | 0.0071 | 0 | 0 | 0.0028 | 0 | 0.0001 | 0.0008 | 0.331
0.193 | 0.1954 | 0.7064 | 0.0042 | 0.0202 | 0.0522 | 0.0237 | 0.0404 | 0.0013 | 0.0041 | 0.0003 | 0 | 0.0009 | 0.0021 | 0.0032 | 0.0008 | 0.0067 | 0 | 0 | 0.0028 | 0 | 0.0001 | 0.0007 | 0.327
0.1896 | 0.1891 | 0.7128 | 0.0093 | 0.0156 | 0.0469 | 0.028 | 0.0377 | 0.0014 | 0.0071 | 0.0003 | 0 | 0.0009 | 0.0021 | 0.0048 | 0.0058 | 0.0067 | 0 | 0 | 0.0029 | 0 | 0.0009 | 0.0006 | 0.324
0.1963 | 0.1889 | 0.6958 | 0.0051 | 0.0139 | 0.0469 | 0.0279 | 0.0411 | 0.0013 | 0.0069 | 0.0002 | 0 | 0.0008 | 0.0016 | 0.004 | 0.0008 | 0.0068 | 0 | 0 | 0.0028 | 0 | 0.0001 | 0.0008 | 0.328
0.1895 | 0.1747 | 0.6901 | 0.0074 | 0.0136 | 0.035 | 0.0166 | 0.0312 | 0.0012 | 0.0025 | 0.0002 | 0 | 0.0007 | 0.0015 | 0.0025 | 0.0009 | 0.007 | 0 | 0 | 0.0027 | 0 | 0.0001 | 0.0011 | 0.316
0.1887 | 0.1823 | 0.7076 | 0.0076 | 0.0216 | 0.0421 | 0.0215 | 0.0386 | 0.0012 | 0.0029 | 0.0002 | 0 | 0.0008 | 0.0021 | 0.0032 | 0.0008 | 0.0074 | 0 | 0 | 0.0028 | 0 | 0.0001 | 0.002 | 0.32
0.1952 | 0.1991 | 0.7134 | 0.0074 | 0.0129 | 0.0336 | 0.0168 | 0.0324 | 0.0014 | 0.0024 | 0.0004 | 0 | 0.001 | 0.0022 | 0.0036 | 0.0019 | 0.008 | 0 | 0 | 0.0028 | 0 | 0.0001 | 0.0016 | 0.325
0.1984 | 0.1968 | 0.6853 | 0.009 | 0.0238 | 0.0382 | 0.0166 | 0.0465 | 0.0014 | 0.0025 | 0.0002 | 0 | 0.0008 | 0.002 | 0.0029 | 0.0009 | 0.0077 | 0 | 0 | 0.0027 | 0 | 0.0001 | 0.0025 | 0.325
0.1955 | 0.1725 | 0.7095 | 0.01 | 0.0128 | 0.0295 | 0.0175 | 0.032 | 0.0012 | 0.0023 | 0.0004 | 0 | 0.0008 | 0.0025 | 0.0027 | 0.001 | 0.0083 | 0 | 0 | 0.0029 | 0 | 0.0001 | 0.001 | 0.324
0.1907 | 0.1855 | 0.7317 | 0.0135 | 0.018 | 0.0362 | 0.0202 | 0.0304 | 0.0012 | 0.0025 | 0.0004 | 0 | 0.0009 | 0.0028 | 0.0029 | 0.0012 | 0.0076 | 0 | 0 | 0.0026 | 0 | 0.0001 | 0.0037 | 0.324
0.209 | 0.1736 | 0.7184 | 0.0077 | 0.0188 | 0.05 | 0.0301 | 0.0352 | 0.0011 | 0.0056 | 0.0004 | 0 | 0.0009 | 0.0025 | 0.0037 | 0.0011 | 0.007 | 0 | 0 | 0.0028 | 0 | 0.0001 | 0.0047 | 0.345
0.1927 | 0.1792 | 0.7167 | 0.0071 | 0.0196 | 0.0609 | 0.0271 | 0.0351 | 0.0011 | 0.0043 | 0.0004 | 0 | 0.001 | 0.0026 | 0.0031 | 0.0008 | 0.0068 | 0 | 0 | 0.0027 | 0 | 0.0001 | 0.0018 | 0.33
0.1843 | 0.1687 | 0.7251 | 0.0052 | 0.0194 | 0.0599 | 0.0307 | 0.0545 | 0.0012 | 0.0053 | 0.0004 | 0 | 0.0009 | 0.0027 | 0.0035 | 0.0008 | 0.0058 | 0 | 0 | 0.0027 | 0 | 0.0001 | 0.0017 | 0.324
0.1931 | 0.1737 | 0.7016 | 0.0063 | 0.0163 | 0.053 | 0.0243 | 0.0408 | 0.0013 | 0.0036 | 0.0004 | 0 | 0.0009 | 0.0023 | 0.0031 | 0.0007 | 0.0077 | 0 | 0 | 0.0027 | 0 | 0.0001 | 0.004 | 0.326
0.2105 | 0.1676 | 0.7073 | 0.0055 | 0.0146 | 0.0519 | 0.0219 | 0.0456 | 0.0013 | 0.0028 | 0.0005 | 0 | 0.0009 | 0.0023 | 0.0031 | 0.0008 | 0.0083 | 0 | 0 | 0.0027 | 0 | 0.0001 | 0.0025 | 0.344
0.1846 | 0.1705 | 0.6959 | 0.0059 | 0.0142 | 0.0488 | 0.0259 | 0.0365 | 0.0011 | 0.004 | 0.0004 | 0 | 0.0008 | 0.0021 | 0.0032 | 0.0008 | 0.0069 | 0 | 0 | 0.0025 | 0 | 0.0001 | 0.0015 | 0.316
0.1971 | 0.1728 | 0.7118 | 0.0052 | 0.0112 | 0.0341 | 0.0106 | 0.0197 | 0.0007 | 0.0019 | 0.0005 | 0 | 0.0009 | 0.0022 | 0.0034 | 0.0008 | 0.0063 | 0 | 0 | 0.0027 | 0 | 0.0002 | 0.0018 | 0.325
0.1986 | 0.1844 | 0.7132 | 0.0061 | 0.009 | 0.031 | 0.0073 | 0.0186 | 0.0006 | 0.0015 | 0.0005 | 0 | 0.001 | 0.002 | 0.0039 | 0.0011 | 0.0064 | 0 | 0 | 0.0026 | 0 | 0.0002 | 0.001 | 0.326
0.1936 | 0.1655 | 0.7053 | 0.0041 | 0.0078 | 0.0271 | 0.0077 | 0.0223 | 0.0006 | 0.0016 | 0.0005 | 0 | 0.0009 | 0.0019 | 0.0035 | 0.0008 | 0.0063 | 0 | 0 | 0.0027 | 0 | 0.0002 | 0.0008 | 0.319
0.1952 | 0.1828 | 0.7196 | 0.0047 | 0.0091 | 0.0264 | 0.0072 | 0.0184 | 0.0006 | 0.0013 | 0.0005 | 0 | 0.0008 | 0.0018 | 0.0034 | 0.0009 | 0.0077 | 0 | 0 | 0.0026 | 0 | 0.0002 | 0.0012 | 0.323
0.1962 | 0.1702 | 0.7231 | 0.0053 | 0.0098 | 0.0314 | 0.0086 | 0.0196 | 0.0006 | 0.0017 | 0.0006 | 0 | 0.0009 | 0.0021 | 0.0033 | 0.0009 | 0.0071 | 0 | 0 | 0.0026 | 0 | 0.0001 | 0.0012 | 0.326
0.2065 | 0.1781 | 0.7486 | 0.0072 | 0.0108 | 0.03 | 0.0084 | 0.0195 | 0.0006 | 0.0014 | 0.0005 | 0 | 0.0009 | 0.0022 | 0.0032 | 0.0009 | 0.0082 | 0 | 0 | 0.0027 | 0 | 0.0002 | 0.0013 | 0.34
0.2058 | 0.1742 | 0.7264 | 0.0064 | 0.0096 | 0.0237 | 0.0069 | 0.0164 | 0.0006 | 0.0013 | 0.0005 | 0 | 0.0008 | 0.0018 | 0.0032 | 0.001 | 0.0088 | 0 | 0 | 0.0026 | 0 | 0.0001 | 0.0012 | 0.334
0.1943 | 0.1819 | 0.7053 | 0.0039 | 0.0113 | 0.0352 | 0.0196 | 0.0334 | 0.0011 | 0.0027 | 0.0005 | 0 | 0.0009 | 0.0018 | 0.004 | 0.0009 | 0.0069 | 0 | 0 | 0.0026 | 0 | 0.0002 | 0.0011 | 0.323
0.208 | 0.174 | 0.7074 | 0.0058 | 0.0159 | 0.0441 | 0.0239 | 0.0362 | 0.0012 | 0.0025 | 0.0005 | 0 | 0.0008 | 0.0019 | 0.0034 | 0.0007 | 0.0076 | 0 | 0 | 0.0025 | 0 | 0.0002 | 0.001 | 0.34
0.1976 | 0.1862 | 0.7349 | 0.0133 | 0.0234 | 0.0339 | 0.0178 | 0.0347 | 0.0022 | 0.0021 | 0.0005 | 0 | 0.0009 | 0.0025 | 0.0042 | 0.0008 | 0.0072 | 0 | 0 | 0.0025 | 0 | 0.0001 | 0.0022 | 0.331
0.1923 | 0.1842 | 0.7144 | 0.0071 | 0.0214 | 0.0383 | 0.019 | 0.0446 | 0.0013 | 0.0026 | 0.0006 | 0 | 0.001 | 0.0029 | 0.0034 | 0.0011 | 0.0075 | 0 | 0 | 0.0025 | 0 | 0.0001 | 0.0018 | 0.324
0.1853 | 0.1851 | 0.7037 | 0.0106 | 0.0157 | 0.0371 | 0.0234 | 0.0381 | 0.0013 | 0.0027 | 0.0006 | 0 | 0.0008 | 0.0023 | 0.0039 | 0.0005 | 0.0077 | 0 | 0 | 0.0027 | 0 | 0.0001 | 0.0027 | 0.315
0.1873 | 0.1904 | 0.7143 | 0.012 | 0.0196 | 0.0343 | 0.0192 | 0.0417 | 0.0011 | 0.003 | 0.0007 | 0 | 0.0009 | 0.0025 | 0.0026 | 0.0005 | 0.0057 | 0 | 0 | 0.0028 | 0 | 0.0001 | 0.0013 | 0.318
0.1947 | 0.1558 | 0.5199 | 0.0112 | 0.0241 | 0.0297 | 0.0159 | 0.0316 | 0.0009 | 0.0025 | 0.0005 | 0 | 0.0008 | 0.0018 | 0.0033 | 0.0007 | 0.0063 | 0 | 0 | 0.0025 | 0 | 0.0002 | 0.0013 | 0.291
0.1896 | 0.1501 | 0.5115 | 0.0124 | 0.0155 | 0.0299 | 0.0166 | 0.0323 | 0.0011 | 0.0023 | 0.0005 | 0 | 0.0007 | 0.0012 | 0.0025 | 0.0008 | 0.0077 | 0 | 0 | 0.0025 | 0 | 0.0001 | 0.0018 | 0.285
0.1903 | 0.1503 | 0.4824 | 0.0086 | 0.0149 | 0.0425 | 0.024 | 0.0377 | 0.001 | 0.0027 | 0.0005 | 0 | 0.0007 | 0.0014 | 0.0028 | 0.0005 | 0.0078 | 0 | 0 | 0.0025 | 0 | 0.0001 | 0.0022 | 0.284
0.1968 | 0.1727 | 0.4984 | 0.0104 | 0.0141 | 0.0394 | 0.0263 | 0.0422 | 0.0009 | 0.0031 | 0.0006 | 0 | 0.0009 | 0.0017 | 0.0032 | 0.0007 | 0.0062 | 0 | 0 | 0.0026 | 0 | 0.0001 | 0.0018 | 0.293
0.1902 | 0.1645 | 0.514 | 0.0063 | 0.0107 | 0.0321 | 0.017 | 0.0301 | 0.0012 | 0.0036 | 0.0007 | 0 | 0.0008 | 0.0015 | 0.0034 | 0.0006 | 0.008 | 0 | 0 | 0.0026 | 0 | 0.0002 | 0.0025 | 0.286
0.1935 | 0.1587 | 0.5104 | 0.0115 | 0.0194 | 0.0397 | 0.0209 | 0.0478 | 0.0012 | 0.0027 | 0.0006 | 0 | 0.0008 | 0.0016 | 0.0033 | 0.0005 | 0.0072 | 0 | 0 | 0.0025 | 0 | 0.0001 | 0.0029 | 0.292
0.1935 | 0.1452 | 0.5028 | 0.0058 | 0.0209 | 0.0395 | 0.0217 | 0.0402 | 0.0009 | 0.003 | 0.0005 | 0 | 0.0008 | 0.0015 | 0.0027 | 0.0006 | 0.007 | 0 | 0 | 0.0025 | 0 | 0.0001 | 0.0022 | 0.29
0.1859 | 0.1551 | 0.4974 | 0.0072 | 0.0178 | 0.0375 | 0.0167 | 0.0329 | 0.0011 | 0.0027 | 0.0005 | 0 | 0.0008 | 0.0016 | 0.0034 | 0.0007 | 0.0076 | 0 | 0 | 0.0025 | 0 | 0.0001 | 0.0018 | 0.28
0.1847 | 0.1565 | 0.5156 | 0.0082 | 0.0171 | 0.0324 | 0.017 | 0.0335 | 0.0009 | 0.0021 | 0.0005 | 0 | 0.0008 | 0.0017 | 0.0034 | 0.0007 | 0.0069 | 0 | 0 | 0.0024 | 0 | 0.0001 | 0.0021 | 0.281
0.1921 | 0.1544 | 0.4993 | 0.0051 | 0.0271 | 0.0349 | 0.0172 | 0.0407 | 0.0011 | 0.0025 | 0.0006 | 0 | 0.0008 | 0.0021 | 0.0038 | 0.0006 | 0.0074 | 0 | 0 | 0.0025 | 0 | 0.0001 | 0.0038 | 0.287
0.2021 | 0.1486 | 0.5081 | 0.0046 | 0.0258 | 0.042 | 0.0228 | 0.0364 | 0.001 | 0.0025 | 0.0004 | 0 | 0.0008 | 0.0013 | 0.0031 | 0.0005 | 0.0063 | 0 | 0 | 0.0024 | 0 | 0.0001 | 0.0012 | 0.3
0.1873 | 0.1535 | 0.4984 | 0.0053 | 0.0288 | 0.0379 | 0.0191 | 0.0361 | 0.0008 | 0.0028 | 0.0005 | 0 | 0.0008 | 0.0021 | 0.003 | 0.0007 | 0.0066 | 0 | 0 | 0.0025 | 0 | 0.0001 | 0.0014 | 0.283
0.2014 | 0.1563 | 0.5002 | 0.0158 | 0.022 | 0.0362 | 0.0261 | 0.0397 | 0.0009 | 0.0026 | 0.0005 | 0 | 0.0009 | 0.0021 | 0.003 | 0.0005 | 0.0054 | 0 | 0 | 0.0025 | 0 | 0.0001 | 0.0015 | 0.297
0.2205 | 0.1493 | 0.5075 | 0.0081 | 0.0268 | 0.0394 | 0.0198 | 0.0364 | 0.0009 | 0.0026 | 0.0004 | 0 | 0.0009 | 0.0026 | 0.0032 | 0.0008 | 0.0069 | 0 | 0 | 0.0025 | 0 | 0.0001 | 0.0024 | 0.318
0.1839 | 0.1565 | 0.5347 | 0.0065 | 0.0215 | 0.0346 | 0.0186 | 0.0416 | 0.001 | 0.0024 | 0.0004 | 0 | 0.001 | 0.0025 | 0.0033 | 0.001 | 0.0048 | 0 | 0 | 0.0026 | 0 | 0.0001 | 0.0014 | 0.285
0.1957 | 0.1593 | 0.5334 | 0.0039 | 0.0171 | 0.0398 | 0.021 | 0.0481 | 0.0011 | 0.003 | 0.0005 | 0 | 0.0009 | 0.002 | 0.0034 | 0.0007 | 0.0084 | 0 | 0 | 0.0027 | 0 | 0.0001 | 0.0058 | 0.298
0.1921 | 0.1517 | 0.5187 | 0.0029 | 0.0155 | 0.047 | 0.0237 | 0.0434 | 0.0009 | 0.0034 | 0.0003 | 0 | 0.0008 | 0.0014 | 0.0039 | 0.0007 | 0.007 | 0 | 0 | 0.0026 | 0 | 0.0001 | 0.0021 | 0.293
0.1886 | 0.153 | 0.5299 | 0.0029 | 0.0162 | 0.0411 | 0.0196 | 0.0369 | 0.001 | 0.0026 | 0.0004 | 0 | 0.0009 | 0.0018 | 0.0044 | 0.001 | 0.0052 | 0 | 0 | 0.0026 | 0 | 0.0001 | 0.0037 | 0.29
0.1919 | 0.1529 | 0.5447 | 0.003 | 0.0197 | 0.0406 | 0.019 | 0.0396 | 0.0011 | 0.0026 | 0.0004 | 0 | 0.0009 | 0.002 | 0.0034 | 0.001 | 0.0065 | 0 | 0 | 0.0026 | 0 | 0.0001 | 0.0028 | 0.296
0.1872 | 0.1284 | 0.5347 | 0.0033 | 0.0157 | 0.0488 | 0.026 | 0.0419 | 0.0011 | 0.0034 | 0.0003 | 0 | 0.0008 | 0.0018 | 0.0031 | 0.0002 | 0.0066 | 0 | 0 | 0.0026 | 0 | 0.0001 | 0.0028 | 0.292
0.1943 | 0.1398 | 0.5305 | 0.0029 | 0.0168 | 0.0474 | 0.0238 | 0.0491 | 0.0011 | 0.0029 | 0.0003 | 0 | 0.0008 | 0.0017 | 0.0029 | 0.0005 | 0.007 | 0 | 0 | 0.0025 | 0 | 0.0001 | 0.0015 | 0.298
0.1958 | 0.1418 | 0.5312 | 0.0035 | 0.0152 | 0.0419 | 0.0196 | 0.0441 | 0.001 | 0.0026 | 0.0003 | 0 | 0.0008 | 0.0017 | 0.003 | 0.0013 | 0.0071 | 0 | 0 | 0.0026 | 0 | 0.0001 | 0.0027 | 0.298
0.1835 | 0.1455 | 0.5324 | 0.0041 | 0.0178 | 0.0476 | 0.0203 | 0.0322 | 0.0008 | 0.0023 | 0.0003 | 0 | 0.0008 | 0.0017 | 0.0032 | 0.0007 | 0.0062 | 0 | 0 | 0.0026 | 0 | 0.0001 | 0.0012 | 0.286
0.1831 | 0.1456 | 0.538 | 0.0042 | 0.0178 | 0.0469 | 0.0207 | 0.032 | 0.0009 | 0.0024 | 0.0004 | 0 | 0.0008 | 0.0018 | 0.0028 | 0.0007 | 0.0062 | 0 | 0 | 0.0026 | 0 | 0.0001 | 0.0014 | 0.286
0.2055 | 0.1505 | 0.5424 | 0.0021 | 0.012 | 0.0382 | 0.0174 | 0.0351 | 0.0011 | 0.0025 | 0.0004 | 0 | 0.0009 | 0.0017 | 0.0029 | 0.0006 | 0.0081 | 0 | 0 | 0.0026 | 0 | 0.0001 | 0.0018 | 0.308
0.1847 | 0.143 | 0.5222 | 0.002 | 0.021 | 0.0435 | 0.0187 | 0.0389 | 0.0012 | 0.0026 | 0.0003 | 0 | 0.0009 | 0.0019 | 0.0031 | 0.0006 | 0.007 | 0 | 0 | 0.0026 | 0 | 0.0002 | 0.0024 | 0.285
0.1899 | 0.1452 | 0.5269 | 0.0026 | 0.016 | 0.036 | 0.0229 | 0.0363 | 0.0011 | 0.0026 | 0.0003 | 0 | 0.0009 | 0.0023 | 0.0031 | 0.001 | 0.0081 | 0 | 0 | 0.0025 | 0 | 0.0001 | 0.0037 | 0.29
0.1787 | 0.1483 | 0.5272 | 0.0044 | 0.0167 | 0.0455 | 0.0189 | 0.0385 | 0.0012 | 0.0027 | 0.0004 | 0 | 0.0009 | 0.0021 | 0.0049 | 0.0009 | 0.006 | 0 | 0 | 0.0026 | 0 | 0.0001 | 0.0026 | 0.28
0.18 | 0.1482 | 0.5283 | 0.0044 | 0.0178 | 0.0395 | 0.0178 | 0.0373 | 0.001 | 0.0024 | 0.0004 | 0 | 0.0009 | 0.0018 | 0.003 | 0.0011 | 0.0067 | 0 | 0 | 0.0026 | 0 | 0.0001 | 0.0013 | 0.28
0.1863 | 0.143 | 0.5303 | 0.004 | 0.0163 | 0.0463 | 0.0193 | 0.0443 | 0.0009 | 0.0022 | 0.0003 | 0 | 0.0009 | 0.0017 | 0.0029 | 0.0009 | 0.0061 | 0 | 0 | 0.0025 | 0 | 0.0001 | 0.0013 | 0.289
0.1967 | 0.1796 | 0.8843 | 0.0038 | 0.0103 | 0.0475 | 0.024 | 0.0451 | 0.0011 | 0.0029 | 0.0004 | 0 | 0.0011 | 0.0022 | 0.0036 | 0.001 | 0.0077 | 0 | 0 | 0.0032 | 0 | 0.0001 | 0.0015 | 0.359
0.2003 | 0.1796 | 1.0018 | 0.0043 | 0.0105 | 0.0517 | 0.0189 | 0.0382 | 0.001 | 0.003 | 0.0005 | 0 | 0.001 | 0.0025 | 0.0031 | 0.0008 | 0.0083 | 0 | 0 | 0.0032 | 0 | 0.0001 | 0.0008 | 0.383
0.203 | 0.1828 | 1.0045 | 0.005 | 0.0167 | 0.0547 | 0.0174 | 0.0325 | 0.0011 | 0.0026 | 0.0006 | 0 | 0.001 | 0.0025 | 0.0035 | 0.0008 | 0.008 | 0 | 0 | 0.0031 | 0 | 0.0001 | 0.0025 | 0.386
0.1927 | 0.1884 | 1.0191 | 0.0066 | 0.0196 | 0.0613 | 0.0164 | 0.0334 | 0.0011 | 0.0022 | 0.0006 | 0 | 0.0012 | 0.0034 | 0.0034 | 0.0007 | 0.0074 | 0 | 0 | 0.003 | 0 | 0.0001 | 0.0012 | 0.379
0.1959 | 0.182 | 1.0208 | 0.0069 | 0.0145 | 0.0524 | 0.0172 | 0.0393 | 0.0012 | 0.0029 | 0.0007 | 0 | 0.0011 | 0.0031 | 0.0036 | 0.001 | 0.0082 | 0 | 0 | 0.0032 | 0 | 0.0002 | 0.0009 | 0.381
0.198 | 0.1828 | 1.0115 | 0.0063 | 0.0119 | 0.0432 | 0.0075 | 0.0166 | 0.0006 | 0.0016 | 0.0006 | 0 | 0.0012 | 0.0028 | 0.0034 | 0.0013 | 0.0079 | 0 | 0 | 0.003 | 0 | 0.0002 | 0.001 | 0.378
0.203 | 0.1851 | 1.017 | 0.0047 | 0.0177 | 0.0647 | 0.0198 | 0.0311 | 0.001 | 0.0023 | 0.0007 | 0 | 0.0012 | 0.0031 | 0.004 | 0.0008 | 0.0072 | 0 | 0 | 0.003 | 0 | 0.0002 | 0.004 | 0.39
0.2034 | 0.193 | 1.0247 | 0.0049 | 0.0215 | 0.0504 | 0.0223 | 0.043 | 0.0011 | 0.0025 | 0.0007 | 0 | 0.0012 | 0.0034 | 0.0035 | 0.0009 | 0.0088 | 0 | 0 | 0.0032 | 0 | 0.0002 | 0.0008 | 0.39
0.2032 | 0.1851 | 1.0199 | 0.0034 | 0.0196 | 0.0431 | 0.0189 | 0.0458 | 0.0011 | 0.0025 | 0.0007 | 0 | 0.0012 | 0.0033 | 0.004 | 0.0008 | 0.0076 | 0 | 0 | 0.003 | 0 | 0.0002 | 0.0007 | 0.387
0.1957 | 0.1757 | 1.0267 | 0.005 | 0.0211 | 0.0417 | 0.0182 | 0.04 | 0.0011 | 0.0022 | 0.0007 | 0 | 0.0011 | 0.0036 | 0.0033 | 0.0007 | 0.0064 | 0 | 0 | 0.003 | 0 | 0.0001 | 0.0011 | 0.38
0.2178 | 0.1731 | 1.0069 | 0.0034 | 0.0203 | 0.0492 | 0.0207 | 0.0366 | 0.0011 | 0.0024 | 0.0007 | 0 | 0.0011 | 0.0031 | 0.0036 | 0.0008 | 0.007 | 0 | 0 | 0.003 | 0 | 0.0002 | 0.002 | 0.4
0.1988 | 0.1809 | 1.0056 | 0.0048 | 0.0182 | 0.0433 | 0.0197 | 0.037 | 0.0012 | 0.0023 | 0.0006 | 0 | 0.0011 | 0.003 | 0.004 | 0.0008 | 0.0067 | 0 | 0 | 0.003 | 0 | 0.0002 | 0.0014 | 0.38
0.1988 | 0.1921 | 1.0096 | 0.0039 | 0.0198 | 0.0467 | 0.0188 | 0.0366 | 0.0013 | 0.0024 | 0.0007 | 0 | 0.0012 | 0.0031 | 0.0039 | 0.0007 | 0.0073 | 0 | 0 | 0.003 | 0 | 0.0002 | 0.0021 | 0.381
0.214 | 0.1792 | 1.0347 | 0.005 | 0.0265 | 0.0404 | 0.0185 | 0.0365 | 0.0012 | 0.0022 | 0.0006 | 0 | 0.001 | 0.0036 | 0.0032 | 0.0006 | 0.0078 | 0 | 0 | 0.0032 | 0 | 0.0001 | 0.0014 | 0.399
0.2029 | 0.1803 | 1.0148 | 0.0057 | 0.0279 | 0.0416 | 0.0178 | 0.0407 | 0.001 | 0.0022 | 0.0007 | 0 | 0.001 | 0.0037 | 0.0032 | 0.0008 | 0.0073 | 0 | 0 | 0.0031 | 0 | 0.0001 | 0.0008 | 0.385
0.1991 | 0.1934 | 1.0194 | 0.0044 | 0.0198 | 0.0419 | 0.0172 | 0.039 | 0.0011 | 0.0024 | 0.0007 | 0 | 0.0011 | 0.0034 | 0.0032 | 0.0008 | 0.0082 | 0 | 0 | 0.0032 | 0 | 0.0001 | 0.0011 | 0.382
0.1998 | 0.1856 | 1.0063 | 0.0064 | 0.0199 | 0.0394 | 0.0182 | 0.038 | 0.0012 | 0.0024 | 0.0006 | 0 | 0.0011 | 0.0033 | 0.0031 | 0.0007 | 0.0074 | 0 | 0 | 0.0032 | 0 | 0.0001 | 0.0022 | 0.38
0.1953 | 0.1728 | 0.9978 | 0.0074 | 0.0187 | 0.0376 | 0.0184 | 0.0397 | 0.0012 | 0.0024 | 0.0006 | 0 | 0.0011 | 0.0035 | 0.0031 | 0.0007 | 0.0069 | 0 | 0 | 0.0034 | 0 | 0.0001 | 0.0014 | 0.374
0.1946 | 0.1751 | 1.0073 | 0.0056 | 0.025 | 0.0212 | 0.0028 | 0.0077 | 0.0004 | 0.0013 | 0.0002 | 0 | 0.0011 | 0.0028 | 0.0035 | 0.0009 | 0.0083 | 0 | 0 | 0.0032 | 0 | 0.0001 | 0.0019 | 0.368
0.1805 | 0.199 | 0.9881 | 0.0046 | 0.0189 | 0.0209 | 0.0064 | 0.0168 | 0.0005 | 0.0015 | 0.0002 | 0 | 0.0011 | 0.0023 | 0.0028 | 0.0011 | 0.0091 | 0 | 0 | 0.003 | 0 | 0.0001 | 0.0018 | 0.352
0.1951 | 0.1857 | 1.021 | 0.0105 | 0.0194 | 0.0219 | 0.0065 | 0.0193 | 0.0005 | 0.0016 | 0.0003 | 0 | 0.0011 | 0.0027 | 0.0031 | 0.0009 | 0.0069 | 0 | 0 | 0.0033 | 0 | 0.0001 | 0.0022 | 0.372
0.2019 | 0.1885 | 1.0225 | 0.0082 | 0.0166 | 0.0248 | 0.008 | 0.0222 | 0.0006 | 0.0017 | 0.0005 | 0 | 0.0009 | 0.0028 | 0.0035 | 0.0009 | 0.0073 | 0 | 0 | 0.0032 | 0 | 0.0001 | 0.0015 | 0.38
0.1954 | 0.1766 | 1.0296 | 0.0052 | 0.0221 | 0.0279 | 0.0082 | 0.0189 | 0.0006 | 0.002 | 0.0005 | 0 | 0.0009 | 0.0027 | 0.0031 | 0.0008 | 0.0062 | 0 | 0 | 0.0031 | 0 | 0.0001 | 0.0037 | 0.375
0.1944 | 0.1992 | 1.0227 | 0.0102 | 0.0219 | 0.0284 | 0.0083 | 0.0204 | 0.0005 | 0.0017 | 0.0005 | 0 | 0.0011 | 0.0029 | 0.0031 | 0.0008 | 0.008 | 0 | 0 | 0.0032 | 0 | 0.0001 | 0.0025 | 0.373
0.1905 | 0.1858 | 1.0285 | 0.0109 | 0.0227 | 0.0256 | 0.007 | 0.0178 | 0.0005 | 0.0018 | 0.0005 | 0 | 0.001 | 0.003 | 0.0028 | 0.0009 | 0.0083 | 0 | 0 | 0.0033 | 0 | 0.0001 | 0.0027 | 0.37
0.2002 | 0.2033 | 1.0196 | 0.0097 | 0.0234 | 0.0338 | 0.0164 | 0.0343 | 0.001 | 0.0025 | 0.0005 | 0 | 0.0012 | 0.0034 | 0.0032 | 0.0007 | 0.0076 | 0 | 0 | 0.0034 | 0 | 0.0001 | 0.0012 | 0.381
0.1948 | 0.1997 | 1.0114 | 0.01 | 0.0218 | 0.0357 | 0.0165 | 0.0412 | 0.0011 | 0.0029 | 0.0005 | 0 | 0.0011 | 0.0032 | 0.0028 | 0.0009 | 0.0082 | 0 | 0 | 0.0032 | 0 | 0.0001 | 0.0013 | 0.376
0.1944 | 0.213 | 1.0181 | 0.01 | 0.0211 | 0.0387 | 0.02 | 0.0456 | 0.0013 | 0.0035 | 0.0006 | 0 | 0.0011 | 0.0035 | 0.003 | 0.0013 | 0.0089 | 0 | 0 | 0.0034 | 0 | 0.0001 | 0.0015 | 0.378
0.1958 | 0.1844 | 1.0209 | 0.0126 | 0.0234 | 0.0377 | 0.0203 | 0.0493 | 0.0009 | 0.0033 | 0.0006 | 0 | 0.001 | 0.0038 | 0.0032 | 0.005 | 0.0077 | 0 | 0 | 0.0033 | 0 | 0.0009 | 0.0007 | 0.38
0.1874 | 0.181 | 1.0018 | 0.008 | 0.0185 | 0.0351 | 0.0234 | 0.0474 | 0.0011 | 0.0033 | 0.0005 | 0 | 0.001 | 0.0028 | 0.003 | 0.0006 | 0.007 | 0 | 0 | 0.0033 | 0 | 0.0001 | 0.0012 | 0.367
0.1962 | 0.181 | 1.0182 | 0.0087 | 0.0199 | 0.0369 | 0.0239 | 0.0512 | 0.0012 | 0.0031 | 0.0005 | 0 | 0.001 | 0.0031 | 0.0027 | 0.0007 | 0.0071 | 0 | 0 | 0.0034 | 0 | 0.0001 | 0.0019 | 0.38
0.1966 | 0.1874 | 1.0197 | 0.0121 | 0.0239 | 0.0372 | 0.0202 | 0.0447 | 0.0012 | 0.0027 | 0.0005 | 0 | 0.001 | 0.0035 | 0.0028 | 0.0007 | 0.0066 | 0 | 0 | 0.0035 | 0 | 0.0001 | 0.0009 | 0.38
0.1995 | 0.1884 | 1.0163 | 0.0109 | 0.0241 | 0.0382 | 0.016 | 0.0353 | 0.0011 | 0.0027 | 0.0005 | 0 | 0.0011 | 0.0038 | 0.0032 | 0.0011 | 0.0071 | 0 | 0 | 0.0035 | 0 | 0.0001 | 0.0016 | 0.381
0.1933 | 0.1741 | 1.0213 | 0.0075 | 0.0219 | 0.0419 | 0.0189 | 0.0401 | 0.0012 | 0.003 | 0.0005 | 0 | 0.001 | 0.0035 | 0.0029 | 0.001 | 0.0063 | 0 | 0 | 0.0035 | 0 | 0.0001 | 0.0022 | 0.377
0.1927 | 0.189 | 1.0247 | 0.0103 | 0.0219 | 0.0478 | 0.0215 | 0.0413 | 0.0011 | 0.0029 | 0.0005 | 0 | 0.0011 | 0.0036 | 0.0037 | 0.001 | 0.0069 | 0 | 0 | 0.0035 | 0 | 0.0001 | 0.0012 | 0.379
0.2069 | 0.1901 | 1.0294 | 0.0038 | 0.0191 | 0.0379 | 0.0175 | 0.0385 | 0.0011 | 0.0027 | 0.0004 | 0 | 0.0012 | 0.003 | 0.0031 | 0.0011 | 0.0067 | 0 | 0 | 0.0032 | 0 | 0.0001 | 0.001 | 0.391
0.2052 | 0.1958 | 1.0204 | 0.0056 | 0.0225 | 0.0388 | 0.0177 | 0.0379 | 0.0012 | 0.0023 | 0.0004 | 0 | 0.0012 | 0.003 | 0.0032 | 0.0012 | 0.007 | 0 | 0 | 0.0033 | 0 | 0.0002 | 0.0021 | 0.388
0.2022 | 0.1927 | 1.0241 | 0.0095 | 0.0247 | 0.0456 | 0.0183 | 0.0407 | 0.0012 | 0.0028 | 0.0005 | 0 | 0.0011 | 0.0035 | 0.0029 | 0.001 | 0.0072 | 0 | 0 | 0.0033 | 0 | 0.0001 | 0.0021 | 0.387
0.1844 | 0.1793 | 1.0013 | 0.0104 | 0.0208 | 0.0528 | 0.0233 | 0.0471 | 0.0013 | 0.0033 | 0.0004 | 0 | 0.0009 | 0.0034 | 0.0024 | 0.0006 | 0.0062 | 0 | 0 | 0.0033 | 0 | 0 | 0.002 | 0.368
0.1968 | 0.1795 | 1.0238 | 0.0077 | 0.0192 | 0.0594 | 0.022 | 0.0423 | 0.0012 | 0.0029 | 0.0004 | 0 | 0.001 | 0.0033 | 0.003 | 0.0006 | 0.0065 | 0 | 0 | 0.0033 | 0 | 0.0001 | 0.0012 | 0.385
0.1929 | 0.1949 | 1.0166 | 0.0066 | 0.0224 | 0.0574 | 0.0213 | 0.037 | 0.001 | 0.0034 | 0.0004 | 0 | 0.0012 | 0.0036 | 0.0031 | 0.0014 | 0.006 | 0 | 0 | 0.0035 | 0 | 0.0001 | 0.001 | 0.379
0.1863 | 0.1922 | 1.0085 | 0.0067 | 0.0253 | 0.0568 | 0.0175 | 0.0345 | 0.001 | 0.003 | 0.0005 | 0 | 0.0012 | 0.0043 | 0.0037 | 0.0011 | 0.0056 | 0 | 0 | 0.0033 | 0 | 0.0001 | 0.001 | 0.371
0.1963 | 0.1942 | 1.0276 | 0.0055 | 0.0226 | 0.0504 | 0.0212 | 0.0401 | 0.0012 | 0.0034 | 0.0005 | 0 | 0.0013 | 0.0038 | 0.0036 | 0.0014 | 0.0078 | 0 | 0 | 0.0032 | 0 | 0.0001 | 0.0027 | 0.383
0.2005 | 0.188 | 1.0251 | 0.0112 | 0.0114 | 0.0514 | 0.0144 | 0.0273 | 0.0007 | 0.0026 | 0.0004 | 0 | 0.0011 | 0.0033 | 0.0034 | 0.0007 | 0.0091 | 0 | 0 | 0.0033 | 0 | 0.0001 | 0.0023 | 0.386
0.1982 | 0.2034 | 1.0792 | 0.0121 | 0.0103 | 0.0492 | 0.0099 | 0.0233 | 0.0006 | 0.002 | 0.0004 | 0 | 0.0014 | 0.0033 | 0.0032 | 0.0007 | 0.0079 | 0 | 0 | 0.0034 | 0 | 0.0001 | 0.0011 | 0.391
0.211 | 0.2088 | 1.0912 | 0.008 | 0.0129 | 0.0426 | 0.0067 | 0.0184 | 0.0006 | 0.0015 | 0.0004 | 0 | 0.0015 | 0.0033 | 0.0039 | 0.0008 | 0.0073 | 0 | 0 | 0.0033 | 0 | 0.0001 | 0.0027 | 0.404
0.2142 | 0.1917 | 1.0253 | 0.0081 | 0.0154 | 0.0398 | 0.0072 | 0.0172 | 0.0005 | 0.0015 | 0.0004 | 0 | 0.0012 | 0.0032 | 0.0036 | 0.0009 | 0.0089 | 0 | 0 | 0.0031 | 0 | 0.0001 | 0.0019 | 0.396
0.2048 | 0.1907 | 1.0684 | 0.0083 | 0.013 | 0.03 | 0.008 | 0.0189 | 0.0006 | 0.0018 | 0.0005 | 0 | 0.0013 | 0.0033 | 0.0031 | 0.0009 | 0.009 | 0 | 0 | 0.0032 | 0 | 0.0001 | 0.0012 | 0.392
0.1926 | 0.187 | 1.0316 | 0.0128 | 0.0123 | 0.0234 | 0.0073 | 0.0179 | 0.0005 | 0.0015 | 0.0004 | 0 | 0.0011 | 0.003 | 0.004 | 0.0008 | 0.0112 | 0 | 0 | 0.003 | 0 | 0.0001 | 0.0006 | 0.372
0.2107 | 0.1881 | 1.0415 | 0.0085 | 0.0121 | 0.0355 | 0.0163 | 0.0203 | 0.0006 | 0.0023 | 0.0004 | 0 | 0.0012 | 0.0031 | 0.003 | 0.0008 | 0.009 | 0 | 0 | 0.0031 | 0 | 0.0001 | 0.001 | 0.395
0.2098 | 0.1969 | 1.0088 | 0.0035 | 0.0113 | 0.0316 | 0.0106 | 0.0205 | 0.0005 | 0.0018 | 0.0004 | 0 | 0.0012 | 0.0027 | 0.0033 | 0.0007 | 0.0094 | 0 | 0 | 0.003 | 0 | 0.0001 | 0.0014 | 0.387
0.1898 | 0.1721 | 0.9688 | 0.0067 | 0.0163 | 0.0296 | 0.0066 | 0.0182 | 0.0005 | 0.0014 | 0.0004 | 0 | 0.001 | 0.0023 | 0.0033 | 0.0009 | 0.0095 | 0 | 0 | 0.0029 | 0 | 0.0001 | 0.0028 | 0.36
0.1977 | 0.1811 | 0.993 | 0.0039 | 0.0159 | 0.0368 | 0.0071 | 0.0175 | 0.0005 | 0.0015 | 0.0004 | 0 | 0.0011 | 0.0026 | 0.0033 | 0.0007 | 0.0083 | 0 | 0 | 0.003 | 0 | 0.0001 | 0.0012 | 0.373
0.2009 | 0.1906 | 1.0019 | 0.0083 | 0.0137 | 0.035 | 0.0078 | 0.0172 | 0.0005 | 0.0014 | 0.0003 | 0 | 0.0011 | 0.0024 | 0.004 | 0.0011 | 0.0088 | 0 | 0 | 0.0029 | 0 | 0.0002 | 0.0019 | 0.377
0.1914 | 0.1852 | 1.0192 | 0.0089 | 0.0072 | 0.0333 | 0.0077 | 0.0164 | 0.0005 | 0.0014 | 0.0004 | 0 | 0.0012 | 0.0025 | 0.0037 | 0.0008 | 0.0084 | 0 | 0 | 0.0031 | 0 | 0.0001 | 0.0011 | 0.37
0.2082 | 0.1923 | 0.999 | 0.0028 | 0.0111 | 0.046 | 0.0244 | 0.0371 | 0.0011 | 0.0029 | 0.0004 | 0 | 0.0011 | 0.0026 | 0.0042 | 0.0008 | 0.0109 | 0 | 0 | 0.0031 | 0 | 0.0001 | 0.0025 | 0.389
0.2022 | 0.186 | 1.0644 | 0.0083 | 0.0148 | 0.0544 | 0.0202 | 0.0456 | 0.0011 | 0.0029 | 0.0005 | 0 | 0.0014 | 0.0036 | 0.003 | 0.0007 | 0.0079 | 0 | 0 | 0.0031 | 0 | 0.0001 | 0.0015 | 0.396
0.1996 | 0.2146 | 1.0118 | 0.0104 | 0.0101 | 0.0703 | 0.0192 | 0.0418 | 0.0011 | 0.0039 | 0.0004 | 0 | 0.0016 | 0.0027 | 0.0044 | 0.0006 | 0.0081 | 0 | 0 | 0.0031 | 0 | 0.0001 | 0.0019 | 0.388
0.2088 | 0.2131 | 1.0119 | 0.0065 | 0.0121 | 0.0735 | 0.0224 | 0.0389 | 0.001 | 0.0028 | 0.0004 | 0 | 0.0014 | 0.0026 | 0.0039 | 0.0009 | 0.0081 | 0 | 0 | 0.003 | 0 | 0.0002 | 0.0028 | 0.397
0.1932 | 0.2021 | 1.027 | 0.0025 | 0.0128 | 0.0647 | 0.0171 | 0.0382 | 0.001 | 0.0024 | 0.0003 | 0 | 0.0011 | 0.0027 | 0.004 | 0.0008 | 0.0073 | 0 | 0 | 0.003 | 0 | 0.0001 | 0.0022 | 0.382
0.1994 | 0.1888 | 1.0245 | 0.0057 | 0.0115 | 0.0625 | 0.0171 | 0.0324 | 0.0011 | 0.0024 | 0.0004 | 0 | 0.0011 | 0.0029 | 0.0043 | 0.0008 | 0.0081 | 0 | 0 | 0.0034 | 0 | 0.0001 | 0.0023 | 0.387
0.1979 | 0.1963 | 1.0035 | 0.0049 | 0.0185 | 0.0653 | 0.0206 | 0.0364 | 0.0009 | 0.0034 | 0.0004 | 0 | 0.001 | 0.0028 | 0.0036 | 0.0006 | 0.0058 | 0 | 0 | 0.003 | 0 | 0.0001 | 0.0014 | 0.383
0.1899 | 0.1841 | 0.9961 | 0.0051 | 0.0165 | 0.0629 | 0.016 | 0.0351 | 0.0008 | 0.0023 | 0.0004 | 0 | 0.0009 | 0.0027 | 0.003 | 0.0005 | 0.0084 | 0 | 0 | 0.0029 | 0 | 0.0001 | 0.0014 | 0.373
0.2044 | 0.1919 | 1.0061 | 0.0092 | 0.0147 | 0.0729 | 0.0192 | 0.0478 | 0.001 | 0.0031 | 0.0004 | 0 | 0.0009 | 0.0027 | 0.0034 | 0.0008 | 0.0084 | 0 | 0 | 0.003 | 0 | 0.0001 | 0.0021 | 0.392
0.1882 | 0.1562 | 0.5601 | 0.0054 | 0.0094 | 0.0465 | 0.0178 | 0.0357 | 0.0011 | 0.0024 | 0.0002 | 0 | 0.0008 | 0.0011 | 0.0033 | 0.0013 | 0.0084 | 0 | 0 | 0.0024 | 0 | 0.0002 | 0.0039 | 0.295
0.196 | 0.1572 | 0.4966 | 0.0115 | 0.0082 | 0.0566 | 0.0205 | 0.0428 | 0.001 | 0.0039 | 0.0002 | 0 | 0.0007 | 0.001 | 0.0032 | 0.0009 | 0.0075 | 0 | 0 | 0.0025 | 0 | 0.0001 | 0.0034 | 0.295
0.1936 | 0.1481 | 0.5001 | 0.0055 | 0.0146 | 0.0544 | 0.0185 | 0.0369 | 0.001 | 0.0033 | 0.0003 | 0 | 0.0007 | 0.0012 | 0.0041 | 0.0004 | 0.0081 | 0 | 0 | 0.0024 | 0 | 0.0001 | 0.0017 | 0.292
0.2052 | 0.1849 | 0.5174 | 0.0117 | 0.0077 | 0.038 | 0.0237 | 0.0345 | 0.001 | 0.0041 | 0.0002 | 0 | 0.0008 | 0.001 | 0.0029 | 0.0002 | 0.0093 | 0 | 0 | 0.0024 | 0 | 0 | 0.0026 | 0.304
0.2095 | 0.1656 | 0.5062 | 0.0111 | 0.0088 | 0.0391 | 0.023 | 0.032 | 0.0009 | 0.0046 | 0.0002 | 0 | 0.0006 | 0.001 | 0.0026 | 0.0001 | 0.0086 | 0 | 0 | 0.0024 | 0 | 0.0001 | 0.0023 | 0.306
0.1989 | 0.1566 | 0.509 | 0.0064 | 0.0095 | 0.0423 | 0.0266 | 0.0388 | 0.0011 | 0.0036 | 0.0003 | 0 | 0.0007 | 0.0012 | 0.0031 | 0.0007 | 0.009 | 0 | 0 | 0.0024 | 0 | 0.0001 | 0.0009 | 0.298
0.1937 | 0.1614 | 0.5087 | 0.0076 | 0.0087 | 0.0625 | 0.0227 | 0.0431 | 0.0009 | 0.0054 | 0.0003 | 0 | 0.0008 | 0.0011 | 0.0036 | 0.0006 | 0.0085 | 0 | 0 | 0.0024 | 0 | 0.0001 | 0.0025 | 0.297
0.1952 | 0.1538 | 0.5093 | 0.0075 | 0.0123 | 0.0584 | 0.0222 | 0.0381 | 0.0011 | 0.0047 | 0.0003 | 0 | 0.0008 | 0.0013 | 0.0031 | 0.0006 | 0.0078 | 0 | 0 | 0.0024 | 0 | 0.0001 | 0.0035 | 0.297
0.2014 | 0.163 | 0.5089 | 0.0047 | 0.0153 | 0.0737 | 0.0231 | 0.0368 | 0.001 | 0.0054 | 0.0003 | 0 | 0.0008 | 0.0013 | 0.0032 | 0.0008 | 0.0084 | 0 | 0 | 0.0023 | 0 | 0.0001 | 0.0024 | 0.306
0.1929 | 0.151 | 0.5174 | 0.007 | 0.009 | 0.0411 | 0.0082 | 0.0155 | 0.0004 | 0.0021 | 0.0003 | 0 | 0.0007 | 0.0012 | 0.0033 | 0.0007 | 0.0088 | 0 | 0 | 0.0024 | 0 | 0.0001 | 0.0023 | 0.29
0.1888 | 0.1498 | 0.5051 | 0.0078 | 0.0095 | 0.0378 | 0.0194 | 0.0477 | 0.0008 | 0.0023 | 0.0002 | 0 | 0.0007 | 0.0012 | 0.0028 | 0.0008 | 0.0082 | 0 | 0 | 0.0024 | 0 | 0.0001 | 0.0018 | 0.286
0.1918 | 0.1567 | 0.5095 | 0.0111 | 0.0109 | 0.0402 | 0.0202 | 0.0452 | 0.0011 | 0.0027 | 0.0003 | 0 | 0.0008 | 0.0013 | 0.0036 | 0.0009 | 0.0073 | 0 | 0 | 0.0025 | 0 | 0.0001 | 0.0029 | 0.29
0.1858 | 0.1508 | 0.5163 | 0.0149 | 0.0117 | 0.0407 | 0.0179 | 0.0394 | 0.0011 | 0.0026 | 0.0002 | 0 | 0.0007 | 0.0012 | 0.0027 | 0.0007 | 0.0088 | 0 | 0 | 0.0025 | 0 | 0 | 0.0006 | 0.285
0.1839 | 0.1529 | 0.5637 | 0.0109 | 0.0114 | 0.0432 | 0.0201 | 0.0407 | 0.0012 | 0.0027 | 0.0002 | 0 | 0.0007 | 0.0012 | 0.0036 | 0.0004 | 0.0083 | 0 | 0 | 0.0025 | 0 | 0.0001 | 0.003 | 0.291
0.1949 | 0.1671 | 0.558 | 0.014 | 0.0081 | 0.0384 | 0.0191 | 0.038 | 0.001 | 0.0023 | 0.0002 | 0 | 0.0008 | 0.0013 | 0.0036 | 0.0004 | 0.009 | 0 | 0 | 0.0026 | 0 | 0.0001 | 0.0012 | 0.3
0.2017 | 0.1403 | 0.5693 | 0.0103 | 0.0113 | 0.0403 | 0.0207 | 0.041 | 0.0009 | 0.0024 | 0.0002 | 0 | 0.0007 | 0.0017 | 0.0037 | 0.0004 | 0.0081 | 0 | 0 | 0.0025 | 0 | 0.0001 | 0.002 | 0.31
0.1972 | 0.136 | 0.5728 | 0.0063 | 0.0084 | 0.0426 | 0.0245 | 0.0387 | 0.001 | 0.0026 | 0.0002 | 0 | 0.0007 | 0.0014 | 0.0029 | 0.0005 | 0.0103 | 0 | 0 | 0.0026 | 0 | 0.0001 | 0.002 | 0.306
0.192 | 0.1413 | 0.5852 | 0.0073 | 0.0113 | 0.0473 | 0.0252 | 0.0369 | 0.0011 | 0.003 | 0.0003 | 0 | 0.0007 | 0.0017 | 0.0031 | 0.0005 | 0.0107 | 0 | 0 | 0.0025 | 0 | 0.0001 | 0.0041 | 0.304
0.1876 | 0.1397 | 0.5913 | 0.0219 | 0.0129 | 0.0467 | 0.0249 | 0.0414 | 0.0011 | 0.0031 | 0.0003 | 0 | 0.0007 | 0.0015 | 0.0038 | 0.0006 | 0.0106 | 0 | 0 | 0.0027 | 0 | 0.0001 | 0.0022 | 0.301
0.1888 | 0.141 | 0.5597 | 0.0135 | 0.0107 | 0.0442 | 0.0225 | 0.0411 | 0.0011 | 0.0027 | 0.0002 | 0 | 0.0007 | 0.0014 | 0.0033 | 0.0006 | 0.0096 | 0 | 0 | 0.0025 | 0 | 0.0001 | 0.002 | 0.296
0.18 | 0.1435 | 0.553 | 0.011 | 0.0108 | 0.0613 | 0.0248 | 0.0428 | 0.0011 | 0.0077 | 0.0002 | 0 | 0.0007 | 0.0015 | 0.0031 | 0.0005 | 0.0099 | 0 | 0 | 0.0026 | 0 | 0.0001 | 0.003 | 0.291
0.1826 | 0.147 | 0.543 | 0.0088 | 0.0143 | 0.0543 | 0.022 | 0.0451 | 0.001 | 0.0034 | 0.0002 | 0 | 0.0007 | 0.0013 | 0.0053 | 0.0007 | 0.0075 | 0 | 0 | 0.0025 | 0 | 0.0001 | 0.002 | 0.289
0.1894 | 0.1641 | 0.5228 | 0.0042 | 0.0123 | 0.0474 | 0.0239 | 0.0473 | 0.0009 | 0.0053 | 0.0003 | 0 | 0.0008 | 0.0013 | 0.0037 | 0.0005 | 0.0086 | 0 | 0 | 0.0026 | 0 | 0.0001 | 0.0033 | 0.292
0.1893 | 0.135 | 0.5331 | 0.0065 | 0.0081 | 0.0425 | 0.0211 | 0.0381 | 0.0011 | 0.0031 | 0.0002 | 0 | 0.0007 | 0.0011 | 0.0031 | 0.0005 | 0.0087 | 0 | 0 | 0.0025 | 0 | 0.0001 | 0.0032 | 0.291
0.1887 | 0.1446 | 0.5319 | 0.0041 | 0.0134 | 0.0477 | 0.0211 | 0.032 | 0.001 | 0.0031 | 0.0002 | 0 | 0.0007 | 0.0011 | 0.003 | 0.0015 | 0.0092 | 0 | 0 | 0.0025 | 0 | 0.0001 | 0.0016 | 0.291
0.1892 | 0.1884 | 0.9935 | 0.0047 | 0.0124 | 0.0557 | 0.0193 | 0.0397 | 0.0011 | 0.0043 | 0.0003 | 0 | 0.001 | 0.0024 | 0.003 | 0.0005 | 0.0067 | 0 | 0 | 0.0031 | 0 | 0.0001 | 0.0021 | 0.371
0.1962 | 0.1764 | 0.999 | 0.0072 | 0.0191 | 0.0757 | 0.0368 | 0.0584 | 0.0012 | 0.0075 | 0.0004 | 0 | 0.001 | 0.0027 | 0.0041 | 0.0005 | 0.007 | 0 | 0 | 0.0033 | 0 | 0.0001 | 0.0033 | 0.386
0.1898 | 0.2062 | 1.0052 | 0.0049 | 0.0173 | 0.0614 | 0.0285 | 0.038 | 0.0013 | 0.0059 | 0.0003 | 0 | 0.001 | 0.0027 | 0.0032 | 0.0011 | 0.0077 | 0 | 0 | 0.0031 | 0 | 0.0001 | 0.0016 | 0.376
0.1978 | 0.1865 | 1.0111 | 0.0041 | 0.0119 | 0.0553 | 0.0284 | 0.038 | 0.0011 | 0.0052 | 0.0003 | 0 | 0.0011 | 0.0025 | 0.0025 | 0.0008 | 0.0073 | 0 | 0 | 0.0032 | 0 | 0.0001 | 0.0023 | 0.383
0.193 | 0.1973 | 1.0045 | 0.0052 | 0.0115 | 0.0585 | 0.0241 | 0.0311 | 0.001 | 0.0051 | 0.0004 | 0 | 0.001 | 0.0026 | 0.0029 | 0.0014 | 0.0075 | 0 | 0 | 0.0032 | 0 | 0.0001 | 0.0015 | 0.377
0.1965 | 0.1765 | 1.0154 | 0.0076 | 0.0194 | 0.0868 | 0.0242 | 0.0398 | 0.0013 | 0.0056 | 0.0004 | 0 | 0.0009 | 0.003 | 0.0036 | 0.0013 | 0.008 | 0 | 0 | 0.0032 | 0 | 0.0002 | 0.0012 | 0.389
0.1892 | 0.1599 | 1.0011 | 0.0066 | 0.0183 | 0.0618 | 0.0354 | 0.038 | 0.0011 | 0.007 | 0.0004 | 0 | 0.0009 | 0.0027 | 0.0023 | 0.0009 | 0.0095 | 0 | 0 | 0.0032 | 0 | 0.0001 | 0.0031 | 0.375
0.2079 | 0.1811 | 1.0078 | 0.0066 | 0.0177 | 0.0638 | 0.0293 | 0.0392 | 0.0012 | 0.0056 | 0.0003 | 0 | 0.001 | 0.0027 | 0.003 | 0.0009 | 0.0087 | 0 | 0 | 0.0033 | 0 | 0.0001 | 0.0017 | 0.395
0.1924 | 0.2008 | 1.0135 | 0.0054 | 0.018 | 0.0576 | 0.0237 | 0.0339 | 0.0013 | 0.0034 | 0.0004 | 0 | 0.0011 | 0.0026 | 0.0023 | 0.0011 | 0.0064 | 0 | 0 | 0.0033 | 0 | 0.0001 | 0.0014 | 0.378
0.211 | 0.1756 | 1.0379 | 0.0106 | 0.0204 | 0.0575 | 0.0184 | 0.0378 | 0.0012 | 0.0029 | 0.0004 | 0 | 0.001 | 0.0029 | 0.0022 | 0.0008 | 0.0079 | 0 | 0 | 0.0033 | 0 | 0.0001 | 0.0038 | 0.4
0.1918 | 0.1818 | 1.0063 | 0.0074 | 0.0189 | 0.0594 | 0.0196 | 0.042 | 0.0011 | 0.0029 | 0.0004 | 0 | 0.0011 | 0.003 | 0.0025 | 0.0009 | 0.0074 | 0 | 0 | 0.0032 | 0 | 0.0001 | 0.0016 | 0.377
0.1905 | 0.1942 | 1.0209 | 0.0121 | 0.0195 | 0.0638 | 0.0238 | 0.036 | 0.0011 | 0.0052 | 0.0004 | 0 | 0.0012 | 0.0031 | 0.0036 | 0.0008 | 0.0065 | 0 | 0 | 0.0033 | 0 | 0.0001 | 0.0024 | 0.379
0.1976 | 0.1737 | 1.0044 | 0.0085 | 0.0172 | 0.0635 | 0.0266 | 0.046 | 0.0009 | 0.0067 | 0.0004 | 0 | 0.0011 | 0.0028 | 0.0029 | 0.001 | 0.0067 | 0 | 0 | 0.0032 | 0 | 0.0001 | 0.001 | 0.384
0.2047 | 0.1946 | 0.9799 | 0.0069 | 0.0184 | 0.0693 | 0.0248 | 0.034 | 0.0009 | 0.0053 | 0.0004 | 0 | 0.0011 | 0.0025 | 0.002 | 0.0011 | 0.0069 | 0 | 0 | 0.0031 | 0 | 0.0001 | 0.0008 | 0.387
0.1974 | 0.2092 | 1.0027 | 0.0066 | 0.0155 | 0.0565 | 0.0267 | 0.0378 | 0.001 | 0.0053 | 0.0004 | 0 | 0.0011 | 0.0026 | 0.0022 | 0.0013 | 0.0084 | 0 | 0 | 0.0032 | 0 | 0.0001 | 0.0011 | 0.382
0.2112 | 0.1937 | 1.0205 | 0.0061 | 0.0198 | 0.0526 | 0.0225 | 0.0371 | 0.0008 | 0.0063 | 0.0004 | 0 | 0.0011 | 0.0027 | 0.0023 | 0.001 | 0.0076 | 0 | 0 | 0.0029 | 0 | 0.0002 | 0.0011 | 0.398
0.1986 | 0.1849 | 1.0042 | 0.007 | 0.018 | 0.0562 | 0.0206 | 0.0423 | 0.0009 | 0.0036 | 0.0004 | 0 | 0.0011 | 0.0027 | 0.0021 | 0.0007 | 0.006 | 0 | 0 | 0.0032 | 0 | 0.0001 | 0.001 | 0.383
0.1969 | 0.1868 | 1.0079 | 0.0068 | 0.0194 | 0.0532 | 0.0238 | 0.0344 | 0.0011 | 0.0037 | 0.0004 | 0 | 0.0011 | 0.0027 | 0.0022 | 0.0011 | 0.0068 | 0 | 0 | 0.0032 | 0 | 0.0001 | 0.0009 | 0.381
0.1962 | 0.1811 | 1.0118 | 0.0043 | 0.0179 | 0.0617 | 0.0278 | 0.0349 | 0.0011 | 0.0071 | 0.0005 | 0 | 0.0011 | 0.0026 | 0.0021 | 0.0009 | 0.007 | 0 | 0 | 0.0033 | 0 | 0.0001 | 0.0011 | 0.383
0.2121 | 0.1864 | 1.0274 | 0.0063 | 0.0185 | 0.0545 | 0.0218 | 0.0299 | 0.0011 | 0.0037 | 0.0005 | 0 | 0.0011 | 0.0029 | 0.0022 | 0.0009 | 0.0063 | 0 | 0 | 0.0033 | 0 | 0.0001 | 0.0022 | 0.399
0.2044 | 0.2141 | 1.0303 | 0.0053 | 0.0196 | 0.0557 | 0.02 | 0.0384 | 0.0011 | 0.0034 | 0.0005 | 0 | 0.0013 | 0.0029 | 0.0025 | 0.0012 | 0.0065 | 0 | 0 | 0.0034 | 0 | 0.0002 | 0.0015 | 0.392
0.2031 | 0.1951 | 1.0093 | 0.0027 | 0.0153 | 0.0542 | 0.0214 | 0.0369 | 0.001 | 0.0035 | 0.0005 | 0 | 0.0013 | 0.0027 | 0.0024 | 0.001 | 0.0057 | 0 | 0 | 0.0034 | 0 | 0.0001 | 0.0012 | 0.387
0.1906 | 0.1834 | 1.0027 | 0.0039 | 0.0159 | 0.053 | 0.0221 | 0.0436 | 0.001 | 0.0048 | 0.0005 | 0 | 0.0012 | 0.0029 | 0.0022 | 0.0011 | 0.0064 | 0 | 0 | 0.0033 | 0 | 0.0001 | 0.0028 | 0.374
0.2031 | 0.1832 | 0.9933 | 0.0044 | 0.0173 | 0.0563 | 0.0228 | 0.0392 | 0.001 | 0.0032 | 0.0006 | 0 | 0.0012 | 0.0031 | 0.0024 | 0.001 | 0.0067 | 0 | 0 | 0.0033 | 0 | 0.0001 | 0.0024 | 0.385
0.1989 | 0.2004 | 1.0262 | 0.0038 | 0.0134 | 0.0548 | 0.0208 | 0.0452 | 0.0012 | 0.003 | 0.0006 | 0 | 0.0012 | 0.0032 | 0.0023 | 0.0011 | 0.0059 | 0 | 0 | 0.0035 | 0 | 0.0001 | 0.0015 | 0.387
0.1944 | 0.1809 | 1.0047 | 0.0047 | 0.0175 | 0.0526 | 0.0206 | 0.0417 | 0.0011 | 0.0033 | 0.0006 | 0 | 0.0011 | 0.0033 | 0.0026 | 0.0012 | 0.0067 | 0 | 0 | 0.0035 | 0 | 0.0001 | 0.0013 | 0.378
0.1952 | 0.1852 | 0.9994 | 0.0036 | 0.0166 | 0.0567 | 0.0204 | 0.0422 | 0.001 | 0.0045 | 0.0006 | 0 | 0.0011 | 0.0032 | 0.0026 | 0.0016 | 0.0059 | 0 | 0 | 0.0032 | 0 | 0.0001 | 0.0017 | 0.379
0.1959 | 0.1838 | 0.9663 | 0.0034 | 0.0205 | 0.0543 | 0.0189 | 0.0432 | 0.001 | 0.0028 | 0.0005 | 0 | 0.0011 | 0.0031 | 0.0023 | 0.0007 | 0.0077 | 0 | 0 | 0.0033 | 0 | 0.0001 | 0.0016 | 0.373
0.1949 | 0.191 | 1.0101 | 0.0023 | 0.0171 | 0.0553 | 0.019 | 0.0402 | 0.001 | 0.0033 | 0.0005 | 0 | 0.0012 | 0.0031 | 0.0027 | 0.0007 | 0.0057 | 0 | 0 | 0.0034 | 0 | 0.0001 | 0.0011 | 0.38
0.1964 | 0.1834 | 1.0038 | 0.004 | 0.0158 | 0.0578 | 0.0217 | 0.0369 | 0.001 | 0.0048 | 0.0006 | 0 | 0.0011 | 0.0029 | 0.0026 | 0.0011 | 0.0067 | 0 | 0 | 0.0033 | 0 | 0.0003 | 0.0009 | 0.381
0.1959 | 0.181 | 1.0009 | 0.0051 | 0.0131 | 0.0556 | 0.0236 | 0.0383 | 0.001 | 0.005 | 0.0005 | 0 | 0.0011 | 0.0029 | 0.0029 | 0.0009 | 0.0059 | 0 | 0 | 0.0034 | 0 | 0.0001 | 0.0019 | 0.38
0.1935 | 0.1888 | 0.9977 | 0.0037 | 0.0151 | 0.054 | 0.022 | 0.0371 | 0.0012 | 0.0036 | 0.0005 | 0 | 0.0011 | 0.0031 | 0.0022 | 0.0009 | 0.0058 | 0 | 0 | 0.0034 | 0 | 0.0001 | 0.0024 | 0.376
0.1974 | 0.1888 | 1.0246 | 0.006 | 0.0105 | 0.0819 | 0.0213 | 0.0351 | 0.0014 | 0.0081 | 0.0005 | 0 | 0.0011 | 0.003 | 0.0024 | 0.001 | 0.0062 | 0 | 0 | 0.0035 | 0 | 0.0001 | 0.0055 | 0.391
0.1816 | 0.1863 | 1.0232 | 0.0058 | 0.0105 | 0.0814 | 0.0213 | 0.0348 | 0.0014 | 0.0085 | 0.0006 | 0 | 0.0011 | 0.0031 | 0.0023 | 0.0009 | 0.0064 | 0 | 0 | 0.0036 | 0 | 0.0001 | 0.0034 | 0.374
0.1833 | 0.1818 | 1.0412 | 0.0053 | 0.013 | 0.0537 | 0.0192 | 0.0468 | 0.0013 | 0.0034 | 0.0005 | 0 | 0.001 | 0.0037 | 0.0022 | 0.0011 | 0.0073 | 0 | 0 | 0.0035 | 0 | 0.0001 | 0.0022 | 0.373
0.1838 | 0.1497 | 0.5552 | 0.0025 | 0.0093 | 0.0415 | 0.0172 | 0.0488 | 0.0014 | 0.0027 | 0.0003 | 0 | 0.0009 | 0.0015 | 0.0024 | 0.0006 | 0.006 | 0 | 0 | 0.0027 | 0 | 0.0001 | 0.0011 | 0.29
0.1773 | 0.1553 | 0.5285 | 0.0027 | 0.0112 | 0.045 | 0.0167 | 0.0342 | 0.0011 | 0.005 | 0.0003 | 0 | 0.0009 | 0.0016 | 0.0024 | 0.0008 | 0.0051 | 0 | 0 | 0.0027 | 0 | 0.0001 | 0.0017 | 0.279
0.1879 | 0.1418 | 0.5532 | 0.0042 | 0.0125 | 0.055 | 0.0229 | 0.0359 | 0.0012 | 0.0051 | 0.0003 | 0 | 0.0008 | 0.0023 | 0.0019 | 0.0008 | 0.006 | 0 | 0 | 0.0028 | 0 | 0.0001 | 0.0012 | 0.297
0.1963 | 0.1547 | 0.5306 | 0.0014 | 0.0097 | 0.0479 | 0.0219 | 0.0386 | 0.0013 | 0.0029 | 0.0003 | 0 | 0.0009 | 0.0019 | 0.0024 | 0.0007 | 0.0077 | 0 | 0 | 0.0023 | 0 | 0.0001 | 0.0062 | 0.299
0.1926 | 0.147 | 0.5218 | 0.0022 | 0.0098 | 0.0409 | 0.0182 | 0.0425 | 0.0013 | 0.0027 | 0.0003 | 0 | 0.0008 | 0.0017 | 0.002 | 0.0007 | 0.0067 | 0 | 0 | 0.0027 | 0 | 0.0001 | 0.005 | 0.293
0.1898 | 0.1509 | 0.5275 | 0.0045 | 0.0106 | 0.0429 | 0.02 | 0.0383 | 0.0013 | 0.0029 | 0.0003 | 0 | 0.0008 | 0.0017 | 0.0024 | 0.0011 | 0.0054 | 0 | 0 | 0.0027 | 0 | 0.0001 | 0.0009 | 0.291
0.1762 | 0.15 | 0.5202 | 0.0015 | 0.0112 | 0.0464 | 0.0153 | 0.0302 | 0.0012 | 0.0035 | 0.0003 | 0 | 0.0009 | 0.0017 | 0.002 | 0.0008 | 0.0053 | 0 | 0 | 0.0027 | 0 | 0.0001 | 0.0017 | 0.276
0.1911 | 0.1469 | 0.5175 | 0.0016 | 0.0105 | 0.0401 | 0.0166 | 0.0318 | 0.0012 | 0.0028 | 0.0003 | 0 | 0.0009 | 0.0016 | 0.002 | 0.0007 | 0.0077 | 0 | 0 | 0.0027 | 0 | 0.0001 | 0.0026 | 0.289
0.1913 | 0.1435 | 0.5207 | 0.0015 | 0.0099 | 0.0423 | 0.0185 | 0.033 | 0.0015 | 0.0051 | 0.0003 | 0 | 0.0009 | 0.0016 | 0.0021 | 0.0009 | 0.0073 | 0 | 0 | 0.0026 | 0 | 0.0001 | 0.0009 | 0.291
0.1818 | 0.1465 | 0.5215 | 0.0019 | 0.0094 | 0.0406 | 0.0169 | 0.0392 | 0.0013 | 0.0027 | 0.0003 | 0 | 0.0008 | 0.0016 | 0.0025 | 0.0011 | 0.0075 | 0 | 0 | 0.0027 | 0 | 0.0002 | 0.0035 | 0.281
0.1848 | 0.1553 | 0.5266 | 0.0017 | 0.0054 | 0.0431 | 0.0214 | 0.0444 | 0.0015 | 0.003 | 0.0002 | 0 | 0.0008 | 0.0011 | 0.0021 | 0.0006 | 0.0059 | 0 | 0 | 0.0027 | 0 | 0.0001 | 0.0008 | 0.286
0.1854 | 0.1484 | 0.5292 | 0.0014 | 0.0082 | 0.0418 | 0.0178 | 0.0435 | 0.001 | 0.0028 | 0.0003 | 0 | 0.0009 | 0.0016 | 0.0022 | 0.0009 | 0.0073 | 0 | 0 | 0.0027 | 0 | 0.0001 | 0.0021 | 0.287
0.1816 | 0.1412 | 0.531 | 0.0056 | 0.0116 | 0.0419 | 0.0189 | 0.0333 | 0.0023 | 0.0025 | 0.0002 | 0 | 0.0008 | 0.0017 | 0.0018 | 0.0007 | 0.0063 | 0 | 0 | 0.0027 | 0 | 0 | 0.0034 | 0.283
0.1876 | 0.1433 | 0.5341 | 0.0029 | 0.0107 | 0.0428 | 0.0221 | 0.0329 | 0.0014 | 0.0025 | 0.0003 | 0 | 0.0008 | 0.0017 | 0.0028 | 0.0008 | 0.0072 | 0 | 0 | 0.0027 | 0 | 0.0001 | 0.0028 | 0.29
0.1867 | 0.1566 | 0.5347 | 0.0024 | 0.0102 | 0.0439 | 0.0214 | 0.0452 | 0.0013 | 0.0029 | 0.0003 | 0 | 0.0008 | 0.0018 | 0.0018 | 0.0008 | 0.0066 | 0 | 0 | 0.0028 | 0 | 0.0001 | 0.0011 | 0.29
0.1864 | 0.1397 | 0.5242 | 0.0024 | 0.0107 | 0.0455 | 0.0177 | 0.0401 | 0.0014 | 0.0025 | 0.0003 | 0 | 0.0008 | 0.0018 | 0.0021 | 0.0011 | 0.0059 | 0 | 0 | 0.0027 | 0 | 0.0001 | 0.002 | 0.288
0.1935 | 0.1499 | 0.5236 | 0.0025 | 0.0105 | 0.0453 | 0.0186 | 0.0416 | 0.0011 | 0.0042 | 0.0003 | 0 | 0.0008 | 0.0019 | 0.002 | 0.0007 | 0.0073 | 0 | 0 | 0.0028 | 0 | 0.0001 | 0.0013 | 0.295
0.1911 | 0.1434 | 0.5246 | 0.0033 | 0.0073 | 0.0439 | 0.0193 | 0.0426 | 0.0012 | 0.0039 | 0.0003 | 0 | 0.0008 | 0.0015 | 0.0017 | 0.0014 | 0.0071 | 0 | 0 | 0.0026 | 0 | 0.0001 | 0.0027 | 0.293
0.1852 | 0.1525 | 0.507 | 0.0052 | 0.0113 | 0.0433 | 0.0156 | 0.0359 | 0.0011 | 0.003 | 0.0003 | 0 | 0.0008 | 0.0016 | 0.0021 | 0.001 | 0.0062 | 0 | 0 | 0.0026 | 0 | 0.0001 | 0.0012 | 0.283
0.1846 | 0.1594 | 0.4985 | 0.0084 | 0.0239 | 0.0529 | 0.0165 | 0.0321 | 0.0011 | 0.004 | 0.0003 | 0 | 0.0008 | 0.0019 | 0.0019 | 0.0008 | 0.0069 | 0 | 0 | 0.0026 | 0 | 0.0001 | 0.0023 | 0.283
0.1888 | 0.16 | 0.4966 | 0.008 | 0.0208 | 0.0443 | 0.0183 | 0.0325 | 0.0011 | 0.0032 | 0.0004 | 0 | 0.0008 | 0.0017 | 0.002 | 0.0005 | 0.0061 | 0 | 0 | 0.0025 | 0 | 0.0001 | 0.0014 | 0.285
0.2005 | 0.1527 | 0.4977 | 0.0064 | 0.0207 | 0.0434 | 0.015 | 0.0329 | 0.0008 | 0.0026 | 0.0004 | 0 | 0.0007 | 0.0017 | 0.0019 | 0.0008 | 0.007 | 0 | 0 | 0.0025 | 0 | 0.0001 | 0.0022 | 0.296
0.1924 | 0.1607 | 0.5077 | 0.0076 | 0.0177 | 0.0622 | 0.0219 | 0.0378 | 0.001 | 0.0103 | 0.0004 | 0 | 0.0008 | 0.0017 | 0.0018 | 0.0007 | 0.0073 | 0 | 0 | 0.0026 | 0 | 0.0001 | 0.0027 | 0.296
0.1972 | 0.158 | 0.5175 | 0.0084 | 0.0159 | 0.046 | 0.0186 | 0.0389 | 0.001 | 0.0043 | 0.0004 | 0 | 0.0008 | 0.0019 | 0.0021 | 0.0011 | 0.0083 | 0 | 0 | 0.0026 | 0 | 0.0001 | 0.0032 | 0.298
0.2016 | 0.1687 | 0.5115 | 0.0055 | 0.0126 | 0.0404 | 0.0153 | 0.0318 | 0.001 | 0.0025 | 0.0004 | 0 | 0.0008 | 0.0018 | 0.0021 | 0.0008 | 0.0083 | 0 | 0 | 0.0027 | 0 | 0.0001 | 0.0027 | 0.299
0.19 | 0.1534 | 0.5141 | 0.008 | 0.0161 | 0.0422 | 0.0166 | 0.0366 | 0.001 | 0.0024 | 0.0004 | 0 | 0.0008 | 0.0018 | 0.0021 | 0.0009 | 0.0071 | 0 | 0 | 0.0027 | 0 | 0.0001 | 0.0028 | 0.289
0.1885 | 0.1356 | 0.5096 | 0.0076 | 0.0149 | 0.0459 | 0.0156 | 0.0375 | 0.001 | 0.0026 | 0.0004 | 0 | 0.0007 | 0.0015 | 0.0015 | 0.0006 | 0.0072 | 0 | 0 | 0.0026 | 0 | 0.0001 | 0.0017 | 0.287
0.1983 | 0.1513 | 0.5037 | 0.0082 | 0.0151 | 0.04 | 0.0145 | 0.0349 | 0.0011 | 0.0026 | 0.0004 | 0 | 0.0007 | 0.0016 | 0.002 | 0.0014 | 0.0076 | 0 | 0 | 0.0026 | 0 | 0.0001 | 0.0034 | 0.294
0.1862 | 0.1493 | 0.5077 | 0.0065 | 0.0199 | 0.0495 | 0.0212 | 0.0387 | 0.0009 | 0.0032 | 0.0004 | 0 | 0.0008 | 0.0017 | 0.0018 | 0.001 | 0.0062 | 0 | 0 | 0.0026 | 0 | 0.0001 | 0.0018 | 0.286
0.1984 | 0.1622 | 0.5145 | 0.0065 | 0.0175 | 0.0465 | 0.0195 | 0.0427 | 0.001 | 0.0032 | 0.0004 | 0 | 0.001 | 0.0018 | 0.0019 | 0.001 | 0.0066 | 0 | 0 | 0.0027 | 0 | 0.0001 | 0.0025 | 0.299
0.1986 | 0.1653 | 0.5034 | 0.0052 | 0.0125 | 0.0449 | 0.0174 | 0.0517 | 0.001 | 0.0038 | 0.0004 | 0 | 0.0008 | 0.0014 | 0.0019 | 0.0005 | 0.0069 | 0 | 0 | 0.0026 | 0 | 0 | 0.0022 | 0.297
0.1918 | 0.1588 | 0.5115 | 0.0052 | 0.0175 | 0.0456 | 0.0157 | 0.0422 | 0.001 | 0.0037 | 0.0005 | 0 | 0.0008 | 0.0017 | 0.0017 | 0.0014 | 0.0064 | 0 | 0 | 0.0026 | 0 | 0.0001 | 0.0023 | 0.291
0.1916 | 0.189 | 0.9444 | 0.0054 | 0.0197 | 0.0578 | 0.0159 | 0.0418 | 0.001 | 0.0038 | 0.0006 | 0 | 0.0011 | 0.0031 | 0.0022 | 0.0006 | 0.0059 | 0 | 0 | 0.0034 | 0 | 0.0001 | 0.0021 | 0.366
0.195 | 0.2015 | 1.0032 | 0.0034 | 0.02 | 0.0616 | 0.0172 | 0.0424 | 0.0009 | 0.0047 | 0.0006 | 0 | 0.0012 | 0.0033 | 0.0025 | 0.0012 | 0.006 | 0 | 0 | 0.0035 | 0 | 0.0001 | 0.0036 | 0.38
0.2075 | 0.2094 | 1.0192 | 0.0019 | 0.0137 | 0.04 | 0.0068 | 0.0159 | 0.0004 | 0.0022 | 0.0006 | 0 | 0.0014 | 0.0031 | 0.0026 | 0.0008 | 0.0054 | 0 | 0 | 0.0035 | 0 | 0.0001 | 0.0014 | 0.388
0.1996 | 0.2013 | 1.0027 | 0.0023 | 0.0121 | 0.0376 | 0.0065 | 0.0155 | 0.0004 | 0.0017 | 0.0006 | 0 | 0.0012 | 0.0029 | 0.0023 | 0.001 | 0.0068 | 0 | 0 | 0.0034 | 0 | 0.0001 | 0.0032 | 0.377
0.2058 | 0.2079 | 1.0053 | 0.0047 | 0.0121 | 0.0357 | 0.0067 | 0.019 | 0.0004 | 0.002 | 0.0006 | 0 | 0.0012 | 0.003 | 0.0026 | 0.0022 | 0.0072 | 0 | 0 | 0.0036 | 0 | 0.0001 | 0.0024 | 0.383
0.2006 | 0.2095 | 1.0094 | 0.0049 | 0.0108 | 0.0339 | 0.0059 | 0.0154 | 0.0004 | 0.0018 | 0.0005 | 0 | 0.0012 | 0.003 | 0.0023 | 0.0009 | 0.0058 | 0 | 0 | 0.0036 | 0 | 0.0001 | 0.0022 | 0.378
0.1991 | 0.2058 | 1.0065 | 0.0038 | 0.0107 | 0.0361 | 0.0062 | 0.0154 | 0.0005 | 0.0018 | 0.0005 | 0 | 0.0012 | 0.003 | 0.0024 | 0.0009 | 0.007 | 0 | 0 | 0.0035 | 0 | 0.0001 | 0.001 | 0.376
0.1964 | 0.1937 | 0.9963 | 0.0023 | 0.0087 | 0.0328 | 0.005 | 0.0134 | 0.0003 | 0.0015 | 0.0004 | 0 | 0.0011 | 0.0028 | 0.0024 | 0.0017 | 0.0062 | 0 | 0 | 0.0033 | 0 | 0.0003 | 0 | 0.371
0.1906 | 0.1952 | 0.9981 | 0.0047 | 0.0098 | 0.0343 | 0.0053 | 0.0159 | 0.0004 | 0.0016 | 0.0004 | 0 | 0.0012 | 0.003 | 0.0026 | 0.0022 | 0.007 | 0 | 0 | 0.0034 | 0 | 0.0002 | 0.0007 | 0.366
0.1839 | 0.1967 | 1.0038 | 0.0052 | 0.0147 | 0.0494 | 0.0193 | 0.0453 | 0.0012 | 0.0027 | 0.0005 | 0 | 0.0012 | 0.0033 | 0.0024 | 0.0011 | 0.006 | 0 | 0 | 0.0036 | 0 | 0.0001 | 0.0018 | 0.367
0.1912 | 0.1896 | 1.0135 | 0.0076 | 0.0219 | 0.0641 | 0.0228 | 0.0445 | 0.0012 | 0.0029 | 0.0005 | 0 | 0.0012 | 0.0035 | 0.0023 | 0.0007 | 0.0069 | 0 | 0 | 0.0035 | 0 | 0.0001 | 0.001 | 0.379
0.1964 | 0.1918 | 1.0269 | 0.006 | 0.0246 | 0.0722 | 0.0248 | 0.0487 | 0.0012 | 0.0031 | 0.0006 | 0 | 0.0011 | 0.0038 | 0.0022 | 0.0012 | 0.0074 | 0 | 0 | 0.0037 | 0 | 0.0002 | 0.0019 | 0.388
0.185 | 0.1878 | 1.0189 | 0.0076 | 0.0235 | 0.0516 | 0.0197 | 0.0401 | 0.0012 | 0.0027 | 0.0005 | 0 | 0.0011 | 0.0039 | 0.0022 | 0.0011 | 0.0059 | 0 | 0 | 0.0035 | 0 | 0.0001 | 0.0007 | 0.37
0.1854 | 0.1875 | 1.0007 | 0.0064 | 0.0242 | 0.0835 | 0.0233 | 0.0405 | 0.0012 | 0.0102 | 0.0006 | 0 | 0.0012 | 0.0039 | 0.0023 | 0.0011 | 0.006 | 0 | 0 | 0.0036 | 0 | 0.0001 | 0.0008 | 0.376
0.1812 | 0.1909 | 1.0116 | 0.0052 | 0.0215 | 0.1003 | 0.0223 | 0.0389 | 0.001 | 0.0066 | 0.0007 | 0 | 0.0011 | 0.0039 | 0.0024 | 0.0022 | 0.0066 | 0 | 0 | 0.0035 | 0 | 0.0001 | 0.0011 | 0.376
0.1935 | 0.187 | 1.0103 | 0.0038 | 0.0185 | 0.0759 | 0.0192 | 0.0377 | 0.0016 | 0.0037 | 0.0005 | 0 | 0.0012 | 0.0039 | 0.0026 | 0.0009 | 0.0062 | 0 | 0 | 0.0035 | 0 | 0.0001 | 0.002 | 0.382
0.1849 | 0.1728 | 0.9624 | 0.0046 | 0.0161 | 0.0621 | 0.0203 | 0.0405 | 0.0014 | 0.0033 | 0.0005 | 0 | 0.001 | 0.0034 | 0.0023 | 0.0009 | 0.0078 | 0 | 0 | 0.0032 | 0 | 0.0001 | 0.0018 | 0.363
0.1948 | 0.1932 | 1.0045 | 0.0033 | 0.0145 | 0.057 | 0.0192 | 0.0451 | 0.0015 | 0.003 | 0.0005 | 0 | 0.0011 | 0.0034 | 0.0037 | 0.001 | 0.008 | 0 | 0 | 0.0031 | 0 | 0.0001 | 0.0018 | 0.379
0.197 | 0.1882 | 1.0135 | 0.005 | 0.0156 | 0.0521 | 0.0204 | 0.0389 | 0.0011 | 0.0032 | 0.0005 | 0 | 0.0011 | 0.0039 | 0.0026 | 0.0016 | 0.0069 | 0 | 0 | 0.0031 | 0 | 0.0003 | 0.0011 | 0.382
0.1913 | 0.1912 | 1.0211 | 0.0062 | 0.0163 | 0.0792 | 0.0243 | 0.038 | 0.0021 | 0.0151 | 0.0006 | 0 | 0.001 | 0.0037 | 0.0025 | 0.0012 | 0.0086 | 0 | 0 | 0.0032 | 0 | 0.0001 | 0.0023 | 0.385
0.1922 | 0.2092 | 1.0255 | 0.0067 | 0.0143 | 0.0848 | 0.0222 | 0.0373 | 0.0019 | 0.014 | 0.0006 | 0 | 0.0015 | 0.0041 | 0.0028 | 0.0011 | 0.0085 | 0 | 0 | 0.0032 | 0 | 0.0001 | 0.0015 | 0.388
0.1826 | 0.207 | 1.0145 | 0.0111 | 0.0132 | 0.0406 | 0.007 | 0.0197 | 0.0006 | 0.0024 | 0.0005 | 0 | 0.0013 | 0.0036 | 0.0027 | 0.0009 | 0.0063 | 0 | 0 | 0.0034 | 0 | 0.0001 | 0.0015 | 0.363
0.1985 | 0.1918 | 1.0066 | 0.0044 | 0.013 | 0.0397 | 0.0072 | 0.0196 | 0.0006 | 0.0017 | 0.0005 | 0 | 0.0012 | 0.0034 | 0.0031 | 0.0009 | 0.0062 | 0 | 0 | 0.0031 | 0 | 0.0001 | 0.0012 | 0.377
0.2001 | 0.2602 | 1.0365 | 0.0062 | 0.0111 | 0.0361 | 0.0064 | 0.0178 | 0.0005 | 0.0017 | 0.0005 | 0 | 0.0017 | 0.0036 | 0.0038 | 0.0014 | 0.0078 | 0 | 0 | 0.0033 | 0 | 0.0003 | 0.0023 | 0.383
0.1836 | 0.2041 | 1.0496 | 0.0028 | 0.0124 | 0.0388 | 0.0069 | 0.0193 | 0.0005 | 0.0019 | 0.0006 | 0 | 0.0012 | 0.0039 | 0.0033 | 0.0007 | 0.0076 | 0 | 0 | 0.0032 | 0 | 0.0001 | 0.0012 | 0.369
0.1982 | 0.2059 | 0.9914 | 0.0033 | 0.0148 | 0.0432 | 0.0075 | 0.0226 | 0.0006 | 0.0017 | 0.0005 | 0 | 0.0012 | 0.0033 | 0.0028 | 0.0011 | 0.0075 | 0 | 0 | 0.0029 | 0 | 0.0001 | 0.0003 | 0.375
0.1996 | 0.1901 | 1.013 | 0.0073 | 0.0143 | 0.0431 | 0.0065 | 0.0174 | 0.0005 | 0.0018 | 0.0005 | 0 | 0.0012 | 0.0036 | 0.003 | 0.001 | 0.0062 | 0 | 0 | 0 | 0 | 0 | 0 | 0.38
0.2005 | 0.1792 | 1.0211 | 0.0071 | 0.0124 | 0.0376 | 0.0069 | 0.0223 | 0.0005 | 0.0016 | 0.0005 | 0 | 0.0011 | 0.0034 | 0.0023 | 0.001 | 0.0067 | 0 | 0 | 0 | 0 | 0 | 0 | 0.381
0.2136 | 0.1903 | 1.0239 | 0.0059 | 0.013 | 0.0406 | 0.008 | 0.0215 | 0.0006 | 0.0018 | 0.0005 | 0 | 0.0012 | 0.0034 | 0.0029 | 0.0018 | 0.0077 | 0 | 0 | 0.0031 | 0 | 0.0003 | 0.001 | 0.395
0.1897 | 0.2018 | 1.0429 | 0.0102 | 0.0132 | 0.0394 | 0.0065 | 0.0198 | 0.0005 | 0.0018 | 0.0005 | 0 | 0.0015 | 0.0034 | 0.0027 | 0.0016 | 0.0065 | 0 | 0 | 0.0034 | 0 | 0.0002 | 0.0012 | 0.374
0.1965 | 0.1821 | 1.0099 | 0.0039 | 0.0128 | 0.0375 | 0.0056 | 0.0164 | 0.0004 | 0.0016 | 0.0004 | 0 | 0.0011 | 0.0033 | 0.0029 | 0.0007 | 0.0078 | 0 | 0 | 0.0032 | 0 | 0.0001 | 0.0007 | 0.375
0.193 | 0.1383 | 0.5086 | 0.0026 | 0.0115 | 0.0283 | 0.0062 | 0.0152 | 0.0005 | 0.0017 | 0.0004 | 0 | 0.0009 | 0.0018 | 0.0022 | 0.0013 | 0.0068 | 0 | 0 | 0.0025 | 0 | 0.0002 | 0.0009 | 0.286
0.1898 | 0.1375 | 0.5066 | 0.0048 | 0.0075 | 0.0236 | 0.0092 | 0.0225 | 0.0006 | 0.0019 | 0.0003 | 0 | 0.0009 | 0.0016 | 0.0024 | 0.0013 | 0.0063 | 0 | 0 | 0.0025 | 0 | 0.0001 | 0.002 | 0.282
0.1951 | 0.1388 | 0.5277 | 0.0058 | 0.0115 | 0.0477 | 0.0183 | 0.0397 | 0.0012 | 0.0058 | 0.0004 | 0 | 0.0009 | 0.002 | 0.0023 | 0.0012 | 0.0084 | 0 | 0 | 0.0026 | 0 | 0.0001 | 0.0021 | 0.298
0.1997 | 0.144 | 0.5318 | 0.0062 | 0.0164 | 0.056 | 0.0182 | 0.0409 | 0.001 | 0.0031 | 0.0003 | 0 | 0.0009 | 0.002 | 0.0026 | 0.0011 | 0.0073 | 0 | 0 | 0.0025 | 0 | 0.0003 | 0.0012 | 0.304
0.1913 | 0.1418 | 0.5197 | 0.0039 | 0.018 | 0.0468 | 0.0164 | 0.0363 | 0.001 | 0.0025 | 0.0003 | 0 | 0.0009 | 0.0019 | 0.0023 | 0.0008 | 0.007 | 0 | 0 | 0.0026 | 0 | 0.0001 | 0.0011 | 0.292
0.1963 | 0.1424 | 0.5134 | 0.0069 | 0.0206 | 0.0474 | 0.0224 | 0.0539 | 0.001 | 0.0027 | 0.0003 | 0 | 0.0008 | 0.0022 | 0.0023 | 0.001 | 0.0067 | 0 | 0 | 0.0023 | 0 | 0.0003 | 0.0045 | 0.297
0.1979 | 0.1444 | 0.5124 | 0.0082 | 0.0165 | 0.0434 | 0.0201 | 0.0374 | 0.001 | 0.0031 | 0.0003 | 0 | 0.0009 | 0.0019 | 0.0026 | 0.0011 | 0.0073 | 0 | 0 | 0.0025 | 0 | 0.0002 | 0.001 | 0.297
0.1861 | 0.152 | 0.5448 | 0.004 | 0.0164 | 0.0414 | 0.0193 | 0.0355 | 0.0012 | 0.0032 | 0.0004 | 0 | 0.0009 | 0.0022 | 0.0023 | 0.0013 | 0.0055 | 0 | 0 | 0.0026 | 0 | 0.0001 | 0.0019 | 0.29
0.1929 | 0.1487 | 0.5167 | 0.0038 | 0.0217 | 0.0478 | 0.019 | 0.0414 | 0.0012 | 0.0029 | 0.0002 | 0 | 0.0009 | 0.0021 | 0.0023 | 0.0008 | 0.0063 | 0 | 0 | 0.0026 | 0 | 0.0001 | 0.0026 | 0.294
0.1841 | 0.1601 | 0.5008 | 0.0059 | 0.0187 | 0.0398 | 0.0188 | 0.037 | 0.0012 | 0.003 | 0.0003 | 0 | 0.001 | 0.0019 | 0.0027 | 0.001 | 0.0061 | 0 | 0 | 0.0027 | 0 | 0.0001 | 0.0041 | 0.28
0.2015 | 0.1597 | 0.5157 | 0.0069 | 0.0165 | 0.0385 | 0.0207 | 0.0389 | 0.0012 | 0.0029 | 0.0003 | 0 | 0.001 | 0.0023 | 0.0024 | 0.0011 | 0.007 | 0 | 0 | 0.0027 | 0 | 0.0001 | 0.0019 | 0.3
0.1877 | 0.1526 | 0.5093 | 0.0059 | 0.0158 | 0.046 | 0.023 | 0.046 | 0.0011 | 0.0026 | 0.0003 | 0 | 0.0009 | 0.0018 | 0.0022 | 0.0012 | 0.0059 | 0 | 0 | 0.0027 | 0 | 0.0001 | 0.0007 | 0.287
0.2067 | 0.1645 | 0.5147 | 0.009 | 0.0105 | 0.0449 | 0.019 | 0.035 | 0.0013 | 0.0044 | 0.0003 | 0 | 0.0008 | 0.0017 | 0.0022 | 0.0011 | 0.0068 | 0 | 0 | 0.0028 | 0 | 0.0001 | 0.0023 | 0.306
0.1955 | 0.1664 | 0.5103 | 0.0052 | 0.0142 | 0.0373 | 0.015 | 0.0397 | 0.0009 | 0.0024 | 0.0002 | 0 | 0.0008 | 0.0015 | 0.0023 | 0.0007 | 0.0057 | 0 | 0 | 0.0027 | 0 | 0.0001 | 0.0035 | 0.292
0.2127 | 0.1691 | 0.5065 | 0.0035 | 0.0087 | 0.0355 | 0.0186 | 0.0362 | 0.0014 | 0.0029 | 0.0002 | 0 | 0.0009 | 0.0014 | 0.0024 | 0.0008 | 0.0077 | 0 | 0 | 0.0028 | 0 | 0.0001 | 0.0026 | 0.309
0.1981 | 0.1656 | 0.518 | 0.0053 | 0.0101 | 0.0415 | 0.0206 | 0.0432 | 0.0011 | 0.0035 | 0.0002 | 0 | 0.0009 | 0.0017 | 0.0026 | 0.0008 | 0.0069 | 0 | 0 | 0.0027 | 0 | 0.0001 | 0.0022 | 0.298
0.1989 | 0.159 | 0.5049 | 0.0045 | 0.0155 | 0.0434 | 0.0191 | 0.049 | 0.001 | 0.0029 | 0.0003 | 0 | 0.0009 | 0.002 | 0.0025 | 0.001 | 0.007 | 0 | 0 | 0.0026 | 0 | 0.0001 | 0.003 | 0.297
0.1916 | 0.1577 | 0.5096 | 0.003 | 0.0176 | 0.0435 | 0.0159 | 0.0334 | 0.0009 | 0.0029 | 0.0003 | 0 | 0.001 | 0.0023 | 0.0024 | 0.0011 | 0.0057 | 0 | 0 | 0.0027 | 0 | 0.0001 | 0.0008 | 0.29
0.1962 | 0.1514 | 0.5093 | 0.0039 | 0.0157 | 0.038 | 0.0176 | 0.0289 | 0.0008 | 0.0033 | 0.0003 | 0 | 0.0008 | 0.0021 | 0.002 | 0.0008 | 0.007 | 0 | 0 | 0.0027 | 0 | 0.0001 | 0.0017 | 0.293
0.1921 | 0.1611 | 0.5098 | 0.0049 | 0.0149 | 0.0557 | 0.019 | 0.0312 | 0.0009 | 0.0062 | 0.0003 | 0 | 0.0009 | 0.0022 | 0.0024 | 0.0013 | 0.0077 | 0 | 0 | 0.0028 | 0 | 0.0001 | 0.0022 | 0.293
0.1929 | 0.1686 | 0.514 | 0.003 | 0.0162 | 0.0454 | 0.0219 | 0.0532 | 0.001 | 0.0028 | 0.0003 | 0 | 0.001 | 0.002 | 0.003 | 0.001 | 0.0081 | 0 | 0 | 0.0027 | 0 | 0.0001 | 0.0045 | 0.294
0.1986 | 0.156 | 0.5132 | 0.0062 | 0.0149 | 0.0405 | 0.0212 | 0.0427 | 0.0011 | 0.0022 | 0.0003 | 0 | 0.0008 | 0.002 | 0.0021 | 0.0009 | 0.0072 | 0 | 0 | 0.0027 | 0 | 0.0001 | 0.002 | 0.297
0.2014 | 0.1667 | 0.5057 | 0.0075 | 0.0209 | 0.0436 | 0.0225 | 0.052 | 0.0012 | 0.0026 | 0.0003 | 0 | 0.001 | 0.0024 | 0.0026 | 0.0011 | 0.0061 | 0 | 0 | 0.0026 | 0 | 0.0002 | 0.002 | 0.3
0.1997 | 0.1629 | 0.5106 | 0.0086 | 0.0142 | 0.0447 | 0.0222 | 0.045 | 0.0009 | 0.0022 | 0.0003 | 0 | 0.0009 | 0.0018 | 0.002 | 0.0009 | 0.006 | 0 | 0 | 0.0027 | 0 | 0.0001 | 0.0013 | 0.299
0.189 | 0.1542 | 0.5185 | 0.0096 | 0.0192 | 0.0413 | 0.0239 | 0.0375 | 0.0012 | 0.0021 | 0.0003 | 0 | 0.0008 | 0.0021 | 0.0022 | 0.0005 | 0.0072 | 0 | 0 | 0.0026 | 0 | 0.0001 | 0.0023 | 0.289
0.1959 | 0.1488 | 0.5335 | 0.0085 | 0.0187 | 0.0477 | 0.0261 | 0.0423 | 0.0011 | 0.0039 | 0.0002 | 0 | 0.0008 | 0.0019 | 0.0016 | 0.0006 | 0.0067 | 0 | 0 | 0.0027 | 0 | 0.0001 | 0.0022 | 0.3
0.1962 | 0.1496 | 0.5347 | 0.0028 | 0.0136 | 0.0469 | 0.019 | 0.0439 | 0.001 | 0.003 | 0.0002 | 0 | 0.0008 | 0.0018 | 0.0021 | 0.0005 | 0.0058 | 0 | 0 | 0.0026 | 0 | 0.0001 | 0.001 | 0.3
0.1913 | 0.1547 | 0.5672 | 0.0088 | 0.0152 | 0.0447 | 0.0214 | 0.039 | 0.0011 | 0.0029 | 0.0002 | 0 | 0.0009 | 0.0025 | 0.002 | 0.0013 | 0.0075 | 0 | 0 | 0.0027 | 0 | 0.0002 | 0.0025 | 0.3
0.194 | 0.162 | 0.5354 | 0.0153 | 0.0136 | 0.0417 | 0.0194 | 0.0449 | 0.0011 | 0.0033 | 0.0002 | 0 | 0.0008 | 0.0022 | 0.0017 | 0.0006 | 0.0057 | 0 | 0 | 0.0029 | 0 | 0 | 0.003 | 0.297
0.1935 | 0.1514 | 0.5235 | 0.0094 | 0.0139 | 0.0528 | 0.0217 | 0.0472 | 0.001 | 0.0038 | 0.0002 | 0 | 0.0009 | 0.0021 | 0.002 | 0.0011 | 0.006 | 0 | 0 | 0.0028 | 0 | 0.0001 | 0.0016 | 0.297
0.1968 | 0.1436 | 0.5367 | 0.0085 | 0.0158 | 0.0504 | 0.0191 | 0.0351 | 0.0011 | 0.0042 | 0.0002 | 0 | 0.0008 | 0.0024 | 0.0025 | 0.0007 | 0.0059 | 0 | 0 | 0.0028 | 0 | 0.0003 | 0.0014 | 0.301
0.1794 | 0.1577 | 0.5402 | 0.0069 | 0.0136 | 0.0479 | 0.0237 | 0.0427 | 0.0011 | 0.0037 | 0.0002 | 0 | 0.0008 | 0.0022 | 0.002 | 0.003 | 0.0064 | 0 | 0 | 0.0027 | 0 | 0.0002 | 0.002 | 0.285
0.1998 | 0.179 | 0.9897 | 0.0056 | 0.0128 | 0.0657 | 0.0195 | 0.0356 | 0.0009 | 0.0048 | 0.0004 | 0 | 0.0009 | 0.0034 | 0.0022 | 0.001 | 0.0085 | 0 | 0 | 0.0035 | 0 | 0.0001 | 0.0024 | 0.383
0.2005 | 0.1823 | 0.998 | 0.0044 | 0.0103 | 0.0424 | 0.0059 | 0.0131 | 0.0003 | 0.0024 | 0.0003 | 0 | 0.001 | 0.0034 | 0.0019 | 0.0008 | 0.0075 | 0 | 0 | 0.0036 | 0 | 0.0001 | 0.0016 | 0.378
0.197 | 0.1882 | 1.0088 | 0.0089 | 0.0128 | 0.0491 | 0.0189 | 0.0368 | 0.0012 | 0.0032 | 0.0004 | 0 | 0.0009 | 0.0034 | 0.0018 | 0.0008 | 0.0074 | 0 | 0 | 0.0036 | 0 | 0 | 0.0026 | 0.38
0.1953 | 0.179 | 0.9988 | 0.0044 | 0.016 | 0.0642 | 0.0212 | 0.0455 | 0.0014 | 0.0038 | 0.0004 | 0 | 0.001 | 0.0035 | 0.0021 | 0.0008 | 0.0081 | 0 | 0 | 0.0034 | 0 | 0.0001 | 0.004 | 0.381
0.1989 | 0.1839 | 1.0095 | 0.0077 | 0.0185 | 0.064 | 0.0225 | 0.0417 | 0.0011 | 0.0038 | 0.0004 | 0 | 0.0011 | 0.0037 | 0.0022 | 0.0007 | 0.0069 | 0 | 0 | 0.0035 | 0 | 0.0001 | 0.0014 | 0.386
0.1985 | 0.1882 | 1.0171 | 0.0034 | 0.016 | 0.0623 | 0.019 | 0.037 | 0.0011 | 0.0038 | 0.0003 | 0 | 0.0011 | 0.0033 | 0.0023 | 0.0004 | 0.0057 | 0 | 0 | 0.0035 | 0 | 0.0001 | 0.0032 | 0.386
0.2028 | 0.1785 | 0.9928 | 0.0044 | 0.0172 | 0.0583 | 0.0156 | 0.0382 | 0.001 | 0.0031 | 0.0003 | 0 | 0.001 | 0.0034 | 0.0024 | 0.0006 | 0.0058 | 0 | 0 | 0.0035 | 0 | 0.0001 | 0.0024 | 0.385
0.1975 | 0.1845 | 1.0092 | 0.0051 | 0.015 | 0.0572 | 0.0195 | 0.0401 | 0.0012 | 0.0036 | 0.0004 | 0 | 0.0011 | 0.0036 | 0.0022 | 0.0006 | 0.0071 | 0 | 0 | 0.0035 | 0 | 0.0001 | 0.0019 | 0.383
0.1883 | 0.1926 | 1.0031 | 0.0062 | 0.0155 | 0.0718 | 0.0253 | 0.0398 | 0.0017 | 0.0092 | 0.0004 | 0 | 0.0011 | 0.0038 | 0.0027 | 0.0009 | 0.0082 | 0 | 0 | 0.0034 | 0 | 0.0001 | 0.0017 | 0.377
0.2046 | 0.1866 | 1.0212 | 0.0082 | 0.0151 | 0.0624 | 0.0185 | 0.0435 | 0.0015 | 0.0035 | 0.0005 | 0 | 0.0011 | 0.0037 | 0.0026 | 0.0009 | 0.0086 | 0 | 0 | 0.0033 | 0 | 0.0001 | 0.0023 | 0.393
0.1911 | 0.1851 | 1.0263 | 0.0098 | 0.0121 | 0.0577 | 0.0163 | 0.0423 | 0.0012 | 0.0027 | 0.0005 | 0 | 0.0012 | 0.0034 | 0.0027 | 0.0013 | 0.0077 | 0 | 0 | 0.0031 | 0 | 0.0001 | 0.0009 | 0.379
0.1948 | 0.1457 | 0.8843 | 0.0101 | 0.0117 | 0.0566 | 0.0197 | 0.0424 | 0.0015 | 0.0031 | 0.0004 | 0 | 0.0008 | 0.0028 | 0.0022 | 0.0011 | 0.0083 | 0 | 0 | 0.0031 | 0 | 0.0002 | 0.0019 | 0.359
0.2038 | 0.1963 | 0.9972 | 0.0069 | 0.0121 | 0.062 | 0.02 | 0.0384 | 0.0012 | 0.0036 | 0.0004 | 0 | 0.0011 | 0.0033 | 0.0027 | 0.0009 | 0.009 | 0 | 0 | 0.003 | 0 | 0.0001 | 0.0021 | 0.388
0.2105 | 0.1911 | 1.024 | 0.0098 | 0.0124 | 0.0589 | 0.0206 | 0.0408 | 0.0014 | 0.0031 | 0.0005 | 0 | 0.0012 | 0.0034 | 0.0027 | 0.0009 | 0.0081 | 0 | 0 | 0.0032 | 0 | 0.0002 | 0.0028 | 0.398
0.1982 | 0.1794 | 1.0044 | 0.0071 | 0.015 | 0.0557 | 0.019 | 0.0395 | 0.0015 | 0.0022 | 0.0005 | 0 | 0.001 | 0.0032 | 0.0023 | 0.0009 | 0.0084 | 0 | 0 | 0.003 | 0 | 0.0001 | 0.0017 | 0.382
0.2009 | 0.2428 | 1.0434 | 0.0066 | 0.0144 | 0.0579 | 0.0203 | 0.0398 | 0.0012 | 0.0028 | 0.0005 | 0 | 0.0016 | 0.0035 | 0.0032 | 0.0014 | 0.0096 | 0 | 0 | 0.0032 | 0 | 0.0002 | 0.0016 | 0.392
0.1897 | 0.1866 | 1.0201 | 0.0079 | 0.0127 | 0.0586 | 0.0196 | 0.0425 | 0.001 | 0.0029 | 0.0005 | 0 | 0.001 | 0.0033 | 0.0023 | 0.0008 | 0.0089 | 0 | 0 | 0.003 | 0 | 0.0002 | 0.001 | 0.377
0.1999 | 0.2008 | 1.0156 | 0.0048 | 0.0127 | 0.0612 | 0.0193 | 0.0459 | 0.0012 | 0.0034 | 0.0005 | 0 | 0.0013 | 0.0035 | 0.003 | 0.0012 | 0.009 | 0 | 0 | 0.003 | 0 | 0.0002 | 0.0015 | 0.387
0.1968 | 0.2269 | 1.0262 | 0.005 | 0.0134 | 0.0562 | 0.0211 | 0.0362 | 0.0012 | 0.0031 | 0.0005 | 0 | 0.0016 | 0.0034 | 0.0032 | 0.0011 | 0.0096 | 0 | 0 | 0.0031 | 0 | 0.0002 | 0.001 | 0.384
0.2011 | 0.1849 | 1.021 | 0.0076 | 0.0107 | 0.051 | 0.019 | 0.0376 | 0.0012 | 0.0031 | 0.0005 | 0 | 0.0011 | 0.0031 | 0.0028 | 0.0009 | 0.009 | 0 | 0 | 0.0032 | 0 | 0.0002 | 0.0011 | 0.386
0.2137 | 0.1863 | 1.02 | 0.0081 | 0.0119 | 0.0565 | 0.0204 | 0.0512 | 0.0014 | 0.0041 | 0.0005 | 0 | 0.0012 | 0.0032 | 0.0026 | 0.001 | 0.0088 | 0 | 0 | 0.0033 | 0 | 0.0001 | 0.0012 | 0.401
0.1948 | 0.1737 | 1.0465 | 0.0098 | 0.014 | 0.055 | 0.0174 | 0.0539 | 0.0013 | 0.0024 | 0.0005 | 0 | 0.0012 | 0.0034 | 0.0025 | 0.0008 | 0.0078 | 0 | 0 | 0.0034 | 0 | 0.0001 | 0.0019 | 0.386
0.198 | 0.1934 | 1.0321 | 0.007 | 0.0146 | 0.0634 | 0.0178 | 0.0511 | 0.0012 | 0.0051 | 0.0004 | 0 | 0.0012 | 0.0034 | 0.0028 | 0.0009 | 0.0086 | 0 | 0 | 0.0033 | 0 | 0.0001 | 0.0014 | 0.389
0.1853 | 0.1875 | 1.0556 | 0.0074 | 0.0233 | 0.0527 | 0.0193 | 0.0442 | 0.0013 | 0.0029 | 0.0005 | 0 | 0.0013 | 0.0045 | 0.0022 | 0.0007 | 0.0078 | 0 | 0 | 0.0035 | 0 | 0.0001 | 0.0013 | 0.377
0.1902 | 0.1852 | 1.0167 | 0.006 | 0.0199 | 0.0555 | 0.0231 | 0.0377 | 0.0012 | 0.0028 | 0.0006 | 0 | 0.0012 | 0.0042 | 0.0022 | 0.0007 | 0.0068 | 0 | 0 | 0.0035 | 0 | 0.0001 | 0.0015 | 0.376
0.1967 | 0.1966 | 1.029 | 0.0059 | 0.0173 | 0.0556 | 0.0238 | 0.0477 | 0.001 | 0.0025 | 0.0005 | 0 | 0.0012 | 0.0038 | 0.0024 | 0.0008 | 0.0076 | 0 | 0 | 0.0036 | 0 | 0.0001 | 0.001 | 0.385
0.1941 | 0.199 | 0.9584 | 0.0031 | 0.0067 | 0.0541 | 0.0206 | 0.044 | 0.0009 | 0.0026 | 0.0003 | 0 | 0.0011 | 0.0024 | 0.0024 | 0.0012 | 0.0082 | 0 | 0 | 0.0034 | 0 | 0.0001 | 0.0015 | 0.37
0.1864 | 0.1852 | 0.9939 | 0.0049 | 0.0143 | 0.0515 | 0.0223 | 0.047 | 0.001 | 0.0027 | 0.0004 | 0 | 0.001 | 0.0028 | 0.0025 | 0.001 | 0.0073 | 0 | 0 | 0.0035 | 0 | 0.0001 | 0.002 | 0.368
0.195 | 0.1819 | 1.0066 | 0.0053 | 0.0187 | 0.0528 | 0.0225 | 0.0441 | 0.001 | 0.0023 | 0.0004 | 0 | 0.001 | 0.0031 | 0.0024 | 0.001 | 0.0071 | 0 | 0 | 0.0032 | 0 | 0.0001 | 0.0053 | 0.379
0.194 | 0.1859 | 1.0004 | 0.0042 | 0.0191 | 0.058 | 0.0235 | 0.0419 | 0.001 | 0.0031 | 0.0004 | 0 | 0.001 | 0.0031 | 0.0026 | 0.0009 | 0.0058 | 0 | 0 | 0.0034 | 0 | 0.0001 | 0.0016 | 0.378
0.195 | 0.1824 | 1.0109 | 0.0048 | 0.0132 | 0.0499 | 0.0216 | 0.0487 | 0.0013 | 0.0033 | 0.0004 | 0 | 0.0009 | 0.0028 | 0.0023 | 0.0005 | 0.0074 | 0 | 0 | 0.0034 | 0 | 0.0001 | 0.0016 | 0.379
0.2024 | 0.1871 | 1.0287 | 0.0035 | 0.0156 | 0.0536 | 0.0177 | 0.0495 | 0.0015 | 0.0028 | 0.0004 | 0 | 0.001 | 0.0028 | 0.0022 | 0.0004 | 0.008 | 0 | 0 | 0.0036 | 0 | 0.0001 | 0.0046 | 0.39
0.1866 | 0.196 | 0.996 | 0.0037 | 0.0111 | 0.0652 | 0.0305 | 0.0401 | 0.0015 | 0.0084 | 0.0004 | 0 | 0.001 | 0.0026 | 0.0025 | 0.0005 | 0.0062 | 0 | 0 | 0.0035 | 0 | 0.0001 | 0.0019 | 0.373
0.1941 | 0.1955 | 1.001 | 0.0042 | 0.013 | 0.0592 | 0.02 | 0.0396 | 0.0016 | 0.0038 | 0.0004 | 0 | 0.001 | 0.0028 | 0.0023 | 0.0004 | 0.0066 | 0 | 0 | 0.0036 | 0 | 0.0001 | 0.0027 | 0.378
0.1889 | 0.1937 | 1.0113 | 0.0047 | 0.0152 | 0.0558 | 0.0171 | 0.0398 | 0.0013 | 0.0033 | 0.0005 | 0 | 0.001 | 0.0031 | 0.0022 | 0.0012 | 0.0084 | 0 | 0 | 0.0036 | 0 | 0.0002 | 0.0025 | 0.374
0.1975 | 0.1944 | 1.0014 | 0.0033 | 0.0123 | 0.0537 | 0.0155 | 0.0331 | 0.0017 | 0.0034 | 0.0004 | 0 | 0.001 | 0.0028 | 0.0024 | 0.0008 | 0.0075 | 0 | 0 | 0.0035 | 0 | 0.0001 | 0.0018 | 0.38
0.2033 | 0.1908 | 1.0094 | 0.0037 | 0.0143 | 0.0621 | 0.0274 | 0.0363 | 0.0014 | 0.0044 | 0.0004 | 0 | 0.0011 | 0.0029 | 0.0024 | 0.0011 | 0.0077 | 0 | 0 | 0.0036 | 0 | 0.0001 | 0.0026 | 0.39
0.2006 | 0.1997 | 1.0296 | 0.0043 | 0.0146 | 0.06 | 0.0245 | 0.0403 | 0.0015 | 0.0041 | 0.0005 | 0 | 0.001 | 0.0031 | 0.0023 | 0.0008 | 0.0078 | 0 | 0 | 0.0036 | 0 | 0.0001 | 0.003 | 0.39
0.2104 | 0.1867 | 1.0049 | 0.0049 | 0.0147 | 0.0532 | 0.0203 | 0.0438 | 0.0013 | 0.0035 | 0.0004 | 0 | 0.001 | 0.0028 | 0.0027 | 0.0007 | 0.008 | 0 | 0 | 0.0035 | 0 | 0.0001 | 0.0015 | 0.394
0.1977 | 0.1854 | 1.0127 | 0.0037 | 0.0179 | 0.0559 | 0.0242 | 0.0503 | 0.001 | 0.0035 | 0.0005 | 0 | 0.0011 | 0.0034 | 0.0025 | 0.0006 | 0.0068 | 0 | 0 | 0.0035 | 0 | 0.0001 | 0.0018 | 0.384
0.1929 | 0.1823 | 1.0083 | 0.0064 | 0.0169 | 0.0606 | 0.0219 | 0.0408 | 0.0011 | 0.0068 | 0.0005 | 0 | 0.001 | 0.0034 | 0.002 | 0.0005 | 0.0073 | 0 | 0 | 0.0036 | 0 | 0.0001 | 0.001 | 0.379
0.194 | 0.1839 | 1.007 | 0.0044 | 0.0129 | 0.049 | 0.021 | 0.046 | 0.001 | 0.003 | 0.0004 | 0 | 0.001 | 0.0029 | 0.0021 | 0.0008 | 0.0078 | 0 | 0 | 0.0035 | 0 | 0.0001 | 0.0017 | 0.377
0.1983 | 0.1951 | 1.0101 | 0.0038 | 0.0179 | 0.066 | 0.0201 | 0.0441 | 0.0012 | 0.0072 | 0.0005 | 0 | 0.0011 | 0.0032 | 0.0026 | 0.0008 | 0.0084 | 0 | 0 | 0.0036 | 0 | 0.0001 | 0.0014 | 0.386
0.1937 | 0.1858 | 0.9986 | 0.0058 | 0.0165 | 0.0539 | 0.0197 | 0.0388 | 0.001 | 0.0032 | 0.0004 | 0 | 0.001 | 0.0031 | 0.0023 | 0.0006 | 0.0088 | 0 | 0 | 0.0034 | 0 | 0.0001 | 0.0018 | 0.376
0.2016 | 0.1913 | 1.0061 | 0.004 | 0.0139 | 0.0567 | 0.0183 | 0.0427 | 0.001 | 0.0034 | 0.0005 | 0 | 0.0011 | 0.0033 | 0.003 | 0.0009 | 0.0067 | 0 | 0 | 0.0036 | 0 | 0.0001 | 0.0023 | 0.386
0.2048 | 0.1939 | 1.0091 | 0.0029 | 0.0138 | 0.0594 | 0.019 | 0.0396 | 0.0011 | 0.0034 | 0.0005 | 0 | 0.0012 | 0.0033 | 0.0033 | 0.0006 | 0.0067 | 0 | 0 | 0.0037 | 0 | 0.0001 | 0.0019 | 0.39
0.1947 | 0.1843 | 0.9975 | 0.0036 | 0.0128 | 0.0595 | 0.02 | 0.0435 | 0.0011 | 0.0035 | 0.0005 | 0 | 0.001 | 0.003 | 0.0023 | 0.001 | 0.0066 | 0 | 0 | 0.0036 | 0 | 0.0002 | 0.0029 | 0.378
0.194 | 0.1965 | 1.005 | 0.0075 | 0.0123 | 0.0572 | 0.0186 | 0.0444 | 0.001 | 0.0031 | 0.0005 | 0 | 0.001 | 0.0031 | 0.0025 | 0.0008 | 0.0083 | 0 | 0 | 0.0036 | 0 | 0.0004 | 0.0025 | 0.378
0.2025 | 0.1956 | 1.0084 | 0.0044 | 0.0129 | 0.0552 | 0.0152 | 0.0358 | 0.0012 | 0.0024 | 0.0004 | 0 | 0.0011 | 0.0029 | 0.0023 | 0.0006 | 0.008 | 0 | 0 | 0.0035 | 0 | 0.0001 | 0.002 | 0.386
0.1926 | 0.1915 | 0.9986 | 0.0045 | 0.0145 | 0.0545 | 0.0205 | 0.0352 | 0.0013 | 0.004 | 0.0005 | 0 | 0.0011 | 0.003 | 0.0024 | 0.0007 | 0.0085 | 0 | 0 | 0.0035 | 0 | 0.0001 | 0.0028 | 0.375
0.1899 | 0.1843 | 0.9986 | 0.0035 | 0.0149 | 0.0613 | 0.0278 | 0.0457 | 0.001 | 0.0045 | 0.0005 | 0 | 0.0011 | 0.003 | 0.0031 | 0.0006 | 0.0072 | 0 | 0 | 0.0034 | 0 | 0.0001 | 0.0024 | 0.375
0.1945 | 0.1951 | 1.0067 | 0.0051 | 0.0199 | 0.0576 | 0.0267 | 0.0483 | 0.0009 | 0.0071 | 0.0005 | 0 | 0.0011 | 0.0032 | 0.0024 | 0.001 | 0.0081 | 0 | 0 | 0.0034 | 0 | 0.0001 | 0.0034 | 0.381
0.2022 | 0.1916 | 1.0094 | 0.0089 | 0.0133 | 0.0582 | 0.0232 | 0.043 | 0.001 | 0.0051 | 0.0005 | 0 | 0.0011 | 0.003 | 0.0026 | 0.0014 | 0.0091 | 0 | 0 | 0.0034 | 0 | 0.0001 | 0.0019 | 0.388
0.1941 | 0.1909 | 0.7306 | 0.0068 | 0.0125 | 0.0517 | 0.0237 | 0.0431 | 0.0009 | 0.0048 | 0.0004 | 0 | 0.001 | 0.0022 | 0.0024 | 0.0015 | 0.0086 | 0 | 0 | 0.003 | 0 | 0.0001 | 0.0011 | 0.332
0.1959 | 0.1814 | 0.715 | 0.0041 | 0.0128 | 0.0521 | 0.0271 | 0.0456 | 0.001 | 0.0049 | 0.0004 | 0 | 0.001 | 0.002 | 0.0023 | 0.0009 | 0.0066 | 0 | 0 | 0.003 | 0 | 0.0001 | 0.002 | 0.332
0.2063 | 0.2005 | 0.7294 | 0.0037 | 0.013 | 0.0472 | 0.021 | 0.0517 | 0.001 | 0.0027 | 0.0004 | 0 | 0.0011 | 0.0022 | 0.0032 | 0.0008 | 0.0086 | 0 | 0 | 0.003 | 0 | 0.0001 | 0.0026 | 0.343
0.2008 | 0.1872 | 0.7103 | 0.0083 | 0.0139 | 0.0457 | 0.0204 | 0.0426 | 0.0011 | 0.0032 | 0.0004 | 0 | 0.0009 | 0.0021 | 0.0025 | 0.0041 | 0.006 | 0 | 0 | 0.003 | 0 | 0.0005 | 0.0024 | 0.334
0.1918 | 0.1876 | 0.6987 | 0.0111 | 0.0148 | 0.0487 | 0.0213 | 0.039 | 0.001 | 0.0046 | 0.0004 | 0 | 0.0009 | 0.0022 | 0.0024 | 0.0008 | 0.0081 | 0 | 0 | 0.0029 | 0 | 0.0001 | 0.0054 | 0.323
0.189 | 0.1789 | 0.7287 | 0.0042 | 0.0089 | 0.0545 | 0.0185 | 0.0355 | 0.0009 | 0.0038 | 0.0003 | 0 | 0.0008 | 0.0016 | 0.0022 | 0.0008 | 0.0076 | 0 | 0 | 0.0029 | 0 | 0.0001 | 0.0031 | 0.326
0.1823 | 0.1933 | 0.727 | 0.0056 | 0.0175 | 0.0521 | 0.0233 | 0.0373 | 0.0008 | 0.0031 | 0.0004 | 0 | 0.001 | 0.0022 | 0.0027 | 0.0011 | 0.007 | 0 | 0 | 0.0029 | 0 | 0.0001 | 0.0021 | 0.319
0.1942 | 0.1935 | 0.7217 | 0.0067 | 0.0171 | 0.046 | 0.0163 | 0.0339 | 0.0009 | 0.0024 | 0.0004 | 0 | 0.001 | 0.0022 | 0.0024 | 0.0016 | 0.0066 | 0 | 0 | 0.003 | 0 | 0.0001 | 0.0014 | 0.328
0.1774 | 0.1892 | 0.701 | 0.0036 | 0.0239 | 0.0517 | 0.0196 | 0.0439 | 0.001 | 0.0022 | 0.0003 | 0 | 0.001 | 0.0022 | 0.0024 | 0.001 | 0.006 | 0 | 0 | 0.0028 | 0 | 0.0001 | 0.0021 | 0.31
0.1851 | 0.1837 | 0.6992 | 0.0027 | 0.017 | 0.0502 | 0.0182 | 0.0471 | 0.001 | 0.0023 | 0.0003 | 0 | 0.0009 | 0.0018 | 0.0028 | 0.0011 | 0.0063 | 0 | 0 | 0.0029 | 0 | 0.0002 | 0.0019 | 0.317
0.1889 | 0.1689 | 0.6943 | 0.0028 | 0.0173 | 0.0571 | 0.0182 | 0.044 | 0.0009 | 0.0026 | 0.0004 | 0 | 0.0009 | 0.002 | 0.0025 | 0.0013 | 0.0077 | 0 | 0 | 0.0029 | 0 | 0.0001 | 0.0032 | 0.321
0.1881 | 0.1612 | 0.7043 | 0.0053 | 0.0165 | 0.054 | 0.019 | 0.0448 | 0.0009 | 0.0027 | 0.0004 | 0 | 0.0009 | 0.002 | 0.0028 | 0.001 | 0.0069 | 0 | 0 | 0.0029 | 0 | 0.0001 | 0.0012 | 0.321
0.1965 | 0.1717 | 0.7121 | 0.0121 | 0.0196 | 0.0593 | 0.0367 | 0.0512 | 0.001 | 0.0041 | 0.0004 | 0 | 0.0008 | 0.0022 | 0.0026 | 0.0014 | 0.008 | 0 | 0 | 0.003 | 0 | 0.0001 | 0.0014 | 0.334
0.1877 | 0.1801 | 0.7343 | 0.0129 | 0.0202 | 0.057 | 0.024 | 0.0453 | 0.0011 | 0.0028 | 0.0004 | 0 | 0.001 | 0.0023 | 0.0027 | 0.001 | 0.0066 | 0 | 0 | 0.003 | 0 | 0.0001 | 0.0014 | 0.327
0.1909 | 0.1807 | 0.7173 | 0.0063 | 0.0189 | 0.043 | 0.0069 | 0.0188 | 0.0004 | 0.0015 | 0.0004 | 0 | 0.0011 | 0.0023 | 0.0024 | 0.0013 | 0.0055 | 0 | 0 | 0.003 | 0 | 0.0001 | 0.0017 | 0.322
0.1874 | 0.1769 | 0.722 | 0.0056 | 0.0168 | 0.0426 | 0.0057 | 0.0167 | 0.0004 | 0.0013 | 0.0003 | 0 | 0.001 | 0.0021 | 0.0026 | 0.0009 | 0.0051 | 0 | 0 | 0.003 | 0 | 0.0001 | 0.0012 | 0.318
0.2037 | 0.1838 | 0.7015 | 0.003 | 0.011 | 0.036 | 0.0057 | 0.0161 | 0.0004 | 0.0013 | 0.0003 | 0 | 0.0009 | 0.0017 | 0.0023 | 0.0007 | 0.0054 | 0 | 0 | 0.0029 | 0 | 0.0001 | 0.001 | 0.33
0.2005 | 0.1852 | 0.705 | 0.0048 | 0.0083 | 0.0328 | 0.0056 | 0.0148 | 0.0003 | 0.0013 | 0.0003 | 0 | 0.0009 | 0.0019 | 0.0022 | 0.0007 | 0.0067 | 0 | 0 | 0.003 | 0 | 0.0001 | 0.0016 | 0.327
0.187 | 0.1955 | 0.7062 | 0.0057 | 0.0082 | 0.0343 | 0.0059 | 0.0168 | 0.0004 | 0.0013 | 0.0003 | 0 | 0.001 | 0.0021 | 0.0025 | 0.0007 | 0.0067 | 0 | 0 | 0.003 | 0 | 0.0001 | 0.0009 | 0.314
0.1971 | 0.1925 | 0.7052 | 0.0036 | 0.0091 | 0.0334 | 0.0052 | 0.0142 | 0.0003 | 0.0012 | 0.0003 | 0 | 0.001 | 0.002 | 0.0026 | 0.0007 | 0.0064 | 0 | 0 | 0.003 | 0 | 0.0001 | 0.0012 | 0.323
0.1962 | 0.1974 | 0.6997 | 0.0055 | 0.0155 | 0.0427 | 0.0166 | 0.031 | 0.0007 | 0.0025 | 0.0003 | 0 | 0.001 | 0.0022 | 0.0025 | 0.0011 | 0.0051 | 0 | 0 | 0.003 | 0 | 0.0001 | 0.0018 | 0.325
0.1893 | 0.1922 | 0.6984 | 0.0079 | 0.0209 | 0.0457 | 0.0185 | 0.0435 | 0.001 | 0.0028 | 0.0003 | 0 | 0.0009 | 0.0022 | 0.0025 | 0.0011 | 0.0059 | 0 | 0 | 0.003 | 0 | 0.0003 | 0.0021 | 0.32
0.1939 | 0.1973 | 0.6998 | 0.006 | 0.0195 | 0.0479 | 0.02 | 0.0402 | 0.0009 | 0.0027 | 0.0003 | 0 | 0.001 | 0.0021 | 0.0022 | 0.0013 | 0.0057 | 0 | 0 | 0.003 | 0 | 0.0002 | 0.0029 | 0.325
0.1864 | 0.1828 | 0.7029 | 0.0093 | 0.0138 | 0.0416 | 0.019 | 0.0418 | 0.0008 | 0.0025 | 0.0003 | 0 | 0.0009 | 0.002 | 0.002 | 0.0007 | 0.0052 | 0 | 0 | 0.003 | 0 | 0.0001 | 0.001 | 0.317
0.1976 | 0.195 | 0.7017 | 0.0064 | 0.0194 | 0.0559 | 0.0221 | 0.0448 | 0.0007 | 0.0027 | 0.0003 | 0 | 0.001 | 0.0026 | 0.0023 | 0.0008 | 0.006 | 0 | 0 | 0.0029 | 0 | 0.0001 | 0.0005 | 0.331
0.1943 | 0.1881 | 0.7026 | 0.0086 | 0.0236 | 0.0554 | 0.0183 | 0.0466 | 0.001 | 0.0029 | 0.0003 | 0 | 0.001 | 0.0028 | 0.0022 | 0.0008 | 0.005 | 0 | 0 | 0.0031 | 0 | 0.0001 | 0.0012 | 0.328
0.1939 | 0.1811 | 0.7007 | 0.0082 | 0.0142 | 0.0438 | 0.0158 | 0.0413 | 0.001 | 0.0028 | 0.0003 | 0 | 0.0009 | 0.0023 | 0.0022 | 0.0011 | 0.0065 | 0 | 0 | 0.003 | 0 | 0.0001 | 0.0008 | 0.324
0.2006 | 0.1876 | 0.7055 | 0.011 | 0.0131 | 0.0433 | 0.0166 | 0.0404 | 0.001 | 0.0026 | 0.0004 | 0 | 0.0009 | 0.0023 | 0.0022 | 0.0012 | 0.007 | 0 | 0 | 0.0029 | 0 | 0.0003 | 0.0014 | 0.332
0.1988 | 0.2292 | 0.7342 | 0.009 | 0.0099 | 0.0403 | 0.0182 | 0.0393 | 0.0012 | 0.0025 | 0.0004 | 0 | 0.001 | 0.0024 | 0.0029 | 0.0013 | 0.0075 | 0 | 0 | 0.0029 | 0 | 0.0001 | 0.0008 | 0.334
0.1898 | 0.1997 | 0.7358 | 0.015 | 0.0135 | 0.0504 | 0.0184 | 0.0387 | 0.0011 | 0.0023 | 0.0004 | 0 | 0.001 | 0.0024 | 0.0028 | 0.0011 | 0.0061 | 0 | 0 | 0.0029 | 0 | 0.0001 | 0.0009 | 0.327
0.2075 | 0.2001 | 0.7447 | 0.0115 | 0.0128 | 0.0496 | 0.0192 | 0.0422 | 0.0011 | 0.0025 | 0.0005 | 0 | 0.0009 | 0.0022 | 0.003 | 0.0017 | 0.0071 | 0 | 0 | 0.0027 | 0 | 0.0003 | 0.0015 | 0.347
0.1967 | 0.2044 | 0.7259 | 0.008 | 0.0131 | 0.0536 | 0.0208 | 0.0361 | 0.001 | 0.0029 | 0.0003 | 0 | 0.0009 | 0.002 | 0.0027 | 0.0011 | 0.0066 | 0 | 0 | 0.0029 | 0 | 0.0001 | 0.0013 | 0.333
0.1911 | 0.1881 | 0.7201 | 0.0049 | 0.0113 | 0.0436 | 0.0082 | 0.0169 | 0.0003 | 0.0018 | 0.0003 | 0 | 0.0008 | 0.0018 | 0.0025 | 0.0009 | 0.0059 | 0 | 0 | 0.0028 | 0 | 0.0001 | 0.0016 | 0.322
0.2026 | 0.1954 | 0.7592 | 0.0043 | 0.0122 | 0.0409 | 0.006 | 0.0203 | 0.0004 | 0.0017 | 0.0004 | 0 | 0.0009 | 0.0024 | 0.0026 | 0.0008 | 0.0064 | 0 | 0 | 0.0029 | 0 | 0.0001 | 0.0012 | 0.34
0.2054 | 0.1756 | 0.7209 | 0.0061 | 0.0107 | 0.0379 | 0.0076 | 0.0189 | 0.0004 | 0.0019 | 0.0004 | 0 | 0.0009 | 0.0022 | 0.0027 | 0.0009 | 0.0088 | 0 | 0 | 0.0027 | 0 | 0.0001 | 0.0005 | 0.336
0.2017 | 0.1698 | 0.7009 | 0.0049 | 0.0078 | 0.0385 | 0.0054 | 0.0173 | 0.0003 | 0.0019 | 0.0003 | 0 | 0.0008 | 0.0018 | 0.0025 | 0.0009 | 0.0089 | 0 | 0 | 0.0029 | 0 | 0.0001 | 0.0024 | 0.328
0.1923 | 0.1895 | 0.7045 | 0.0041 | 0.0078 | 0.0357 | 0.0063 | 0.0164 | 0.0003 | 0.0018 | 0.0003 | 0 | 0.0009 | 0.002 | 0.0026 | 0.0016 | 0.0082 | 0 | 0 | 0.0028 | 0 | 0.0001 | 0.0016 | 0.319
0.1985 | 0.1871 | 0.9883 | 0.0078 | 0.0081 | 0.0378 | 0.0073 | 0.0197 | 0.0004 | 0.0015 | 0.0003 | 0 | 0.0011 | 0.0027 | 0.0024 | 0.0013 | 0.0063 | 0 | 0 | 0.0033 | 0 | 0.0002 | 0.0016 | 0.373
0.1927 | 0.1786 | 1.012 | 0.0051 | 0.012 | 0.0535 | 0.0215 | 0.0463 | 0.0008 | 0.0032 | 0.0004 | 0 | 0.001 | 0.0029 | 0.0023 | 0.0008 | 0.0055 | 0 | 0 | 0.0032 | 0 | 0.0001 | 0.0016 | 0.378
0.1949 | 0.1947 | 1.0146 | 0.0083 | 0.0184 | 0.057 | 0.0202 | 0.0539 | 0.001 | 0.0025 | 0.0005 | 0 | 0.0012 | 0.0032 | 0.0025 | 0.0011 | 0.0072 | 0 | 0 | 0.0034 | 0 | 0.0001 | 0.0014 | 0.381
0.1873 | 0.1943 | 1.0269 | 0.0089 | 0.0114 | 0.0565 | 0.0221 | 0.0439 | 0.0009 | 0.0036 | 0.0004 | 0 | 0.001 | 0.0028 | 0.0027 | 0.0014 | 0.0067 | 0 | 0 | 0.0034 | 0 | 0.0003 | 0.0013 | 0.375
0.1977 | 0.187 | 1.0299 | 0.0123 | 0.0143 | 0.0583 | 0.0183 | 0.0406 | 0.0011 | 0.0029 | 0.0005 | 0 | 0.0011 | 0.0031 | 0.0027 | 0.0013 | 0.0056 | 0 | 0 | 0.0034 | 0 | 0.0002 | 0.0013 | 0.386
0.2105 | 0.1841 | 1.0593 | 0.0093 | 0.0164 | 0.0627 | 0.0211 | 0.0489 | 0.0011 | 0.0028 | 0.0005 | 0 | 0.0011 | 0.0036 | 0.0028 | 0.0009 | 0.0061 | 0 | 0 | 0.0034 | 0 | 0.0001 | 0.0049 | 0.406
0.1999 | 0.1821 | 1.0073 | 0.0063 | 0.0146 | 0.0585 | 0.0218 | 0.043 | 0.0011 | 0.003 | 0.0005 | 0 | 0.0011 | 0.0034 | 0.0027 | 0.0009 | 0.0065 | 0 | 0 | 0.0034 | 0 | 0.0001 | 0.0037 | 0.385
0.1942 | 0.1931 | 1.0051 | 0.005 | 0.0175 | 0.0635 | 0.0196 | 0.0475 | 0.001 | 0.0042 | 0.0005 | 0 | 0.0011 | 0.0034 | 0.0026 | 0.0009 | 0.0058 | 0 | 0 | 0.0035 | 0 | 0.0001 | 0.0034 | 0.38
0.1925 | 0.1755 | 0.9901 | 0.0049 | 0.0157 | 0.0622 | 0.0325 | 0.0449 | 0.001 | 0.0044 | 0.0005 | 0 | 0.0011 | 0.0031 | 0.0025 | 0.0009 | 0.0065 | 0 | 0 | 0.0033 | 0 | 0.0001 | 0.0015 | 0.377
0.1937 | 0.1877 | 1.0127 | 0.0042 | 0.0154 | 0.0696 | 0.0277 | 0.0472 | 0.0009 | 0.0038 | 0.0005 | 0 | 0.0012 | 0.0033 | 0.0025 | 0.001 | 0.0067 | 0 | 0 | 0.0035 | 0 | 0.0001 | 0.0035 | 0.383
0.1864 | 0.1881 | 1.0254 | 0.01 | 0.0192 | 0.0625 | 0.0217 | 0.0523 | 0.0007 | 0.0034 | 0.0005 | 0 | 0.0011 | 0.0036 | 0.0022 | 0.0008 | 0.0055 | 0 | 0 | 0.0035 | 0 | 0.0001 | 0.0014 | 0.376
0.2001 | 0.191 | 1.0314 | 0.0064 | 0.0175 | 0.0648 | 0.0248 | 0.0505 | 0.0009 | 0.0035 | 0.0005 | 0 | 0.0012 | 0.0035 | 0.0026 | 0.0009 | 0.0058 | 0 | 0 | 0.0034 | 0 | 0.0001 | 0.0014 | 0.391
0.2074 | 0.1876 | 0.9966 | 0.0053 | 0.0182 | 0.0615 | 0.0216 | 0.0543 | 0.001 | 0.0033 | 0.0005 | 0 | 0.0011 | 0.0034 | 0.0026 | 0.0005 | 0.0056 | 0 | 0 | 0.0034 | 0 | 0.0001 | 0.0027 | 0.392
0.1874 | 0.1902 | 1.0158 | 0.0052 | 0.0148 | 0.059 | 0.0177 | 0.038 | 0.001 | 0.0036 | 0.0007 | 0 | 0.0011 | 0.0034 | 0.0024 | 0.0008 | 0.0067 | 0 | 0 | 0.0035 | 0 | 0.0001 | 0.0015 | 0.374
0.1927 | 0.1942 | 1.0013 | 0.0107 | 0.0154 | 0.0597 | 0.0206 | 0.041 | 0.001 | 0.0032 | 0.0005 | 0 | 0.0012 | 0.0034 | 0.0026 | 0.0006 | 0.0064 | 0 | 0 | 0.0035 | 0 | 0.0001 | 0.0019 | 0.377
0.1941 | 0.1931 | 1.0257 | 0.0126 | 0.0175 | 0.0609 | 0.0169 | 0.0444 | 0.0009 | 0.0036 | 0.0005 | 0 | 0.0011 | 0.0037 | 0.0024 | 0.0009 | 0.0073 | 0 | 0 | 0.0034 | 0 | 0.0001 | 0.0047 | 0.383
0.1859 | 0.1986 | 1.0052 | 0.0049 | 0.0159 | 0.0562 | 0.0176 | 0.0414 | 0.0011 | 0.0029 | 0.0005 | 0 | 0.0012 | 0.0028 | 0.0027 | 0.0006 | 0.0064 | 0 | 0 | 0.0034 | 0 | 0.0001 | 0.0033 | 0.37
0.2063 | 0.2348 | 1.0839 | 0.0081 | 0.0149 | 0.0557 | 0.0209 | 0.0387 | 0.001 | 0.0028 | 0.0006 | 0 | 0.0014 | 0.0032 | 0.0027 | 0.0004 | 0.0068 | 0 | 0 | 0.0036 | 0 | 0.0001 | 0.0028 | 0.403
0.1955 | 0.2041 | 1.0576 | 0.0062 | 0.0133 | 0.0557 | 0.0184 | 0.0388 | 0.0009 | 0.003 | 0.0006 | 0 | 0.0012 | 0.0032 | 0.0024 | 0.0007 | 0.0075 | 0 | 0 | 0.0035 | 0 | 0.0001 | 0.0011 | 0.388
0.202 | 0.1928 | 1.0348 | 0.0112 | 0.016 | 0.0516 | 0.0177 | 0.0398 | 0.001 | 0.0023 | 0.0006 | 0 | 0.001 | 0.0033 | 0.0022 | 0.0009 | 0.0075 | 0 | 0 | 0.0034 | 0 | 0.0001 | 0.002 | 0.39
0.1873 | 0.1885 | 1.0201 | 0.0132 | 0.0209 | 0.0605 | 0.0177 | 0.0397 | 0.001 | 0.0028 | 0.0006 | 0 | 0.0012 | 0.0037 | 0.0027 | 0.001 | 0.0066 | 0 | 0 | 0.0037 | 0 | 0.0001 | 0.0023 | 0.375
0.1822 | 0.1889 | 1.0101 | 0.0117 | 0.0212 | 0.0574 | 0.0176 | 0.0448 | 0.0008 | 0.0034 | 0.0007 | 0 | 0.0011 | 0.0035 | 0.0025 | 0.001 | 0.0058 | 0 | 0 | 0.0036 | 0 | 0 | 0.0042 | 0.368
0.1799 | 0.1826 | 1.0246 | 0.0142 | 0.0175 | 0.0636 | 0.0258 | 0.0405 | 0.0008 | 0.0049 | 0.0006 | 0 | 0.001 | 0.0038 | 0.0021 | 0.0009 | 0.0055 | 0 | 0 | 0.0036 | 0 | 0.0001 | 0 | 0.37
0.1959 | 0.1887 | 1.0208 | 0.015 | 0.0156 | 0.052 | 0.0197 | 0.0466 | 0.001 | 0.0031 | 0.0006 | 0 | 0.001 | 0.0032 | 0.0027 | 0.0007 | 0.0057 | 0 | 0 | 0.0036 | 0 | 0 | 0.0016 | 0.382
0.1936 | 0.1873 | 1.004 | 0.0109 | 0.0232 | 0.0568 | 0.0209 | 0.0409 | 0.0009 | 0.0038 | 0.0007 | 0 | 0.001 | 0.0037 | 0.0022 | 0.0007 | 0.0055 | 0 | 0 | 0.0037 | 0 | 0 | 0.0012 | 0.378
0.2004 | 0.1949 | 1.0191 | 0.0091 | 0.0193 | 0.0814 | 0.0299 | 0.0443 | 0.001 | 0.0054 | 0.0007 | 0 | 0.0011 | 0.0037 | 0.0022 | 0.0008 | 0.0066 | 0 | 0 | 0.0034 | 0 | 0 | 0.001 | 0.393
0.1903 | 0.1965 | 1.0178 | 0.0145 | 0.0221 | 0.0618 | 0.0213 | 0.0428 | 0.0013 | 0.0057 | 0.0006 | 0.0027 | 0.001 | 0.0037 | 0.002 | 0.0008 | 0.007 | 0 | 0 | 0.0037 | 0 | 0 | 0.0025 | 0.378
0.1858 | 0.1807 | 1.0069 | 0.0084 | 0.0137 | 0.0516 | 0.0186 | 0.0375 | 0.0009 | 0.0031 | 0.0005 | 0 | 0.001 | 0.0028 | 0.0022 | 0.0008 | 0.0066 | 0 | 0 | 0.0035 | 0 | 0.0001 | 0.0012 | 0.369
0.1943 | 0.1818 | 1.0146 | 0.0113 | 0.0158 | 0.0502 | 0.0192 | 0.0531 | 0.0009 | 0.003 | 0.0005 | 0 | 0.0009 | 0.0032 | 0.0023 | 0.0008 | 0.0057 | 0 | 0 | 0.0036 | 0 | 0.0001 | 0.0024 | 0.38
0.1998 | 0.1868 | 0.9889 | 0.0046 | 0.0113 | 0.0445 | 0.0152 | 0.0389 | 0.0007 | 0.003 | 0.0005 | 0 | 0.001 | 0.0029 | 0.0028 | 0.0013 | 0.0059 | 0 | 0 | 0.0036 | 0 | 0.0001 | 0.0017 | 0.378
0.1879 | 0.194 | 1.0099 | 0.006 | 0.0129 | 0.0498 | 0.0215 | 0.0475 | 0.0008 | 0.0047 | 0.0006 | 0 | 0.001 | 0.0033 | 0.003 | 0.0015 | 0.0053 | 0 | 0 | 0.0036 | 0 | 0.0001 | 0.0025 | 0.372
0.1805 | 0.1791 | 1.0008 | 0.0044 | 0.0119 | 0.0399 | 0.0091 | 0.02 | 0.0004 | 0.0026 | 0.0005 | 0 | 0.001 | 0.003 | 0.0025 | 0.0011 | 0.0056 | 0 | 0 | 0.0034 | 0 | 0.0001 | 0.0024 | 0.358
0.2166 | 0.2093 | 1.0806 | 0.0033 | 0.0084 | 0.0385 | 0.0074 | 0.0164 | 0.0003 | 0.0022 | 0.0004 | 0 | 0.0012 | 0.0028 | 0.0025 | 0.0008 | 0.0056 | 0 | 0 | 0.0034 | 0 | 0.0001 | 0.0014 | 0.407
0.1846 | 0.1976 | 1.0105 | 0.0065 | 0.0094 | 0.0358 | 0.0069 | 0.0161 | 0.0004 | 0.0018 | 0.0005 | 0 | 0.0009 | 0.003 | 0.0022 | 0.0017 | 0.0069 | 0 | 0 | 0.0036 | 0 | 0.0001 | 0.0016 | 0.363
0.193 | 0.1794 | 1.0002 | 0.0047 | 0.0085 | 0.0329 | 0.0057 | 0.0162 | 0.0003 | 0.0022 | 0.0004 | 0 | 0.0009 | 0.0027 | 0.0021 | 0.0007 | 0.0067 | 0 | 0 | 0.0035 | 0 | 0 | 0.0014 | 0.369
0.1794 | 0.1845 | 0.7406 | 0.0049 | 0.0097 | 0.0303 | 0.0063 | 0.0177 | 0.0003 | 0.0017 | 0.0004 | 0 | 0.0009 | 0.0023 | 0.0021 | 0.0012 | 0.0072 | 0 | 0 | 0.0031 | 0 | 0 | 0.0026 | 0.311
0.1898 | 0.181 | 0.7171 | 0.0084 | 0.0117 | 0.0282 | 0.0065 | 0.0166 | 0.0003 | 0.0019 | 0.0004 | 0 | 0.0008 | 0.0024 | 0.0019 | 0.0011 | 0.006 | 0 | 0 | 0.0031 | 0 | 0 | 0.0007 | 0.317
0.1981 | 0.1988 | 0.7101 | 0.0061 | 0.0099 | 0.039 | 0.0174 | 0.0357 | 0.0012 | 0.0035 | 0.0004 | 0 | 0.0009 | 0.002 | 0.0022 | 0.0012 | 0.0094 | 0 | 0 | 0.0028 | 0 | 0.0001 | 0.0017 | 0.329
0.1895 | 0.1735 | 0.7068 | 0.0098 | 0.0135 | 0.0572 | 0.0186 | 0.0421 | 0.001 | 0.0033 | 0.0004 | 0 | 0.0008 | 0.0022 | 0.0024 | 0.0008 | 0.0067 | 0 | 0 | 0.0029 | 0 | 0.0001 | 0.002 | 0.324
0.1901 | 0.1797 | 0.7206 | 0.0074 | 0.0221 | 0.1004 | 0.0203 | 0.0389 | 0.0009 | 0.0061 | 0.0006 | 0 | 0.0009 | 0.0028 | 0.0023 | 0.0008 | 0.0054 | 0 | 0 | 0.0029 | 0 | 0.0001 | 0.0007 | 0.336
0.2124 | 0.1609 | 0.7813 | 0.0124 | 0.0215 | 0.0641 | 0.0189 | 0.043 | 0.0011 | 0.0037 | 0.0007 | 0 | 0.001 | 0.0028 | 0.0042 | 0.0032 | 0.0077 | 0 | 0 | 0.0031 | 0 | 0.0001 | 0.0012 | 0.361
0.2149 | 0.1805 | 0.777 | 0.019 | 0.0181 | 0.0536 | 0.0193 | 0.0429 | 0.0011 | 0.0022 | 0.0005 | 0 | 0.0007 | 0.0025 | 0.0026 | 0.0007 | 0.0088 | 0 | 0 | 0.0029 | 0 | 0.0001 | 0.0011 | 0.36
0.1968 | 0.1662 | 0.718 | 0.0096 | 0.0152 | 0.0484 | 0.0167 | 0.0421 | 0.001 | 0.0018 | 0.0005 | 0 | 0.0008 | 0.0022 | 0.0025 | 0.0003 | 0.0066 | 0 | 0 | 0.0028 | 0 | 0.0001 | 0.0014 | 0.331
0.1983 | 0.1857 | 0.7214 | 0.0071 | 0.0162 | 0.0914 | 0.0177 | 0.0392 | 0.001 | 0.005 | 0.0005 | 0 | 0.0009 | 0.0023 | 0.0025 | 0.0011 | 0.0078 | 0 | 0 | 0.0027 | 0 | 0.0001 | 0.0019 | 0.342
0.2025 | 0.1707 | 0.7101 | 0.0094 | 0.0137 | 0.0545 | 0.0177 | 0.0437 | 0.0009 | 0.0032 | 0.0004 | 0 | 0.0008 | 0.002 | 0.0026 | 0.0009 | 0.0079 | 0 | 0 | 0.0028 | 0 | 0.0002 | 0.0007 | 0.337
0.2013 | 0.1704 | 0.7157 | 0.0092 | 0.0147 | 0.0569 | 0.0173 | 0.0398 | 0.001 | 0.0027 | 0.0004 | 0 | 0.0008 | 0.0019 | 0.0026 | 0.0008 | 0.0078 | 0 | 0 | 0.0026 | 0 | 0.0001 | 0.0014 | 0.337
0.1995 | 0.178 | 0.7205 | 0.009 | 0.0163 | 0.0532 | 0.0244 | 0.0426 | 0.0009 | 0.003 | 0.0004 | 0 | 0.0008 | 0.0021 | 0.0028 | 0.0006 | 0.0069 | 0 | 0 | 0.0028 | 0 | 0.0001 | 0.0023 | 0.336
0.2007 | 0.1713 | 0.7138 | 0.0079 | 0.0151 | 0.0513 | 0.0239 | 0.0584 | 0.0009 | 0.0025 | 0.0004 | 0 | 0.0008 | 0.0017 | 0.0021 | 0.0007 | 0.0063 | 0 | 0 | 0.0028 | 0 | 0.0001 | 0.0024 | 0.336
0.1971 | 0.1693 | 0.6996 | 0.0057 | 0.0184 | 0.0502 | 0.0224 | 0.0487 | 0.0012 | 0.0024 | 0.0004 | 0 | 0.0008 | 0.002 | 0.0024 | 0.0007 | 0.0074 | 0 | 0 | 0.0027 | 0 | 0.0001 | 0.001 | 0.329
0.1905 | 0.1696 | 0.7013 | 0.0051 | 0.0258 | 0.0522 | 0.0197 | 0.0401 | 0.001 | 0.0026 | 0.0004 | 0 | 0.0008 | 0.002 | 0.0021 | 0.0007 | 0.007 | 0 | 0 | 0.0027 | 0 | 0.0001 | 0.0015 | 0.323
0.1868 | 0.1638 | 0.7142 | 0.0099 | 0.0189 | 0.0563 | 0.0258 | 0.0419 | 0.001 | 0.004 | 0.0004 | 0 | 0.0008 | 0.0021 | 0.0021 | 0.0008 | 0.0057 | 0 | 0 | 0.0029 | 0 | 0.0001 | 0.0007 | 0.323
0.1886 | 0.1819 | 0.7468 | 0.0081 | 0.0113 | 0.0545 | 0.0252 | 0.0454 | 0.001 | 0.0035 | 0.0004 | 0 | 0.0009 | 0.0021 | 0.0022 | 0.0007 | 0.0058 | 0 | 0 | 0.0031 | 0 | 0.0001 | 0.001 | 0.33
0.193 | 0.188 | 0.7253 | 0.0051 | 0.014 | 0.0599 | 0.0257 | 0.0436 | 0.001 | 0.0035 | 0.0003 | 0 | 0.001 | 0.0022 | 0.0028 | 0.001 | 0.0051 | 0 | 0 | 0.0031 | 0 | 0.0001 | 0.001 | 0.332
0.1974 | 0.1718 | 0.6909 | 0.0038 | 0.0165 | 0.0571 | 0.0198 | 0.0415 | 0.0012 | 0.0039 | 0.0003 | 0 | 0.0009 | 0.0021 | 0.0028 | 0.0011 | 0.0067 | 0 | 0 | 0.003 | 0 | 0.0001 | 0.002 | 0.329
0.1962 | 0.19 | 0.7302 | 0.0087 | 0.0174 | 0.0713 | 0.0272 | 0.0452 | 0.001 | 0.0063 | 0.0003 | 0 | 0.0009 | 0.0026 | 0.0025 | 0.0014 | 0.0062 | 0 | 0 | 0.0031 | 0 | 0.0001 | 0.0021 | 0.339
0.1929 | 0.1773 | 0.7042 | 0.0049 | 0.0195 | 0.0574 | 0.0218 | 0.0423 | 0.0009 | 0.0043 | 0.0003 | 0 | 0.0009 | 0.002 | 0.0022 | 0.0008 | 0.0063 | 0 | 0 | 0.0029 | 0 | 0.0001 | 0.0006 | 0.327
0.1888 | 0.1776 | 0.7277 | 0.0102 | 0.0121 | 0.0343 | 0.0072 | 0.0168 | 0.0004 | 0.0018 | 0.0003 | 0 | 0.0008 | 0.0021 | 0.0028 | 0.0012 | 0.006 | 0 | 0 | 0.0032 | 0 | 0.0001 | 0.0015 | 0.319
0.2016 | 0.1895 | 0.6975 | 0.0062 | 0.006 | 0.0283 | 0.0034 | 0.0094 | 0.0003 | 0.0011 | 0.0002 | 0 | 0.001 | 0.0014 | 0.0025 | 0.0008 | 0.0074 | 0 | 0 | 0.003 | 0 | 0.0001 | 0.001 | 0.325
0.1944 | 0.1815 | 0.7273 | 0.0085 | 0.012 | 0.072 | 0.0159 | 0.0326 | 0.0007 | 0.0055 | 0.0004 | 0 | 0.0009 | 0.0021 | 0.002 | 0.0007 | 0.0072 | 0 | 0 | 0.0031 | 0 | 0.0001 | 0.0023 | 0.335
0.1917 | 0.1901 | 0.871 | 0.0083 | 0.0136 | 0.0757 | 0.0193 | 0.0397 | 0.0009 | 0.005 | 0.0004 | 0 | 0.001 | 0.0027 | 0.002 | 0.0007 | 0.0068 | 0 | 0 | 0.0034 | 0 | 0.0001 | 0.001 | 0.357
0.1912 | 0.2012 | 0.9898 | 0.0086 | 0.0183 | 0.0637 | 0.0222 | 0.0417 | 0.001 | 0.0029 | 0.0004 | 0 | 0.0012 | 0.0033 | 0.0023 | 0.0015 | 0.006 | 0 | 0 | 0.0035 | 0 | 0.0002 | 0.0012 | 0.374
0.1895 | 0.2166 | 1.0064 | 0.0076 | 0.0144 | 0.055 | 0.0196 | 0.0461 | 0.0009 | 0.0027 | 0.0004 | 0 | 0.0013 | 0.0031 | 0.0025 | 0.0014 | 0.0063 | 0 | 0 | 0.0035 | 0 | 0.0001 | 0.0007 | 0.374
0.1952 | 0.2049 | 1.0012 | 0.0058 | 0.0156 | 0.0559 | 0.0184 | 0.0413 | 0.0012 | 0.0026 | 0.0004 | 0 | 0.0012 | 0.0031 | 0.0025 | 0.0011 | 0.0056 | 0 | 0 | 0.0036 | 0 | 0.0001 | 0.0011 | 0.378
0.1925 | 0.1922 | 1.0005 | 0.0057 | 0.0158 | 0.0586 | 0.0241 | 0.0408 | 0.0011 | 0.0037 | 0.0004 | 0 | 0.001 | 0.003 | 0.0019 | 0.0008 | 0.0058 | 0 | 0 | 0.0035 | 0 | 0.0001 | 0.0015 | 0.377
0.1877 | 0.1893 | 0.9994 | 0.0083 | 0.0148 | 0.0531 | 0.0205 | 0.0363 | 0.0009 | 0.003 | 0.0004 | 0 | 0.0009 | 0.003 | 0.002 | 0.0008 | 0.0057 | 0 | 0 | 0.0035 | 0 | 0 | 0.0023 | 0.37
0.1894 | 0.1983 | 0.9985 | 0.0076 | 0.0159 | 0.0576 | 0.0199 | 0.0469 | 0.0012 | 0.0045 | 0.0004 | 0 | 0.001 | 0.0032 | 0.0021 | 0.0034 | 0.0051 | 0 | 0 | 0.0034 | 0 | 0.0003 | 0.0012 | 0.373
0.1917 | 0.188 | 1.0047 | 0.0082 | 0.0158 | 0.0542 | 0.0192 | 0.0418 | 0.0011 | 0.0036 | 0.0004 | 0 | 0.001 | 0.0033 | 0.0024 | 0.0008 | 0.0062 | 0 | 0 | 0.0036 | 0 | 0.0001 | 0.0015 | 0.375
0.1946 | 0.1808 | 0.9955 | 0.0049 | 0.0147 | 0.054 | 0.0176 | 0.0374 | 0.001 | 0.0049 | 0.0003 | 0 | 0.001 | 0.0031 | 0.002 | 0.0008 | 0.0068 | 0 | 0 | 0.0037 | 0 | 0.0001 | 0.002 | 0.377
0.1989 | 0.187 | 1.0137 | 0.0065 | 0.0144 | 0.0549 | 0.0209 | 0.0444 | 0.001 | 0.0035 | 0.0004 | 0 | 0.001 | 0.0032 | 0.0021 | 0.0007 | 0.0061 | 0 | 0 | 0.0036 | 0 | 0 | 0.0015 | 0.385
0.1995 | 0.1757 | 1.0121 | 0.0062 | 0.0139 | 0.0619 | 0.0214 | 0.0383 | 0.0013 | 0.0053 | 0.0004 | 0 | 0.0009 | 0.0031 | 0.002 | 0.0012 | 0.0059 | 0 | 0 | 0.0037 | 0 | 0.0001 | 0.0042 | 0.386
0.1847 | 0.1946 | 1.0016 | 0.0064 | 0.0133 | 0.0578 | 0.0175 | 0.044 | 0.0011 | 0.0045 | 0.0004 | 0 | 0.0011 | 0.0031 | 0.0028 | 0.0008 | 0.0065 | 0 | 0 | 0.0036 | 0 | 0.0001 | 0.0016 | 0.369
0.1872 | 0.1886 | 0.9985 | 0.0051 | 0.0108 | 0.06 | 0.0192 | 0.046 | 0.0008 | 0.0036 | 0.0003 | 0 | 0.001 | 0.0028 | 0.0023 | 0.0008 | 0.0069 | 0 | 0 | 0.0036 | 0 | 0.0001 | 0 | 0.371
0.1907 | 0.1944 | 0.9949 | 0.0057 | 0.0122 | 0.0611 | 0.0213 | 0.0459 | 0.0008 | 0.0042 | 0.0004 | 0 | 0.0011 | 0.003 | 0.0035 | 0.0008 | 0.007 | 0 | 0 | 0.0036 | 0 | 0.0001 | 0.0017 | 0.375
0.1988 | 0.193 | 1.0043 | 0.0083 | 0.0143 | 0.0604 | 0.0219 | 0.0467 | 0.0011 | 0.0037 | 0.0004 | 0 | 0.001 | 0.0033 | 0.0022 | 0.0007 | 0.0071 | 0 | 0 | 0.0036 | 0 | 0.0001 | 0.0007 | 0.384
0.1981 | 0.1888 | 1.0168 | 0.009 | 0.0154 | 0.0579 | 0.0256 | 0.0506 | 0.001 | 0.0035 | 0.0004 | 0 | 0.001 | 0.0034 | 0.0025 | 0.0006 | 0.0062 | 0 | 0 | 0.0037 | 0 | 0 | 0.0012 | 0.386
0.191 | 0.2004 | 1.015 | 0.0088 | 0.0181 | 0.0508 | 0.0172 | 0.0422 | 0.0009 | 0.0032 | 0.0004 | 0 | 0.001 | 0.0034 | 0.002 | 0.0005 | 0.0068 | 0 | 0 | 0.0037 | 0 | 0 | 0.0016 | 0.376
0.1949 | 0.1879 | 1.0093 | 0.0088 | 0.0158 | 0.0548 | 0.0235 | 0.0594 | 0.001 | 0.0035 | 0.0004 | 0 | 0.001 | 0.0034 | 0.002 | 0.0009 | 0.0063 | 0 | 0 | 0.0037 | 0 | 0.0001 | 0.0018 | 0.381
0.1851 | 0.2038 | 1.001 | 0.0069 | 0.0148 | 0.0561 | 0.0253 | 0.047 | 0.0012 | 0.0035 | 0.0005 | 0 | 0.0011 | 0.0034 | 0.0025 | 0.0009 | 0.0072 | 0 | 0 | 0.0037 | 0 | 0.0001 | 0.0078 | 0.369
0.1847 | 0.1883 | 1.0069 | 0.0069 | 0.0143 | 0.057 | 0.0204 | 0.0426 | 0.001 | 0.0036 | 0.0004 | 0 | 0.001 | 0.0033 | 0.0019 | 0.0008 | 0.0058 | 0 | 0 | 0.0036 | 0 | 0.0001 | 0.0032 | 0.369
0.1981 | 0.2013 | 1.004 | 0.0059 | 0.0143 | 0.0551 | 0.0168 | 0.0416 | 0.0009 | 0.0029 | 0.0003 | 0 | 0.0011 | 0.0032 | 0.0024 | 0.0011 | 0.0058 | 0 | 0 | 0.0036 | 0 | 0.0001 | 0.0018 | 0.382
0.2036 | 0.2027 | 1.0243 | 0.0061 | 0.0169 | 0.0551 | 0.0184 | 0.0421 | 0.001 | 0.0028 | 0.0004 | 0 | 0.0012 | 0.0034 | 0.0023 | 0.0009 | 0.0068 | 0 | 0 | 0.0037 | 0 | 0.0001 | 0.0023 | 0.391
0.2027 | 0.1927 | 1.0123 | 0.0073 | 0.0158 | 0.0636 | 0.024 | 0.0399 | 0.001 | 0.0042 | 0.0004 | 0 | 0.0011 | 0.0033 | 0.0022 | 0.0008 | 0.0058 | 0 | 0 | 0.0036 | 0 | 0.0001 | 0.0011 | 0.39
0.2028 | 0.1899 | 1.0149 | 0.0098 | 0.0142 | 0.0566 | 0.0212 | 0.052 | 0.0009 | 0.0038 | 0.0004 | 0 | 0.001 | 0.0031 | 0.0024 | 0.0006 | 0.0071 | 0 | 0 | 0.0035 | 0 | 0 | 0.0026 | 0.39
0.208 | 0.1879 | 1.0187 | 0.0087 | 0.0157 | 0.0509 | 0.0173 | 0.0382 | 0.0009 | 0.0028 | 0.0004 | 0 | 0.0011 | 0.0033 | 0.002 | 0.0009 | 0.0065 | 0 | 0 | 0.0038 | 0 | 0 | 0.0029 | 0.393
0.1977 | 0.1927 | 1.0095 | 0.011 | 0.0193 | 0.0611 | 0.0185 | 0.0416 | 0.0009 | 0.0039 | 0.0005 | 0 | 0.001 | 0.0035 | 0.0019 | 0.0006 | 0.0057 | 0 | 0 | 0.0036 | 0 | 0.0001 | 0.0019 | 0.384
0.1854 | 0.182 | 1.0096 | 0.0162 | 0.0277 | 0.0556 | 0.0207 | 0.0391 | 0.0009 | 0.0042 | 0.0004 | 0 | 0.0009 | 0.0036 | 0.002 | 0.0005 | 0.0074 | 0 | 0 | 0.0037 | 0 | 0.0001 | 0.0024 | 0.37
0.1807 | 0.1931 | 1.0062 | 0.0115 | 0.022 | 0.0564 | 0.0184 | 0.0379 | 0.0009 | 0.0047 | 0.0004 | 0 | 0.001 | 0.0034 | 0.0026 | 0.0006 | 0.0075 | 0 | 0 | 0.0033 | 0 | 0 | 0.0007 | 0.365
0.2039 | 0.1909 | 1.012 | 0.0079 | 0.0127 | 0.0429 | 0.0064 | 0.0157 | 0.0004 | 0.0021 | 0.0003 | 0 | 0.0011 | 0.0026 | 0.0022 | 0.0007 | 0.0067 | 0 | 0 | 0.0035 | 0 | 0 | 0.0027 | 0.384
0.1949 | 0.1866 | 1.0019 | 0.0058 | 0.0122 | 0.0381 | 0.0042 | 0.0115 | 0.0003 | 0.0012 | 0.0003 | 0 | 0.001 | 0.0024 | 0.0046 | 0.0007 | 0.0074 | 0 | 0 | 0.0034 | 0 | 0.0001 | 0.0013 | 0.371
0.185 | 0.1848 | 0.7998 | 0.006 | 0.0143 | 0.0374 | 0.0054 | 0.0148 | 0.0003 | 0.0015 | 0.0003 | 0 | 0.001 | 0.0018 | 0.0022 | 0.001 | 0.007 | 0 | 0 | 0.0031 | 0 | 0.0001 | 0.0007 | 0.328
0.1878 | 0.1849 | 0.703 | 0.0102 | 0.0196 | 0.0405 | 0.0113 | 0.03 | 0.0006 | 0.002 | 0.0003 | 0 | 0.0011 | 0.0022 | 0.0037 | 0.001 | 0.0061 | 0 | 0 | 0.0031 | 0 | 0.0001 | 0.0013 | 0.317
0.1862 | 0.1965 | 0.7067 | 0.009 | 0.0162 | 0.0433 | 0.0144 | 0.0348 | 0.001 | 0.0021 | 0.0003 | 0 | 0.0011 | 0.0024 | 0.0024 | 0.0009 | 0.0069 | 0 | 0 | 0.003 | 0 | 0.0001 | 0.0016 | 0.317
0.1968 | 0.1824 | 0.6975 | 0.0069 | 0.0164 | 0.0458 | 0.0186 | 0.0368 | 0.0009 | 0.0023 | 0.0003 | 0 | 0.0011 | 0.0025 | 0.0031 | 0.0013 | 0.0071 | 0 | 0 | 0.0031 | 0 | 0.0001 | 0.0011 | 0.327
0.1904 | 0.1846 | 0.7173 | 0.0068 | 0.0139 | 0.0401 | 0.007 | 0.0187 | 0.0004 | 0.0017 | 0.0004 | 0 | 0.001 | 0.0024 | 0.0023 | 0.001 | 0.0062 | 0 | 0 | 0.0031 | 0 | 0.0001 | 0.002 | 0.321
0.1899 | 0.1818 | 0.7237 | 0.0055 | 0.0156 | 0.0536 | 0.0135 | 0.0377 | 0.0009 | 0.0027 | 0.0003 | 0 | 0.001 | 0.0021 | 0.0022 | 0.0008 | 0.006 | 0 | 0 | 0.0031 | 0 | 0.0001 | 0.0028 | 0.326
0.1957 | 0.1825 | 0.7008 | 0.0043 | 0.0158 | 0.0596 | 0.025 | 0.0382 | 0.0011 | 0.0037 | 0.0002 | 0 | 0.0009 | 0.0017 | 0.0033 | 0.0008 | 0.0082 | 0 | 0 | 0.003 | 0 | 0.0002 | 0.0017 | 0.33
0.2042 | 0.1905 | 0.7213 | 0.0094 | 0.0168 | 0.0497 | 0.0238 | 0.0436 | 0.001 | 0.0064 | 0.0004 | 0 | 0.0008 | 0.0022 | 0.0022 | 0.0005 | 0.0077 | 0 | 0 | 0.0031 | 0 | 0.0001 | 0.0009 | 0.341
0.1934 | 0.1763 | 0.7032 | 0.0061 | 0.0114 | 0.05 | 0.0231 | 0.04 | 0.001 | 0.0054 | 0.0003 | 0 | 0.0008 | 0.0018 | 0.002 | 0.0008 | 0.007 | 0 | 0 | 0.003 | 0 | 0 | 0.0018 | 0.326
0.2001 | 0.1899 | 0.7147 | 0.0066 | 0.0126 | 0.0485 | 0.0205 | 0.0449 | 0.0009 | 0.0036 | 0.0003 | 0 | 0.0009 | 0.0018 | 0.0028 | 0.0009 | 0.0078 | 0 | 0 | 0.0031 | 0 | 0.0001 | 0.0015 | 0.334
0.1911 | 0.1629 | 0.5275 | 0.0051 | 0.0107 | 0.0441 | 0.0174 | 0.0335 | 0.0008 | 0.0032 | 0.0002 | 0 | 0.0008 | 0.0012 | 0.002 | 0.0008 | 0.0067 | 0 | 0 | 0.0028 | 0 | 0.0001 | 0.0008 | 0.292
0.1945 | 0.1394 | 0.5056 | 0.0037 | 0.0074 | 0.0413 | 0.0171 | 0.0442 | 0.0009 | 0.0036 | 0.0002 | 0 | 0.0007 | 0.001 | 0.0019 | 0.0007 | 0.008 | 0 | 0 | 0.0026 | 0 | 0 | 0.0013 | 0.292
0.1891 | 0.1397 | 0.5278 | 0.0102 | 0.0103 | 0.0435 | 0.0195 | 0.0452 | 0.0009 | 0.0041 | 0.0002 | 0 | 0.0007 | 0.0014 | 0.002 | 0.0006 | 0.0075 | 0 | 0 | 0.0028 | 0 | 0.0001 | 0.0015 | 0.291
0.1872 | 0.1484 | 0.5082 | 0.0095 | 0.0102 | 0.0427 | 0.0158 | 0.0406 | 0.001 | 0.0027 | 0.0002 | 0 | 0.0007 | 0.0013 | 0.0023 | 0.0008 | 0.0069 | 0 | 0 | 0.0028 | 0 | 0.0001 | 0.0014 | 0.285
0.1947 | 0.1418 | 0.512 | 0.0108 | 0.0143 | 0.0585 | 0.0212 | 0.0449 | 0.0009 | 0.0046 | 0.0002 | 0 | 0.0007 | 0.0015 | 0.0024 | 0.0006 | 0.0061 | 0 | 0 | 0.0028 | 0 | 0 | 0.0015 | 0.297
0.1907 | 0.1443 | 0.5 | 0.0064 | 0.0136 | 0.046 | 0.0172 | 0.0396 | 0.001 | 0.0027 | 0.0002 | 0 | 0.0008 | 0.0013 | 0.002 | 0.0008 | 0.0075 | 0 | 0 | 0.0026 | 0 | 0.0001 | 0.001 | 0.288
0.2006 | 0.1449 | 0.5077 | 0.0087 | 0.0116 | 0.0432 | 0.0184 | 0.0408 | 0.001 | 0.0028 | 0.0002 | 0 | 0.0007 | 0.0013 | 0.0019 | 0.0009 | 0.0079 | 0 | 0 | 0.0028 | 0 | 0 | 0.0012 | 0.299
0.2068 | 0.1441 | 0.5209 | 0.0057 | 0.0083 | 0.0315 | 0.0083 | 0.0219 | 0.0005 | 0.0018 | 0.0002 | 0 | 0.0007 | 0.0015 | 0.002 | 0.0005 | 0.0068 | 0 | 0 | 0.003 | 0 | 0 | 0.0009 | 0.303
0.1909 | 0.1622 | 0.5069 | 0.0043 | 0.0063 | 0.0306 | 0.0066 | 0.0191 | 0.0003 | 0.0013 | 0.0002 | 0 | 0.0007 | 0.0009 | 0.0021 | 0.0006 | 0.0068 | 0 | 0 | 0.0027 | 0 | 0 | 0.0014 | 0.284
0.1861 | 0.1666 | 0.517 | 0.0035 | 0.0101 | 0.0336 | 0.0062 | 0.0198 | 0.0003 | 0.0013 | 0.0001 | 0 | 0.0008 | 0.0009 | 0.0023 | 0.0009 | 0.0063 | 0 | 0 | 0.0027 | 0 | 0.0001 | 0.003 | 0.281
0.1826 | 0.1738 | 0.5226 | 0.004 | 0.0094 | 0.0338 | 0.0058 | 0.0171 | 0.0003 | 0.0013 | 0.0002 | 0 | 0.0008 | 0.0011 | 0.0021 | 0.0006 | 0.0066 | 0 | 0 | 0.0028 | 0 | 0 | 0.0009 | 0
0.174 | 0.175 | 0.5213 | 0.0025 | 0.0069 | 0.0346 | 0.0056 | 0.017 | 0.0002 | 0.0012 | 0.0001 | 0 | 0.0008 | 0.001 | 0.0025 | 0.0007 | 0.0074 | 0 | 0 | 0.0027 | 0 | 0.0001 | 0.0011 | 0
0.1755 | 0.1841 | 0.5228 | 0.0035 | 0.0087 | 0.0352 | 0.006 | 0.0182 | 0.0003 | 0.0013 | 0.0001 | 0 | 0.0008 | 0.001 | 0.0025 | 0.0006 | 0.0074 | 0 | 0 | 0.0028 | 0 | 0.0001 | 0.001 | 0
0.1754 | 0.1764 | 0.5239 | 0.0036 | 0.007 | 0.0334 | 0.0068 | 0.0191 | 0.0003 | 0.0014 | 0.0002 | 0 | 0.0008 | 0.0012 | 0.0023 | 0.0008 | 0.0063 | 0 | 0 | 0.0028 | 0 | 0.0001 | 0.0006 | 0
0.1733 | 0.1661 | 0.5272 | 0.0068 | 0.0107 | 0.0293 | 0.0057 | 0.0165 | 0.0003 | 0.0013 | 0.0002 | 0 | 0.0008 | 0.0013 | 0.0022 | 0.0009 | 0.0066 | 0 | 0 | 0.0027 | 0 | 0.0001 | 0.0004 | 0
0.1755 | 0.1795 | 0.5213 | 0.0052 | 0.0123 | 0.0364 | 0.0144 | 0.036 | 0.0007 | 0.0025 | 0.0002 | 0 | 0.0008 | 0.0012 | 0.0024 | 0.001 | 0.0057 | 0 | 0 | 0.0027 | 0 | 0.0001 | 0.0008 | 0
0.0713 | 0.1579 | 0.4593 | 0.0048 | 0.014 | 0.0355 | 0.0213 | 0.0445 | 0.0009 | 0.0034 | 0.0002 | 0 | 0.0007 | 0.0014 | 0.0023 | 0.001 | 0.0065 | 0 | 0 | 0.0027 | 0 | 0.0001 | 0.0032 | 0
0.0656 | 0.1472 | 0.449 | 0.0049 | 0.0087 | 0.037 | 0.0166 | 0.0381 | 0.0009 | 0.0047 | 0.0002 | 0 | 0.0007 | 0.0013 | 0.003 | 0.001 | 0.0062 | 0 | 0 | 0.0027 | 0 | 0.0001 | 0.003 | 0
0.0713 | 0.1428 | 0.4527 | 0.0056 | 0.0104 | 0.0408 | 0.0249 | 0.0429 | 0.0009 | 0.0033 | 0.0003 | 0 | 0.0008 | 0.0014 | 0.0025 | 0.0009 | 0.0056 | 0 | 0 | 0.0027 | 0 | 0.0001 | 0.002 | 0
0.058 | 0.1503 | 0.4507 | 0.0052 | 0.0098 | 0.0358 | 0.0171 | 0.0394 | 0.0009 | 0.0025 | 0.0003 | 0 | 0.0008 | 0.0018 | 0.0026 | 0.0012 | 0.0048 | 0 | 0 | 0.0027 | 0 | 0.0001 | 0.0019 | 0
0.0579 | 0.1528 | 0.4468 | 0.0064 | 0.0086 | 0.0358 | 0.0182 | 0.0423 | 0.0009 | 0.0022 | 0.0003 | 0 | 0.0007 | 0.0011 | 0.0029 | 0.0007 | 0.0056 | 0 | 0 | 0.0026 | 0 | 0.0001 | 0.0026 | 0
0.1834 | 0.1374 | 0.5132 | 0.0112 | 0.0117 | 0.0496 | 0.0236 | 0.0489 | 0.0011 | 0.0047 | 0.0004 | 0 | 0.0007 | 0.0016 | 0.0028 | 0.0009 | 0.0085 | 0 | 0 | 0.0027 | 0 | 0.0001 | 0.0026 | 0.285
0.1884 | 0.1478 | 0.5249 | 0.014 | 0.0103 | 0.0418 | 0.0203 | 0.0514 | 0.0014 | 0.0028 | 0.0003 | 0 | 0.0008 | 0.0016 | 0.0026 | 0.0012 | 0.0087 | 0 | 0 | 0.0027 | 0 | 0.0001 | 0.001 | 0.29
0.1917 | 0.1419 | 0.5329 | 0.0137 | 0.011 | 0.041 | 0.0164 | 0.048 | 0.0011 | 0.0021 | 0.0003 | 0 | 0.0007 | 0.0016 | 0.0027 | 0.0008 | 0.0078 | 0 | 0 | 0.0025 | 0 | 0.0001 | 0.004 | 0.294
0.1931 | 0.1359 | 0.5176 | 0.0124 | 0.0111 | 0.0434 | 0.0176 | 0.0436 | 0.001 | 0.0024 | 0.0004 | 0 | 0.0007 | 0.0016 | 0.003 | 0.0012 | 0.008 | 0 | 0 | 0.0027 | 0 | 0.0001 | 0.0008 | 0.293
0.19 | 0.1364 | 0.5347 | 0.0081 | 0.0086 | 0.0393 | 0.019 | 0.0463 | 0.0016 | 0.0026 | 0.0004 | 0 | 0.0007 | 0.0016 | 0.0025 | 0.0008 | 0.0085 | 0 | 0 | 0.0026 | 0 | 0.0001 | 0.0012 | 0.292
0.1943 | 0.1409 | 0.5262 | 0.0145 | 0.014 | 0.0467 | 0.0205 | 0.0601 | 0.0014 | 0.0027 | 0.0004 | 0 | 0.0007 | 0.0015 | 0.0025 | 0.0012 | 0.0093 | 0 | 0 | 0.0025 | 0 | 0.0002 | 0.0019 | 0.298
0.1849 | 0.1346 | 0.5283 | 0.0142 | 0.0085 | 0.0421 | 0.0189 | 0.0495 | 0.001 | 0.0022 | 0.0003 | 0 | 0.0007 | 0.0012 | 0.0026 | 0.0006 | 0.0092 | 0 | 0 | 0.0026 | 0 | 0.0001 | 0.0016 | 0.287
0.1924 | 0.1352 | 0.5239 | 0.0228 | 0.0108 | 0.0412 | 0.0159 | 0.0468 | 0.0008 | 0.0022 | 0.0003 | 0 | 0.0008 | 0.0015 | 0.0021 | 0.0006 | 0.0081 | 0 | 0 | 0.0027 | 0 | 0.0001 | 0.0008 | 0.293
0.1968 | 0.1451 | 0.5262 | 0.0219 | 0.0162 | 0.0402 | 0.0158 | 0.0512 | 0.0008 | 0.0021 | 0.0003 | 0 | 0.0007 | 0.0017 | 0.0023 | 0.0009 | 0.0068 | 0 | 0 | 0.0027 | 0 | 0.0001 | 0.0015 | 0.298
0.1984 | 0.146 | 0.5295 | 0.0157 | 0.0184 | 0.0427 | 0.0189 | 0.0463 | 0.001 | 0.0028 | 0.0003 | 0 | 0.0008 | 0.0018 | 0.0027 | 0.0014 | 0.0066 | 0 | 0 | 0.0027 | 0 | 0.0001 | 0.0024 | 0.3
0.1912 | 0.136 | 0.5173 | 0.0116 | 0.0134 | 0.0475 | 0.0224 | 0.0453 | 0.0009 | 0.0051 | 0.0003 | 0 | 0.0008 | 0.002 | 0.0022 | 0.0009 | 0.0071 | 0 | 0 | 0.0027 | 0 | 0.0001 | 0.0028 | 0.293
0.1987 | 0.1405 | 0.5032 | 0.01 | 0.0133 | 0.0431 | 0.0155 | 0.0361 | 0.0008 | 0.0032 | 0.0003 | 0 | 0.0008 | 0.0018 | 0.0024 | 0.001 | 0.0075 | 0 | 0 | 0.0027 | 0 | 0.0001 | 0.0015 | 0.296
0.1835 | 0.1452 | 0.5347 | 0.0151 | 0.0179 | 0.046 | 0.0186 | 0.0403 | 0.0007 | 0.0026 | 0.0003 | 0 | 0.0009 | 0.002 | 0.0027 | 0.001 | 0.0057 | 0 | 0 | 0.0028 | 0 | 0.0001 | 0.0023 | 0.287
0.1895 | 0.145 | 0.5086 | 0.011 | 0.0121 | 0.0492 | 0.0184 | 0.0357 | 0.0008 | 0.0032 | 0.0003 | 0 | 0.0009 | 0.0016 | 0.0026 | 0.001 | 0.0067 | 0 | 0 | 0.0027 | 0 | 0.0001 | 0.0017 | 0.289
0.1901 | 0.14 | 0.5022 | 0.0102 | 0.0106 | 0.0494 | 0.0177 | 0.0385 | 0.0009 | 0.0025 | 0.0003 | 0 | 0.0008 | 0.0016 | 0.0025 | 0.001 | 0.0061 | 0 | 0 | 0.0028 | 0 | 0.0001 | 0.0026 | 0.288
0.1956 | 0.1518 | 0.5114 | 0.0049 | 0.0084 | 0.0422 | 0.0122 | 0.0242 | 0.0004 | 0.0017 | 0.0003 | 0 | 0.0008 | 0.0015 | 0.003 | 0.0011 | 0.0071 | 0 | 0 | 0.0027 | 0 | 0.0001 | 0.0009 | 0.292
0.1853 | 0.1529 | 0.5091 | 0.0061 | 0.0068 | 0.0348 | 0.0085 | 0.0187 | 0.0003 | 0.0016 | 0.0003 | 0 | 0.0009 | 0.0013 | 0.0025 | 0.001 | 0.0084 | 0 | 0 | 0.0027 | 0 | 0.0001 | 0.0012 | 0.28
0.1898 | 0.1554 | 0.5066 | 0.0064 | 0.0073 | 0.0332 | 0.0069 | 0.0179 | 0.0003 | 0.0015 | 0.0003 | 0 | 0.0008 | 0.0014 | 0.0024 | 0.0012 | 0.0077 | 0 | 0 | 0.0027 | 0 | 0.0001 | 0.002 | 0.283
0.193 | 0.1547 | 0.5152 | 0.0065 | 0.0078 | 0.0342 | 0.0068 | 0.0189 | 0.0004 | 0.0017 | 0.0003 | 0 | 0.0009 | 0.0014 | 0.0024 | 0.001 | 0.0075 | 0 | 0 | 0.0028 | 0 | 0.0001 | 0.0018 | 0.288
0.1983 | 0.1581 | 0.5166 | 0.0075 | 0.0095 | 0.0337 | 0.0062 | 0.018 | 0.0004 | 0.0015 | 0.0003 | 0 | 0.0008 | 0.0015 | 0.0024 | 0.0012 | 0.0075 | 0 | 0 | 0.0028 | 0 | 0.0001 | 0.0014 | 0.293
0.1988 | 0.155 | 0.5097 | 0.0091 | 0.0114 | 0.0346 | 0.0062 | 0.0175 | 0.0003 | 0.0014 | 0.0003 | 0 | 0.0008 | 0.0017 | 0.0023 | 0.0009 | 0.0076 | 0 | 0 | 0.0027 | 0 | 0.0001 | 0.0015 | 0.293
0.1996 | 0.1726 | 0.5178 | 0.0071 | 0.0107 | 0.048 | 0.0188 | 0.0301 | 0.0011 | 0.0027 | 0.0003 | 0 | 0.0008 | 0.0016 | 0.0032 | 0.0009 | 0.0076 | 0 | 0 | 0.0028 | 0 | 0.0001 | 0.0026 | 0.3
0.2024 | 0.1609 | 0.5181 | 0.0058 | 0.0106 | 0.0409 | 0.0189 | 0.0327 | 0.001 | 0.0029 | 0.0003 | 0 | 0.0008 | 0.0019 | 0.0022 | 0.0007 | 0.0085 | 0 | 0 | 0.0028 | 0 | 0.0001 | 0.0017 | 0.301
0.1962 | 0.1533 | 0.5085 | 0.0081 | 0.0109 | 0.0398 | 0.0162 | 0.084 | 0.0007 | 0.0022 | 0.0003 | 0 | 0.0008 | 0.0018 | 0.0021 | 0.0008 | 0.0088 | 0 | 0 | 0.0027 | 0 | 0.0001 | 0.0016 | 0.296
0.1973 | 0.1511 | 0.5074 | 0.0058 | 0.0087 | 0.0369 | 0.0142 | 0.044 | 0.0007 | 0.0021 | 0.0003 | 0 | 0.0008 | 0.0017 | 0.0023 | 0.001 | 0.0077 | 0 | 0 | 0.0027 | 0 | 0.0001 | 0.0024 | 0.294
0.1884 | 0.1525 | 0.5136 | 0.0106 | 0.0149 | 0.0433 | 0.0175 | 0.0383 | 0.0008 | 0.0021 | 0.0003 | 0 | 0.0008 | 0.0019 | 0.0023 | 0.001 | 0.0068 | 0 | 0 | 0.0027 | 0 | 0.0001 | 0.002 | 0.287
0.1814 | 0.1506 | 0.5056 | 0.0077 | 0.0127 | 0.0467 | 0.0185 | 0.044 | 0.0009 | 0.0024 | 0.0003 | 0 | 0.0007 | 0.0018 | 0.0022 | 0.0011 | 0.0085 | 0 | 0 | 0.0027 | 0 | 0.0001 | 0.0019 | 0.28
0.1843 | 0.1546 | 0.5108 | 0.0135 | 0.0144 | 0.047 | 0.0187 | 0.0417 | 0.0011 | 0.0026 | 0.0003 | 0 | 0.0007 | 0.0018 | 0.0021 | 0.001 | 0.008 | 0 | 0 | 0.0027 | 0 | 0.0001 | 0.001 | 0.284
0.1935 | 0.1673 | 0.5206 | 0.0183 | 0.0177 | 0.0493 | 0.0155 | 0.0339 | 0.0008 | 0.0033 | 0.0003 | 0 | 0.0007 | 0.002 | 0.0017 | 0.0007 | 0.0081 | 0 | 0 | 0.0028 | 0 | 0 | 0.0015 | 0.294
0.1889 | 0.1489 | 0.5095 | 0.0155 | 0.012 | 0.0465 | 0.0186 | 0.0365 | 0.0009 | 0.0028 | 0.0003 | 0 | 0.0007 | 0.0018 | 0.0021 | 0.0008 | 0.0071 | 0 | 0 | 0.0028 | 0 | 0.0001 | 0.0034 | 0.288
0.1872 | 0.1486 | 0.5103 | 0.0131 | 0.0105 | 0.0529 | 0.0169 | 0.0383 | 0.0009 | 0.0029 | 0.0003 | 0 | 0.0007 | 0.0018 | 0.0021 | 0.0009 | 0.0074 | 0 | 0 | 0.0029 | 0 | 0.0001 | 0.0018 | 0
0.1949 | 0.1447 | 0.5171 | 0.0094 | 0.0109 | 0.0424 | 0.0141 | 0.04 | 0.0008 | 0.0028 | 0.0003 | 0 | 0.0007 | 0.0014 | 0.0019 | 0.001 | 0.0091 | 0 | 0 | 0.0028 | 0 | 0.0001 | 0.0019 | 0
0.1928 | 0.1453 | 0.5319 | 0.0067 | 0.0129 | 0.042 | 0.0183 | 0.0453 | 0.0008 | 0.0026 | 0.0003 | 0 | 0.0007 | 0.0015 | 0.002 | 0.0009 | 0.0086 | 0 | 0 | 0.0027 | 0 | 0.0001 | 0.0022 | 0
0.1752 | 0.1729 | 0.5568 | 0.012 | 0.013 | 0.0395 | 0.0196 | 0.0433 | 0.0009 | 0.004 | 0.0003 | 0 | 0.0007 | 0.002 | 0.002 | 0.0004 | 0.009 | 0 | 0 | 0.0028 | 0 | 0 | 0.0027 | 0
0.1836 | 0.1514 | 0.5341 | 0.0093 | 0.0129 | 0.045 | 0.0178 | 0.0411 | 0.0008 | 0.0034 | 0.0003 | 0 | 0.0007 | 0.0017 | 0.0021 | 0.0009 | 0.0079 | 0 | 0 | 0.0028 | 0 | 0.0001 | 0.0012 | 0
0.1832 | 0.1402 | 0.5127 | 0.0052 | 0.0271 | 0.0519 | 0.0174 | 0.0436 | 0.0009 | 0.0031 | 0.0003 | 0 | 0.0007 | 0.0019 | 0.0029 | 0.0016 | 0.0076 | 0 | 0 | 0.0027 | 0 | 0.0001 | 0.0019 | 0
0.1934 | 0.1532 | 0.5356 | 0.0125 | 0.0185 | 0.0438 | 0.0171 | 0.0422 | 0.0008 | 0.0029 | 0.0004 | 0 | 0.0007 | 0.0025 | 0.002 | 0.0009 | 0.0078 | 0 | 0 | 0.0028 | 0 | 0.0001 | 0.0033 | 0
0.1846 | 0.1477 | 0.517 | 0.0135 | 0.0114 | 0.041 | 0.0162 | 0.0435 | 0.0009 | 0.0024 | 0.0003 | 0 | 0.0009 | 0.0018 | 0.0025 | 0.0016 | 0.0075 | 0 | 0 | 0.0028 | 0 | 0.0001 | 0.0012 | 0
0.1898 | 0.1398 | 0.5177 | 0.009 | 0.0228 | 0.0615 | 0.0548 | 0.0493 | 0.0008 | 0.0178 | 0.0003 | 0 | 0.0008 | 0.0023 | 0.003 | 0.0009 | 0.0074 | 0 | 0 | 0.0027 | 0 | 0 | 0.0017 | 0
0.2039 | 0.137 | 0.5121 | 0.0093 | 0.0133 | 0.0522 | 0.0221 | 0.0405 | 0.0009 | 0.0043 | 0.0003 | 0 | 0.0008 | 0.0018 | 0.0025 | 0.0009 | 0.0081 | 0 | 0 | 0.0027 | 0 | 0.0001 | 0.0018 | 0
0.1886 | 0.1564 | 0.502 | 0.007 | 0.0132 | 0.064 | 0.0172 | 0.0373 | 0.0008 | 0.0039 | 0.0004 | 0 | 0.0007 | 0.0016 | 0.0029 | 0.0018 | 0.0073 | 0 | 0 | 0.0026 | 0 | 0.0001 | 0.002 | 0
0.1905 | 0.1402 | 0.5077 | 0.0049 | 0.0136 | 0.0561 | 0.0195 | 0.041 | 0.0008 | 0.0039 | 0.0004 | 0 | 0.0007 | 0.0017 | 0.0023 | 0.0009 | 0.0077 | 0 | 0 | 0.0027 | 0 | 0.0001 | 0.002 | 0
0.1958 | 0.1423 | 0.513 | 0.0066 | 0.011 | 0.0401 | 0.0156 | 0.0365 | 0.0008 | 0.0027 | 0.0004 | 0 | 0.0008 | 0.0017 | 0.003 | 0.0012 | 0.0083 | 0 | 0 | 0.0026 | 0 | 0.0001 | 0.0016 | 0
0.1973 | 0.1447 | 0.509 | 0.0126 | 0.0116 | 0.0397 | 0.0179 | 0.0397 | 0.0011 | 0.0025 | 0.0004 | 0 | 0.0008 | 0.0019 | 0.0031 | 0.0012 | 0.0076 | 0 | 0 | 0.0027 | 0 | 0.0001 | 0.0011 | 0
0.1995 | 0.1584 | 0.5018 | 0.0061 | 0.013 | 0.0473 | 0.0197 | 0.0407 | 0.0008 | 0.003 | 0.0004 | 0 | 0.0009 | 0.0017 | 0.0025 | 0.001 | 0.0069 | 0 | 0 | 0.0024 | 0 | 0.0001 | 0.0019 | 0
0.2015 | 0.1488 | 0.5245 | 0.0139 | 0.0232 | 0.0482 | 0.0191 | 0.0421 | 0.0008 | 0.0026 | 0.0004 | 0 | 0.0007 | 0.0018 | 0.0026 | 0.0009 | 0.0072 | 0 | 0 | 0.0026 | 0 | 0.0001 | 0.0018 | 0
0.1999 | 0.1395 | 0.518 | 0.0088 | 0.0178 | 0.0504 | 0.0164 | 0.0381 | 0.0009 | 0.0029 | 0.0004 | 0 | 0.0007 | 0.002 | 0.0031 | 0.0012 | 0.0079 | 0 | 0 | 0.0027 | 0 | 0.0001 | 0.0035 | 0
0.197 | 0.1368 | 0.5154 | 0.0146 | 0.022 | 0.0503 | 0.0189 | 0.0372 | 0.0009 | 0.0026 | 0.0003 | 0 | 0.0007 | 0.002 | 0.0025 | 0.0011 | 0.0079 | 0 | 0 | 0.0027 | 0 | 0.0001 | 0.0018 | 0
0.1964 | 0.153 | 0.5427 | 0.0155 | 0.0213 | 0.0459 | 0.0191 | 0.0414 | 0.0009 | 0.0027 | 0.0004 | 0 | 0.0009 | 0.0025 | 0.0026 | 0.0014 | 0.0069 | 0 | 0 | 0.0027 | 0 | 0.0001 | 0.0027 | 0
0.1893 | 0.1487 | 0.5358 | 0.0138 | 0.0185 | 0.0468 | 0.0165 | 0.0392 | 0.0008 | 0.0025 | 0.0003 | 0 | 0.0008 | 0.0021 | 0.0028 | 0.0012 | 0.0078 | 0 | 0 | 0.0026 | 0 | 0.0001 | 0.001 | 0
0.2114 | 0.1527 | 0.5518 | 0.0098 | 0.0211 | 0.0471 | 0.0188 | 0.0414 | 0.0009 | 0.0028 | 0.0003 | 0 | 0.001 | 0.0024 | 0.0024 | 0.0012 | 0.0065 | 0 | 0 | 0.0028 | 0 | 0.0001 | 0.0019 | 0
0.1981 | 0.1459 | 0.5232 | 0.0083 | 0.0279 | 0.0611 | 0.0459 | 0.0526 | 0.0007 | 0.0141 | 0.0004 | 0 | 0.0008 | 0.0026 | 0.0022 | 0.0008 | 0.0071 | 0 | 0 | 0.0028 | 0 | 0.0001 | 0.0008 | 0
0.2014 | 0.1419 | 0.5405 | 0.0121 | 0.0195 | 0.0561 | 0.0245 | 0.0437 | 0.0008 | 0.0059 | 0.0003 | 0 | 0.0009 | 0.0026 | 0.0024 | 0.0011 | 0.006 | 0 | 0 | 0.0029 | 0 | 0.0001 | 0.0014 | 0
0.203 | 0.1509 | 0.5382 | 0.0154 | 0.0183 | 0.0504 | 0.0181 | 0.0445 | 0.0009 | 0.0032 | 0.0004 | 0 | 0.001 | 0.0027 | 0.0027 | 0.0013 | 0.006 | 0 | 0 | 0.0028 | 0 | 0.0001 | 0.002 | 0
0.2006 | 0.1412 | 0.5331 | 0.0116 | 0.0203 | 0.0642 | 0.0274 | 0.0424 | 0.0009 | 0.0037 | 0.0003 | 0 | 0.0009 | 0.0024 | 0.0029 | 0.0007 | 0.0061 | 0 | 0 | 0.0029 | 0 | 0 | 0.0032 | 0
0.1873 | 0.1376 | 0.5148 | 0.006 | 0.018 | 0.0488 | 0.0196 | 0.0385 | 0.0007 | 0.0027 | 0.0003 | 0 | 0.0009 | 0.0021 | 0.0021 | 0.001 | 0.0056 | 0 | 0 | 0.0028 | 0 | 0.0001 | 0.0026 | 0
0.1777 | 0.1367 | 0.5113 | 0.0066 | 0.0146 | 0.0514 | 0.0298 | 0.0447 | 0.0007 | 0.0082 | 0.0003 | 0 | 0.0008 | 0.0021 | 0.002 | 0.0011 | 0.0063 | 0 | 0 | 0.0028 | 0 | 0.0001 | 0.0008 | 0
0.1945 | 0.1469 | 0.5021 | 0.0089 | 0.022 | 0.0516 | 0.0245 | 0.0438 | 0.0008 | 0.0042 | 0.0003 | 0 | 0.0009 | 0.0022 | 0.0029 | 0.0011 | 0.0062 | 0 | 0 | 0.0028 | 0 | 0 | 0.0014 | 0
0.1937 | 0.1488 | 0.4994 | 0.0065 | 0.023 | 0.0665 | 0.0281 | 0.0431 | 0.0008 | 0.0049 | 0.0004 | 0 | 0.0008 | 0.0023 | 0.0023 | 0.0011 | 0.0086 | 0 | 0 | 0.0028 | 0 | 0.0001 | 0.0009 | 0
0.1901 | 0.1511 | 0.5046 | 0.0059 | 0.0159 | 0.052 | 0.0218 | 0.0402 | 0.0009 | 0.0038 | 0.0003 | 0 | 0.0008 | 0.0017 | 0.0026 | 0.0012 | 0.0059 | 0 | 0 | 0.0027 | 0 | 0.0001 | 0.0013 | 0
0.1986 | 0.1583 | 0.5073 | 0.0111 | 0.0165 | 0.0478 | 0.0195 | 0.047 | 0.0009 | 0.0033 | 0.0004 | 0 | 0.0009 | 0.0021 | 0.0083 | 0.001 | 0.0058 | 0 | 0 | 0.0027 | 0 | 0.0001 | 0.0016 | 0
0.191 | 0.1432 | 0.5168 | 0.0184 | 0.019 | 0.049 | 0.0195 | 0.0446 | 0.0012 | 0.0034 | 0.0003 | 0 | 0.0008 | 0.002 | 0.0022 | 0.0008 | 0.0068 | 0 | 0 | 0.0028 | 0 | 0.0001 | 0.0025 | 0
0.1894 | 0.1415 | 0.5079 | 0.0143 | 0.0197 | 0.0562 | 0.0208 | 0.0395 | 0.001 | 0.0046 | 0.0003 | 0.0018 | 0.0008 | 0.0021 | 0.0022 | 0.0013 | 0.0057 | 0 | 0 | 0.0027 | 0 | 0.0001 | 0.0016 | 0
0.1844 | 0.1356 | 0.504 | 0.0112 | 0.0214 | 0.0512 | 0.0228 | 0.0446 | 0.0008 | 0.0035 | 0.0003 | 0 | 0.0008 | 0.0018 | 0.0022 | 0.0011 | 0.0069 | 0 | 0 | 0.0027 | 0 | 0.0001 | 0.0007 | 0
0.1846 | 0.1481 | 0.5007 | 0.011 | 0.0238 | 0.0507 | 0.021 | 0.0414 | 0.0008 | 0.0031 | 0.0003 | 0 | 0.0008 | 0.002 | 0.0021 | 0.0011 | 0.0063 | 0 | 0 | 0.0026 | 0 | 0.0001 | 0.0013 | 0
0.1904 | 0.143 | 0.5145 | 0.0129 | 0.0219 | 0.0466 | 0.0193 | 0.045 | 0.0008 | 0.0028 | 0.0004 | 0 | 0.0008 | 0.0023 | 0.002 | 0.0008 | 0.0061 | 0 | 0 | 0.0029 | 0 | 0.0001 | 0.0008 | 0
0.1898 | 0.1473 | 0.5152 | 0.0145 | 0.0227 | 0.0482 | 0.0168 | 0.043 | 0.0008 | 0.0024 | 0.0004 | 0 | 0.0009 | 0.0025 | 0.0022 | 0.001 | 0.0067 | 0 | 0 | 0.0028 | 0 | 0.0001 | 0.001 | 0
0.1914 | 0.1836 | 0.9096 | 0.0059 | 0.0193 | 0.063 | 0.0153 | 0.0441 | 0.0009 | 0.0037 | 0.0005 | 0 | 0.0011 | 0.0032 | 0.0028 | 0.0013 | 0.0064 | 0 | 0 | 0.0033 | 0 | 0.0001 | 0.0006 | 0
0.1911 | 0.2139 | 1.0267 | 0.0064 | 0.0094 | 0.0491 | 0.006 | 0.0179 | 0.0004 | 0.0019 | 0.0005 | 0 | 0.001 | 0.0032 | 0.003 | 0.0026 | 0.0076 | 0 | 0 | 0.0036 | 0 | 0.0002 | 0.0011 | 0
0.1852 | 0.1982 | 1.0066 | 0.0082 | 0.0165 | 0.0659 | 0.0164 | 0.0384 | 0.0008 | 0.0023 | 0.0005 | 0 | 0.0011 | 0.0032 | 0.0025 | 0.0014 | 0.0073 | 0 | 0 | 0.0036 | 0 | 0.0001 | 0.001 | 0
0.1901 | 0.2158 | 1.005 | 0.0064 | 0.0214 | 0.0696 | 0.0231 | 0.0511 | 0.0011 | 0.0029 | 0.0004 | 0 | 0.0014 | 0.0036 | 0.0037 | 0.0016 | 0.0054 | 0 | 0 | 0.0036 | 0 | 0.0001 | 0.0017 | 0
0.1842 | 0.1994 | 1.017 | 0.0053 | 0.0206 | 0.0745 | 0.0253 | 0.0402 | 0.001 | 0.0039 | 0.0005 | 0 | 0.0012 | 0.0037 | 0.0028 | 0.0017 | 0.0079 | 0 | 0 | 0.0037 | 0 | 0.0003 | 0.003 | 0
0.1865 | 0.1929 | 0.9941 | 0.0032 | 0.0187 | 0.0813 | 0.0183 | 0.0372 | 0.0011 | 0.0041 | 0.0004 | 0 | 0.0011 | 0.0033 | 0.0027 | 0.0012 | 0.0076 | 0 | 0 | 0.0037 | 0 | 0.0002 | 0.0028 | 0
0.1875 | 0.188 | 1.0173 | 0.0074 | 0.0196 | 0.0767 | 0.0272 | 0.0406 | 0.0009 | 0.0065 | 0.0005 | 0 | 0.0009 | 0.0037 | 0.0026 | 0.0009 | 0.0079 | 0 | 0 | 0.0037 | 0 | 0.0001 | 0.0013 | 0
0.1739 | 0.195 | 1.0173 | 0.0052 | 0.0147 | 0.0719 | 0.0216 | 0.047 | 0.0009 | 0.0038 | 0.0005 | 0 | 0.001 | 0.0038 | 0.0024 | 0.0013 | 0.0051 | 0 | 0 | 0.0036 | 0 | 0.0001 | 0.0011 | 0
0.1899 | 0.2016 | 0.9968 | 0.0048 | 0.0237 | 0.072 | 0.0185 | 0.0419 | 0.001 | 0.0036 | 0.0005 | 0 | 0.0012 | 0.004 | 0.0027 | 0.0015 | 0.0055 | 0 | 0 | 0.0037 | 0 | 0.0001 | 0.002 | 0
0.1939 | 0.1854 | 0.9978 | 0.0069 | 0.0164 | 0.0752 | 0.0248 | 0.0424 | 0.0009 | 0.0034 | 0.0004 | 0 | 0.001 | 0.0035 | 0.0024 | 0.0009 | 0.0078 | 0 | 0 | 0.0036 | 0 | 0 | 0.0021 | 0
0.192 | 0.189 | 1.0052 | 0.0047 | 0.0131 | 0.0566 | 0.0182 | 0.0491 | 0.0012 | 0.0032 | 0.0004 | 0 | 0.0011 | 0.0033 | 0.0038 | 0.0012 | 0.0086 | 0 | 0 | 0.0036 | 0 | 0.0001 | 0.0037 | 0
0.1885 | 0.1915 | 1.001 | 0.0077 | 0.0145 | 0.0643 | 0.0194 | 0.0507 | 0.001 | 0.0033 | 0.0004 | 0 | 0.001 | 0.0032 | 0.0023 | 0.0012 | 0.0072 | 0 | 0 | 0.0036 | 0 | 0.0001 | 0.0016 | 0
0.198 | 0.1872 | 0.998 | 0.0065 | 0.0145 | 0.067 | 0.0183 | 0.0479 | 0.0008 | 0.0034 | 0.0004 | 0 | 0.001 | 0.0035 | 0.0026 | 0.0011 | 0.0085 | 0 | 0 | 0.0036 | 0 | 0 | 0.0032 | 0
0.2059 | 0.198 | 1.0055 | 0.0086 | 0.014 | 0.066 | 0.017 | 0.0448 | 0.0009 | 0.0031 | 0.0004 | 0 | 0.001 | 0.0034 | 0.0025 | 0.0017 | 0.0063 | 0 | 0 | 0.0037 | 0 | 0.0002 | 0.0012 | 0
0.2075 | 0.2064 | 1.02 | 0.0066 | 0.01 | 0.0478 | 0.0105 | 0.0286 | 0.0005 | 0.0026 | 0.0004 | 0 | 0.0012 | 0.0033 | 0.0038 | 0.0013 | 0.008 | 0 | 0 | 0.0038 | 0 | 0.0001 | 0.0017 | 0
0.1986 | 0.2243 | 1.0059 | 0.0026 | 0.0087 | 0.0467 | 0.0077 | 0.0245 | 0.0005 | 0.0024 | 0.0003 | 0 | 0.0012 | 0.0029 | 0.0031 | 0.0011 | 0.0083 | 0 | 0 | 0.0038 | 0 | 0.0001 | 0.0014 | 0
0.1954 | 0.1945 | 1.0097 | 0.0065 | 0.0103 | 0.0414 | 0.0066 | 0.0237 | 0.0005 | 0.0018 | 0.0003 | 0 | 0.0011 | 0.003 | 0.0027 | 0.0011 | 0.0078 | 0 | 0 | 0.0037 | 0 | 0.0001 | 0.0029 | 0
0.1961 | 0.1867 | 1.0114 | 0.0058 | 0.0105 | 0.0453 | 0.0082 | 0.0226 | 0.0004 | 0.002 | 0.0004 | 0 | 0.0011 | 0.0032 | 0.0024 | 0.0008 | 0.0085 | 0 | 0 | 0.0038 | 0 | 0.0001 | 0.0012 | 0
0.1876 | 0.1793 | 1.0013 | 0.0033 | 0.0096 | 0.0421 | 0.0081 | 0.0251 | 0.0005 | 0.0024 | 0.0004 | 0 | 0.0011 | 0.0032 | 0.0032 | 0.0012 | 0.0073 | 0 | 0 | 0.004 | 0 | 0.0001 | 0.0026 | 0
0.1968 | 0.2146 | 1.0122 | 0.0076 | 0.0116 | 0.0501 | 0.0096 | 0.0292 | 0.0006 | 0.0026 | 0.0004 | 0 | 0.001 | 0.0028 | 0.0027 | 0.0008 | 0.0065 | 0 | 0 | 0.0039 | 0 | 0 | 0.0019 | 0
0.194 | 0.1967 | 1.0076 | 0.0061 | 0.0107 | 0.0469 | 0.0078 | 0.0243 | 0.0005 | 0.0024 | 0.0004 | 0 | 0.001 | 0.0031 | 0.0023 | 0.0006 | 0.008 | 0 | 0 | 0.0038 | 0 | 0.0001 | 0.002 | 0
0.195 | 0.191 | 1.0119 | 0.0096 | 0.0091 | 0.0445 | 0.007 | 0.0205 | 0.0004 | 0.0023 | 0.0004 | 0 | 0.0009 | 0.0032 | 0.0023 | 0.0009 | 0.0092 | 0 | 0 | 0.0038 | 0 | 0.0001 | 0.0026 | 0
0.1893 | 0.1931 | 0.9906 | 0.0075 | 0.0111 | 0.0435 | 0.0132 | 0.019 | 0.0004 | 0.0019 | 0.0004 | 0 | 0.001 | 0.0029 | 0.0026 | 0.0015 | 0.0082 | 0 | 0 | 0.0036 | 0 | 0.0001 | 0.0013 | 0
0.2047 | 0.185 | 1.0073 | 0.0131 | 0.0139 | 0.0468 | 0.0094 | 0.0222 | 0.0006 | 0.0019 | 0.0004 | 0 | 0.0009 | 0.0031 | 0.0028 | 0.0009 | 0.0078 | 0 | 0 | 0.0037 | 0 | 0.0001 | 0.0026 | 0
0.1959 | 0.1868 | 1.0095 | 0.0065 | 0.011 | 0.0437 | 0.0081 | 0.0213 | 0.0005 | 0.0021 | 0.0004 | 0 | 0.001 | 0.003 | 0.0025 | 0.001 | 0.0077 | 0 | 0 | 0.0037 | 0 | 0.0001 | 0.0023 | 0
0.1964 | 0.2021 | 1.0566 | 0.0058 | 0.0076 | 0.0411 | 0.0078 | 0.0233 | 0.0005 | 0.0019 | 0.0004 | 0 | 0.0011 | 0.0032 | 0.0028 | 0.0009 | 0.0083 | 0 | 0 | 0.0039 | 0 | 0.0001 | 0.0024 | 0
0.2025 | 0.2121 | 1.0773 | 0.0111 | 0.0078 | 0.0497 | 0.0158 | 0.0363 | 0.0009 | 0.0047 | 0.0005 | 0 | 0.001 | 0.0036 | 0.0026 | 0.001 | 0.008 | 0 | 0 | 0.0038 | 0 | 0 | 0.0023 | 0
0.1901 | 0.1852 | 1.0329 | 0.0135 | 0.0178 | 0.0545 | 0.0156 | 0.0417 | 0.0009 | 0.0034 | 0.0005 | 0 | 0.0009 | 0.0035 | 0.0025 | 0.0011 | 0.0077 | 0 | 0 | 0.0037 | 0 | 0.0001 | 0.0026 | 0
0.19 | 0.1915 | 1.007 | 0.0111 | 0.0201 | 0.0805 | 0.0178 | 0.051 | 0.0008 | 0.0059 | 0.0005 | 0 | 0.001 | 0.0034 | 0.0036 | 0.0009 | 0.0079 | 0 | 0 | 0.0036 | 0 | 0.0001 | 0.0013 | 0
0.1974 | 0.187 | 1.0033 | 0.0099 | 0.0183 | 0.0669 | 0.0167 | 0.0407 | 0.0008 | 0.0041 | 0.0005 | 0 | 0.0009 | 0.0034 | 0.0047 | 0.004 | 0.0085 | 0 | 0 | 0.0035 | 0 | 0.0004 | 0.0015 | 0
0.1952 | 0.1816 | 0.9967 | 0.0132 | 0.022 | 0.0676 | 0.0225 | 0.0372 | 0.0009 | 0.0048 | 0.0005 | 0 | 0.0009 | 0.0037 | 0.0022 | 0.0006 | 0.0082 | 0 | 0 | 0.0036 | 0 | 0 | 0.0004 | 0
0.1847 | 0.1959 | 1.0152 | 0.0138 | 0.0221 | 0.0619 | 0.0216 | 0.0438 | 0.0009 | 0.0041 | 0.0006 | 0 | 0.001 | 0.0039 | 0.0023 | 0.0006 | 0.0081 | 0 | 0 | 0.0037 | 0 | 0 | 0.0018 | 0
0.1826 | 0.1994 | 1.0061 | 0.0092 | 0.0235 | 0.0632 | 0.0175 | 0.0481 | 0.0009 | 0.0035 | 0.0005 | 0 | 0.0009 | 0.0036 | 0.002 | 0.001 | 0.0077 | 0 | 0 | 0.0036 | 0 | 0.0001 | 0.002 | 0
0.1884 | 0.1778 | 0.9986 | 0.0091 | 0.0177 | 0.0592 | 0.0188 | 0.0488 | 0.0009 | 0.0031 | 0.0005 | 0 | 0.0009 | 0.0033 | 0.0043 | 0.0008 | 0.0086 | 0 | 0 | 0.0036 | 0 | 0.0001 | 0.0032 | 0
0.1895 | 0.1753 | 0.9972 | 0.014 | 0.019 | 0.0652 | 0.0216 | 0.0484 | 0.0011 | 0.0041 | 0.0005 | 0 | 0.0008 | 0.0033 | 0.0024 | 0.0006 | 0.0083 | 0 | 0 | 0.0036 | 0 | 0 | 0.0032 | 0
0.1864 | 0.1841 | 0.9901 | 0.0099 | 0.0167 | 0.062 | 0.0231 | 0.0486 | 0.0013 | 0.0043 | 0.0004 | 0 | 0.0008 | 0.003 | 0.003 | 0.0008 | 0.0083 | 0 | 0 | 0.0035 | 0 | 0.0001 | 0.0042 | 0
0.1889 | 0.1924 | 1.0072 | 0.0079 | 0.0151 | 0.0589 | 0.0218 | 0.0452 | 0.0013 | 0.0047 | 0.0005 | 0 | 0.0009 | 0.0033 | 0.0024 | 0.0008 | 0.0084 | 0 | 0 | 0.0037 | 0 | 0.0001 | 0.0014 | 0
0.1882 | 0.1815 | 0.9837 | 0.006 | 0.0148 | 0.0826 | 0.0198 | 0.0501 | 0.001 | 0.0047 | 0.0005 | 0 | 0.0009 | 0.0031 | 0.0031 | 0.0009 | 0.0085 | 0 | 0 | 0.0036 | 0 | 0.0001 | 0.0008 | 0
0.1907 | 0.1987 | 0.9961 | 0.0069 | 0.0157 | 0.0963 | 0.0188 | 0.0431 | 0.0008 | 0.0074 | 0.0005 | 0 | 0.0011 | 0.0035 | 0.0033 | 0.0013 | 0.0079 | 0 | 0 | 0.0036 | 0 | 0.0001 | 0.0026 | 0
0.1928 | 0.1924 | 1.0077 | 0.0071 | 0.0138 | 0.0605 | 0.0168 | 0.0394 | 0.0009 | 0.0051 | 0.0005 | 0 | 0.001 | 0.0032 | 0.0034 | 0.001 | 0.0079 | 0 | 0 | 0.0037 | 0 | 0.0001 | 0.0014 | 0
0.1951 | 0.1967 | 1.0367 | 0.0076 | 0.0138 | 0.0618 | 0.0196 | 0.0535 | 0.0007 | 0.0059 | 0.0005 | 0 | 0.0012 | 0.0036 | 0.0048 | 0.0011 | 0.0065 | 0 | 0 | 0.0033 | 0 | 0.0001 | 0.0014 | 0
0.1994 | 0.1812 | 1.0171 | 0.0086 | 0.0202 | 0.0659 | 0.0232 | 0.0399 | 0.001 | 0.007 | 0.0006 | 0 | 0.001 | 0.004 | 0.0028 | 0.0011 | 0.0068 | 0 | 0 | 0.0038 | 0 | 0.0001 | 0.0016 | 0
0.1919 | 0.187 | 0.998 | 0.0089 | 0.0193 | 0.0785 | 0.0394 | 0.0403 | 0.0011 | 0.0091 | 0.0006 | 0 | 0.001 | 0.0036 | 0.0024 | 0.0011 | 0.0063 | 0 | 0 | 0.0036 | 0 | 0.0001 | 0.0012 | 0
0.1943 | 0.1864 | 1.0063 | 0.0071 | 0.015 | 0.0726 | 0.03 | 0.0421 | 0.0011 | 0.0078 | 0.0005 | 0 | 0.001 | 0.0034 | 0.0027 | 0.0011 | 0.0072 | 0 | 0 | 0.0037 | 0 | 0.0001 | 0.0018 | 0
0.1931 | 0.1881 | 0.9952 | 0.0085 | 0.0162 | 0.062 | 0.024 | 0.0408 | 0.0011 | 0.0047 | 0.0005 | 0 | 0.001 | 0.0033 | 0.0029 | 0.0009 | 0.0073 | 0 | 0 | 0.0037 | 0 | 0.0001 | 0.0008 | 0
0.1908 | 0.1889 | 1.0146 | 0.0115 | 0.0153 | 0.0613 | 0.0199 | 0.0373 | 0.001 | 0.0059 | 0.0005 | 0 | 0.001 | 0.0035 | 0.0024 | 0.0011 | 0.0068 | 0 | 0 | 0.0038 | 0 | 0.0001 | 0.0008 | 0
0.1924 | 0.1868 | 1.0138 | 0.0082 | 0.0168 | 0.0634 | 0.0201 | 0.0421 | 0.0009 | 0.005 | 0.0005 | 0 | 0.001 | 0.0035 | 0.0026 | 0.0009 | 0.0065 | 0 | 0 | 0.0037 | 0 | 0.0001 | 0.0005 | 0
0.1917 | 0.186 | 1.0164 | 0.0086 | 0.0137 | 0.0669 | 0.0339 | 0.042 | 0.001 | 0.0057 | 0.0006 | 0 | 0.001 | 0.0033 | 0.0025 | 0.001 | 0.0082 | 0 | 0 | 0.0038 | 0 | 0.0001 | 0.0014 | 0
0.1871 | 0.1831 | 1.0035 | 0.0128 | 0.0158 | 0.0624 | 0.0246 | 0.0395 | 0.001 | 0.006 | 0.0005 | 0 | 0.001 | 0.0036 | 0.0025 | 0.0011 | 0.0073 | 0 | 0 | 0.0038 | 0 | 0.0001 | 0.0008 | 0
0.1862 | 0.1913 | 0.9831 | 0.0103 | 0.0164 | 0.0658 | 0.0197 | 0.0413 | 0.0009 | 0.0053 | 0.0006 | 0 | 0.001 | 0.0038 | 0.0024 | 0.001 | 0.0072 | 0 | 0 | 0.0038 | 0 | 0.0001 | 0.0011 | 0
0.1927 | 0.1981 | 1.0073 | 0.0101 | 0.0182 | 0.0766 | 0.0217 | 0.0418 | 0.001 | 0.0063 | 0.0005 | 0 | 0.0011 | 0.0039 | 0.0041 | 0.0009 | 0.0076 | 0 | 0 | 0.0037 | 0 | 0.0001 | 0.0018 | 0
0.1837 | 0.1942 | 1.005 | 0.0094 | 0.0157 | 0.0689 | 0.0185 | 0.0388 | 0.0009 | 0.0046 | 0.0006 | 0 | 0.0011 | 0.004 | 0.0027 | 0.0009 | 0.0068 | 0 | 0 | 0.0038 | 0 | 0.0001 | 0.0008 | 0
0.1953 | 0.1907 | 1.0128 | 0.0096 | 0.015 | 0.0699 | 0.0186 | 0.0394 | 0.0009 | 0.0045 | 0.0006 | 0 | 0.0011 | 0.004 | 0.0028 | 0.0006 | 0.0064 | 0 | 0 | 0.0038 | 0 | 0 | 0.0022 | 0
0.1882 | 0.1828 | 1.0078 | 0.0082 | 0.014 | 0.0761 | 0.024 | 0.0403 | 0.0009 | 0.0049 | 0.0006 | 0 | 0.0011 | 0.0039 | 0.0032 | 0.001 | 0.0067 | 0 | 0 | 0.0039 | 0 | 0.0001 | 0.0005 | 0
0.1924 | 0.1828 | 1.0087 | 0.0116 | 0.0151 | 0.0713 | 0.0175 | 0.0407 | 0.0007 | 0.0039 | 0.0007 | 0 | 0.0011 | 0.0044 | 0.003 | 0.0006 | 0.0074 | 0 | 0 | 0.0035 | 0 | 0 | 0.0009 | 0
0.1937 | 0.1752 | 1.0121 | 0.0129 | 0.0165 | 0.0706 | 0.0183 | 0.0445 | 0.0009 | 0.0041 | 0.0007 | 0 | 0.0011 | 0.0042 | 0.003 | 0.0009 | 0.0069 | 0 | 0 | 0.0037 | 0 | 0 | 0.0012 | 0
0.1954 | 0.1624 | 1.0204 | 0.0096 | 0.0139 | 0.0722 | 0.0208 | 0.0429 | 0.001 | 0.004 | 0.0006 | 0 | 0.0009 | 0.0037 | 0.0021 | 0.0011 | 0.0075 | 0 | 0 | 0.0037 | 0 | 0.0001 | 0.0013 | 0
0.2001 | 0.1719 | 1.0148 | 0.012 | 0.0158 | 0.0773 | 0.0205 | 0.0422 | 0.001 | 0.0049 | 0.0006 | 0 | 0.001 | 0.0047 | 0.003 | 0.0007 | 0.0078 | 0 | 0 | 0.0037 | 0 | 0.0001 | 0.0009 | 0
0.1969 | 0.1828 | 0.9981 | 0.0067 | 0.014 | 0.078 | 0.0206 | 0.0507 | 0.001 | 0.0051 | 0.0007 | 0 | 0.0011 | 0.0038 | 0.0032 | 0.0013 | 0.0077 | 0 | 0 | 0.0035 | 0 | 0.0001 | 0.0021 | 0
0.1974 | 0.1996 | 1.0082 | 0.0071 | 0.0148 | 0.0741 | 0.0194 | 0.0393 | 0.0009 | 0.0046 | 0.0007 | 0 | 0.0013 | 0.0041 | 0.0033 | 0.0013 | 0.0073 | 0 | 0 | 0.0038 | 0 | 0.0001 | 0.0014 | 0
0.1962 | 0.174 | 1.0114 | 0.0043 | 0.0126 | 0.076 | 0.0211 | 0.0404 | 0.0009 | 0.0045 | 0.0007 | 0 | 0.0011 | 0.0038 | 0.0025 | 0.0008 | 0.0065 | 0 | 0 | 0.0036 | 0 | 0.0001 | 0.001 | 0
0.1876 | 0.1658 | 1.0132 | 0.0073 | 0.0128 | 0.0751 | 0.0181 | 0.0452 | 0.0009 | 0.0035 | 0.0006 | 0 | 0.001 | 0.0034 | 0.0023 | 0.0008 | 0.0061 | 0 | 0 | 0.0037 | 0 | 0.0001 | 0.0014 | 0
0.1963 | 0.1699 | 1.0064 | 0.0079 | 0.0121 | 0.0703 | 0.0181 | 0.0408 | 0.001 | 0.0041 | 0.0006 | 0 | 0.001 | 0.0035 | 0.0029 | 0.0009 | 0.0065 | 0 | 0 | 0.0036 | 0 | 0.0001 | 0.0012 | 0
0.1962 | 0.1944 | 1.0044 | 0.0061 | 0.0137 | 0.074 | 0.0183 | 0.0423 | 0.001 | 0.004 | 0.0006 | 0 | 0.0012 | 0.0034 | 0.0039 | 0.0012 | 0.0072 | 0 | 0 | 0.0035 | 0 | 0.0001 | 0.0014 | 0
0.2029 | 0.1939 | 1.0288 | 0.0074 | 0.0168 | 0.0758 | 0.0176 | 0.0482 | 0.0009 | 0.0044 | 0.0008 | 0 | 0.0012 | 0.0039 | 0.003 | 0.0009 | 0.0078 | 0 | 0 | 0.0038 | 0 | 0.0001 | 0.0007 | 0
0.1949 | 0.1833 | 0.9963 | 0.0035 | 0.0128 | 0.0806 | 0.0224 | 0.0477 | 0.001 | 0.0047 | 0.0007 | 0 | 0.0011 | 0.0033 | 0.0035 | 0.0008 | 0.0079 | 0 | 0 | 0.0035 | 0 | 0.0001 | 0.0014 | 0
0.1939 | 0.2093 | 0.9971 | 0.0052 | 0.0141 | 0.0778 | 0.0217 | 0.0453 | 0.0009 | 0.0049 | 0.0007 | 0 | 0.0012 | 0.0034 | 0.0038 | 0.001 | 0.0065 | 0 | 0 | 0.0036 | 0 | 0.0001 | 0.0008 | 0
0.1974 | 0.1895 | 1.0251 | 0.0059 | 0.0135 | 0.0775 | 0.021 | 0.0433 | 0.001 | 0.0038 | 0.0007 | 0 | 0.0012 | 0.0036 | 0.0047 | 0.0008 | 0.0062 | 0 | 0 | 0.0037 | 0 | 0.0001 | 0.0017 | 0
0.199 | 0.1747 | 1.0133 | 0.0061 | 0.0191 | 0.079 | 0.0234 | 0.0415 | 0.001 | 0.0058 | 0.0007 | 0 | 0.0011 | 0.0039 | 0.0024 | 0.0008 | 0.0072 | 0 | 0 | 0.0037 | 0 | 0.0001 | 0.0009 | 0
0.1949 | 0.1879 | 1.0252 | 0.007 | 0.0154 | 0.0734 | 0.0237 | 0.0465 | 0.001 | 0.0044 | 0.0007 | 0 | 0.0012 | 0.004 | 0.0026 | 0.0007 | 0.0076 | 0 | 0 | 0.0039 | 0 | 0.0001 | 0.0013 | 0
0.1964 | 0.1652 | 0.9889 | 0.0041 | 0.0143 | 0.0683 | 0.0211 | 0.0331 | 0.0011 | 0.0039 | 0.0006 | 0 | 0.001 | 0.004 | 0.0032 | 0.0008 | 0.0078 | 0 | 0 | 0.0037 | 0 | 0.0001 | 0.0015 | 0
0.2087 | 0.1684 | 1.0061 | 0.0044 | 0.0145 | 0.0695 | 0.0198 | 0.0327 | 0.0011 | 0.0055 | 0.0006 | 0 | 0.0012 | 0.0038 | 0.0035 | 0.0008 | 0.0075 | 0 | 0 | 0.0037 | 0 | 0.0001 | 0.0011 | 0
0.1976 | 0.1738 | 0.9885 | 0.004 | 0.0216 | 0.068 | 0.0177 | 0.0401 | 0.0009 | 0.0047 | 0.0006 | 0 | 0.0011 | 0.0039 | 0.0027 | 0.0007 | 0.0071 | 0 | 0 | 0.0037 | 0 | 0.0001 | 0.0007 | 0
0.1983 | 0.1814 | 1.0062 | 0.0054 | 0.0214 | 0.0636 | 0.0172 | 0.0375 | 0.0009 | 0.0045 | 0.0006 | 0 | 0.0012 | 0.0039 | 0.0038 | 0.001 | 0.0069 | 0 | 0 | 0.0037 | 0 | 0.0001 | 0.0014 | 0
0.2025 | 0.2074 | 1.0174 | 0.0035 | 0.0167 | 0.0561 | 0.0096 | 0.023 | 0.0006 | 0.0026 | 0.0005 | 0 | 0.0013 | 0.0033 | 0.0049 | 0.0007 | 0.0075 | 0 | 0 | 0.0038 | 0 | 0.0001 | 0.0017 | 0
0.1906 | 0.1955 | 1.0043 | 0.0032 | 0.0114 | 0.0519 | 0.0066 | 0.0191 | 0.0003 | 0.0023 | 0.0005 | 0 | 0.0012 | 0.0031 | 0.0035 | 0.0009 | 0.0071 | 0 | 0 | 0.0038 | 0 | 0.0001 | 0.0004 | 0
0.2094 | 0.1866 | 1.022 | 0.0032 | 0.011 | 0.0515 | 0.0064 | 0.0182 | 0.0004 | 0.0031 | 0.0006 | 0 | 0.0012 | 0.0034 | 0.0031 | 0.001 | 0.0073 | 0 | 0 | 0.0039 | 0 | 0.0002 | 0.001 | 0
0.2037 | 0.1903 | 1.0151 | 0.0029 | 0.0118 | 0.0557 | 0.0061 | 0.0164 | 0.0003 | 0.0028 | 0.0005 | 0 | 0.0012 | 0.0034 | 0.0043 | 0.0008 | 0.0072 | 0 | 0 | 0.0038 | 0 | 0.0001 | 0.0013 | 0
0.1956 | 0.2027 | 1.0252 | 0.0031 | 0.0113 | 0.0558 | 0.0064 | 0.0166 | 0.0003 | 0.0029 | 0.0005 | 0 | 0.0014 | 0.0034 | 0.0046 | 0.0011 | 0.0069 | 0 | 0 | 0.0038 | 0 | 0.0001 | 0.0014 | 0
0.1978 | 0.2009 | 1.0145 | 0.0032 | 0.0122 | 0.0518 | 0.0065 | 0.0191 | 0.0003 | 0.0029 | 0.0005 | 0 | 0.0012 | 0.0034 | 0.004 | 0.001 | 0.0074 | 0 | 0 | 0.0038 | 0 | 0.0001 | 0.0025 | 0
0.1986 | 0.1903 | 1.0045 | 0.0038 | 0.0118 | 0.0539 | 0.011 | 0.0274 | 0.0006 | 0.0035 | 0.0005 | 0 | 0.0011 | 0.0033 | 0.0028 | 0.0009 | 0.0071 | 0 | 0 | 0.0039 | 0 | 0.0001 | 0.0024 | 0
0.189 | 0.1622 | 0.6972 | 0.0062 | 0.0133 | 0.0525 | 0.0174 | 0.0389 | 0.0009 | 0.0066 | 0.0004 | 0 | 0.0011 | 0.0025 | 0.0044 | 0.0011 | 0.0088 | 0 | 0 | 0.0032 | 0 | 0.0001 | 0 | 0
0.2004 | 0.154 | 0.5167 | 0.0073 | 0.0151 | 0.0538 | 0.0235 | 0.0403 | 0.0009 | 0.0062 | 0.0004 | 0 | 0.0009 | 0.0022 | 0.0023 | 0.0012 | 0.008 | 0 | 0 | 0.003 | 0 | 0.0001 | 0.0017 | 0
0.1922 | 0.1517 | 0.5047 | 0.0079 | 0.0138 | 0.0502 | 0.0206 | 0.041 | 0.0008 | 0.0048 | 0.0003 | 0 | 0.0009 | 0.002 | 0.0025 | 0.001 | 0.0086 | 0 | 0 | 0.003 | 0 | 0.0001 | 0 | 0
0.1894 | 0.1549 | 0.5097 | 0.0047 | 0.0196 | 0.0577 | 0.0167 | 0.0396 | 0.0009 | 0.0046 | 0.0004 | 0 | 0.0009 | 0.0024 | 0.0028 | 0.0009 | 0.0067 | 0 | 0 | 0.0031 | 0 | 0.0001 | 0.0027 | 0
0.2051 | 0.1535 | 0.5171 | 0.006 | 0.0221 | 0.0568 | 0.0152 | 0.0392 | 0.0009 | 0.0046 | 0.0004 | 0 | 0.001 | 0.0026 | 0.0037 | 0.0013 | 0.0061 | 0 | 0 | 0.003 | 0 | 0.0001 | 0.0028 | 0
0.1926 | 0.1683 | 0.5282 | 0.0126 | 0.0196 | 0.0576 | 0.0198 | 0.0417 | 0.0008 | 0.0056 | 0.0005 | 0 | 0.001 | 0.0026 | 0.0024 | 0.0011 | 0.0066 | 0 | 0 | 0.0031 | 0 | 0.0001 | 0.0018 | 0
0.1849 | 0.156 | 0.5138 | 0.0064 | 0.0166 | 0.0533 | 0.0162 | 0.036 | 0.001 | 0.0046 | 0.0004 | 0 | 0.001 | 0.0025 | 0.0026 | 0.001 | 0.0054 | 0 | 0 | 0.0032 | 0 | 0.0001 | 0.0034 | 0
0.1847 | 0.1426 | 0.5014 | 0.0058 | 0.0144 | 0.0514 | 0.0198 | 0.0358 | 0.0009 | 0.0045 | 0.0003 | 0 | 0.0009 | 0.0022 | 0.0022 | 0.0008 | 0.0064 | 0 | 0 | 0.003 | 0 | 0.0001 | 0.0014 | 0
0.2025 | 0.1437 | 0.5071 | 0.0064 | 0.0157 | 0.0509 | 0.0187 | 0.0382 | 0.001 | 0.004 | 0.0003 | 0 | 0.0009 | 0.0019 | 0.003 | 0.0009 | 0.0071 | 0 | 0 | 0.003 | 0 | 0 | 0.0041 | 0
0.1949 | 0.1511 | 0.5081 | 0.0031 | 0.0183 | 0.048 | 0.0145 | 0.0366 | 0.0008 | 0.0028 | 0.0003 | 0 | 0.0008 | 0.0017 | 0.0022 | 0.0009 | 0.007 | 0 | 0 | 0.003 | 0 | 0.0001 | 0 | 0
0.1873 | 0.1489 | 0.5067 | 0.003 | 0.0124 | 0.0452 | 0.0152 | 0.0364 | 0.0009 | 0.0025 | 0.0003 | 0 | 0.0008 | 0.0014 | 0.0024 | 0.0009 | 0.0063 | 0 | 0 | 0.0029 | 0 | 0.0001 | 0 | 0
0.1854 | 0.1473 | 0.5086 | 0.0113 | 0.0171 | 0.0623 | 0.0128 | 0.0342 | 0.0008 | 0.0044 | 0.0003 | 0 | 0.0008 | 0.0022 | 0.0022 | 0.0012 | 0.0062 | 0 | 0 | 0.003 | 0 | 0.0001 | 0 | 0
0.1941 | 0.1479 | 0.5256 | 0.0054 | 0.0215 | 0.055 | 0.0146 | 0.0375 | 0.0008 | 0.0036 | 0.0004 | 0 | 0.001 | 0.0026 | 0.0029 | 0.0013 | 0.007 | 0 | 0 | 0.003 | 0 | 0.0001 | 0 | 0
0.1959 | 0.1464 | 0.5181 | 0.0034 | 0.0145 | 0.0706 | 0.0163 | 0.0364 | 0.0007 | 0.0035 | 0.0003 | 0 | 0.0009 | 0.0021 | 0.0026 | 0.0016 | 0.0073 | 0 | 0 | 0.003 | 0 | 0.0001 | 0 | 0
0.1979 | 0.1426 | 0.5438 | 0.0041 | 0.0169 | 0.0623 | 0.0274 | 0.0415 | 0.0009 | 0.0048 | 0.0004 | 0 | 0.0009 | 0.0023 | 0.0034 | 0.0012 | 0.0081 | 0 | 0 | 0.003 | 0 | 0.0001 | 0 | 0
0.2044 | 0.1509 | 0.5286 | 0.0026 | 0.0168 | 0.0567 | 0.0196 | 0.0419 | 0.0011 | 0.0041 | 0.0003 | 0 | 0.0009 | 0.0022 | 0.0027 | 0.0012 | 0.0089 | 0 | 0 | 0.0031 | 0 | 0.0001 | 0 | 0
0.1846 | 0.1363 | 0.5092 | 0.0078 | 0.0235 | 0.0521 | 0.0172 | 0.0376 | 0.0009 | 0.0032 | 0.0003 | 0 | 0.0008 | 0.0023 | 0.0025 | 0.0009 | 0.0065 | 0 | 0 | 0.0029 | 0 | 0.0001 | 0 | 0
0.1898 | 0.1326 | 0.5181 | 0.0065 | 0.0229 | 0.0546 | 0.0207 | 0.0388 | 0.001 | 0.0032 | 0.0004 | 0 | 0.0008 | 0.0025 | 0.0027 | 0.0009 | 0.0083 | 0 | 0 | 0.003 | 0 | 0.0001 | 0 | 0
0.1919 | 0.1339 | 0.5145 | 0.0063 | 0.0221 | 0.0557 | 0.0188 | 0.0413 | 0.0011 | 0.003 | 0.0004 | 0 | 0.0008 | 0.0023 | 0.0022 | 0.0009 | 0.0086 | 0 | 0 | 0.0031 | 0 | 0.0001 | 0 | 0
0.196 | 0.1485 | 0.5196 | 0.0055 | 0.0214 | 0.0602 | 0.0177 | 0.047 | 0.001 | 0.0029 | 0.0003 | 0 | 0.0009 | 0.0022 | 0.0031 | 0.0011 | 0.0084 | 0 | 0 | 0.0028 | 0 | 0.0001 | 0 | 0
0.1874 | 0.1358 | 0.5137 | 0.004 | 0.0153 | 0.0678 | 0.0214 | 0.045 | 0.0008 | 0.0041 | 0.0004 | 0 | 0.0009 | 0.0023 | 0.0027 | 0.0008 | 0.0077 | 0 | 0 | 0.0029 | 0 | 0.0001 | 0 | 0
0.2031 | 0.1323 | 0.5175 | 0.0052 | 0.0167 | 0.0581 | 0.0194 | 0.0373 | 0.001 | 0.0029 | 0.0003 | 0 | 0.0009 | 0.0023 | 0.0033 | 0.001 | 0.0072 | 0 | 0 | 0.003 | 0 | 0.0001 | 0 | 0
0.1923 | 0.1431 | 0.4994 | 0.0058 | 0.0147 | 0.0826 | 0.0889 | 0.0379 | 0.0008 | 0.0032 | 0.0003 | 0 | 0.0009 | 0.0019 | 0.0039 | 0.001 | 0.0075 | 0 | 0 | 0.0028 | 0 | 0.0001 | 0 | 0
0.1953 | 0.1391 | 0.4937 | 0.0043 | 0.0142 | 0.0575 | 0.025 | 0.0413 | 0.0008 | 0.0032 | 0.0003 | 0 | 0.001 | 0.0021 | 0.0025 | 0.0009 | 0.0076 | 0 | 0 | 0.0029 | 0 | 0.0001 | 0.0009 | 0
0.1996 | 0.1507 | 0.5093 | 0.0135 | 0.0145 | 0.0507 | 0.0209 | 0.0459 | 0.001 | 0.0033 | 0.0003 | 0 | 0.0008 | 0.0023 | 0.0029 | 0.001 | 0.008 | 0 | 0 | 0.0029 | 0 | 0 | 0.0008 | 0
0.1849 | 0.1398 | 0.5074 | 0.0108 | 0.0122 | 0.0531 | 0.0199 | 0.0449 | 0.0011 | 0.0032 | 0.0003 | 0 | 0.0008 | 0.0019 | 0.0021 | 0.0008 | 0.008 | 0 | 0 | 0.003 | 0 | 0 | 0.0012 | 0
0.2786 | 0.6597 | 1.5532 | 0.0079 | 0.0132 | 0.0974 | 0.0213 | 0.0514 | 0.0012 | 0.0046 | 0.0006 | 0 | 0.0024 | 0.0048 | 0.0039 | 0.0019 | 0.0077 | 0 | 0 | 0.0051 | 0 | 0.0002 | 0.0033 | 0
0.2684 | 0.6269 | 1.521 | 0.0056 | 0.0132 | 0.0998 | 0.021 | 0.0495 | 0.0012 | 0.0049 | 0.0005 | 0 | 0.0025 | 0.0047 | 0.0042 | 0.0013 | 0.009 | 0 | 0 | 0.0049 | 0 | 0.0002 | 0.0017 | 0
0.2694 | 0.6362 | 1.5294 | 0.0113 | 0.0121 | 0.0928 | 0.0186 | 0.0431 | 0.001 | 0.0038 | 0.0005 | 0 | 0.0024 | 0.0046 | 0.0046 | 0.0012 | 0.0094 | 0 | 0 | 0.0048 | 0 | 0.0002 | 0.0012 | 0
0.2882 | 0.6454 | 1.5839 | 0.0064 | 0.0176 | 0.0954 | 0.0234 | 0.0413 | 0.0011 | 0.0042 | 0.0006 | 0 | 0.0026 | 0.0049 | 0.0042 | 0.0008 | 0.0093 | 0 | 0 | 0.0051 | 0 | 0.0002 | 0.0017 | 0
0.2698 | 0.6184 | 1.5556 | 0.0073 | 0.0124 | 0.0819 | 0.0236 | 0.0382 | 0.001 | 0.0038 | 0.0005 | 0 | 0.0024 | 0.0047 | 0.0044 | 0.002 | 0.0093 | 0 | 0 | 0.005 | 0 | 0.0001 | 0 | 0
0.2737 | 0.6134 | 1.544 | 0.0085 | 0.01 | 0.0782 | 0.0196 | 0.0383 | 0.0009 | 0.0036 | 0.0005 | 0 | 0.0022 | 0.0043 | 0.004 | 0.0015 | 0.0089 | 0 | 0 | 0.0049 | 0 | 0.0001 | 0 | 0
0.2694 | 0.6127 | 1.5629 | 0.0106 | 0.0141 | 0.0762 | 0.0159 | 0.0386 | 0.0008 | 0.0035 | 0.0005 | 0 | 0.0019 | 0.0046 | 0.0031 | 0.0012 | 0.009 | 0 | 0 | 0.0051 | 0 | 0.0001 | 0 | 0
0.2707 | 0.6064 | 1.547 | 0.0087 | 0.0135 | 0.0709 | 0.0151 | 0.0416 | 0.001 | 0.0033 | 0.0005 | 0 | 0.002 | 0.0048 | 0.0034 | 0.0014 | 0.009 | 0 | 0 | 0.005 | 0 | 0.0001 | 0 | 0
0.2792 | 0.617 | 1.5478 | 0.0116 | 0.0144 | 0.0656 | 0.0199 | 0.0443 | 0.002 | 0.0043 | 0.0006 | 0 | 0.0017 | 0.0054 | 0.0049 | 0.0014 | 0.009 | 0 | 0 | 0.0053 | 0 | 0.0001 | 0 | 0
0.2891 | 0.6203 | 1.5728 | 0.0115 | 0.013 | 0.0716 | 0.018 | 0.0436 | 0.0016 | 0.0042 | 0.0006 | 0 | 0.0021 | 0.0052 | 0.0036 | 0.0014 | 0.0091 | 0 | 0 | 0.0053 | 0 | 0.0002 | 0 | 0
0.2753 | 0.6301 | 1.5486 | 0.0096 | 0.0133 | 0.0798 | 0.0194 | 0.046 | 0.001 | 0.0038 | 0.0006 | 0 | 0.0024 | 0.005 | 0.004 | 0.0016 | 0.009 | 0 | 0 | 0.0052 | 0 | 0.0002 | 0 | 0
0.2757 | 0.617 | 1.5445 | 0.0111 | 0.0153 | 0.0745 | 0.0176 | 0.0383 | 0.0009 | 0.0033 | 0.0005 | 0 | 0.0027 | 0.0049 | 0.0058 | 0.0011 | 0.0072 | 0 | 0 | 0.0052 | 0 | 0.0002 | 0 | 0
0.2755 | 0.5928 | 1.5532 | 0.0122 | 0.0179 | 0.0798 | 0.018 | 0.0383 | 0.001 | 0.0035 | 0.0005 | 0 | 0.0022 | 0.005 | 0.0039 | 0.0013 | 0.0078 | 0 | 0 | 0.0052 | 0 | 0.0002 | 0 | 0
0.283 | 0.6074 | 1.5362 | 0.0111 | 0.016 | 0.0763 | 0.0157 | 0.0398 | 0.0012 | 0.0034 | 0.0005 | 0 | 0.0021 | 0.0048 | 0.0043 | 0.0016 | 0.0073 | 0 | 0 | 0.0054 | 0 | 0.0001 | 0 | 0
0.2787 | 0.6424 | 1.5522 | 0.0082 | 0.0163 | 0.0778 | 0.0146 | 0.0406 | 0.0013 | 0.0036 | 0.0005 | 0 | 0.0026 | 0.005 | 0.0039 | 0.0015 | 0.0086 | 0 | 0 | 0.0056 | 0 | 0.0002 | 0 | 0
0.2748 | 0.6144 | 1.517 | 0.0093 | 0.0183 | 0.0749 | 0.0142 | 0.0358 | 0.0016 | 0.003 | 0.0006 | 0 | 0.0024 | 0.0048 | 0.0049 | 0.0014 | 0.0094 | 0 | 0 | 0.0051 | 0 | 0.0001 | 0 | 0
0.2867 | 0.6079 | 1.5234 | 0.0096 | 0.0176 | 0.0732 | 0.0175 | 0.0486 | 0.0013 | 0.0033 | 0.0005 | 0 | 0.0022 | 0.005 | 0.0038 | 0.0017 | 0.0087 | 0 | 0 | 0.0051 | 0 | 0.0002 | 0 | 0
0.2736 | 0.6236 | 1.5512 | 0.0083 | 0.0129 | 0.0596 | 0.0129 | 0.0315 | 0.0008 | 0.0027 | 0.0006 | 0 | 0.0019 | 0.0051 | 0.0031 | 0.0014 | 0.0115 | 0 | 0 | 0.005 | 0 | 0.0001 | 0 | 0
0.2788 | 0.6217 | 1.542 | 0.0094 | 0.0098 | 0.0558 | 0.0089 | 0.0192 | 0.0005 | 0.0019 | 0.0005 | 0 | 0.0019 | 0.0047 | 0.0037 | 0.0013 | 0.0095 | 0 | 0 | 0.0049 | 0 | 0.0001 | 0 | 0
0.2823 | 0.6289 | 1.5382 | 0.0067 | 0.0112 | 0.0583 | 0.0076 | 0.0193 | 0.0006 | 0.0021 | 0.0006 | 0 | 0.0021 | 0.0048 | 0.0039 | 0.0015 | 0.0091 | 0 | 0 | 0.005 | 0 | 0.0001 | 0 | 0
0.2699 | 0.6296 | 1.5676 | 0.0055 | 0.0102 | 0.0575 | 0.0077 | 0.0227 | 0.0006 | 0.0022 | 0.0005 | 0 | 0.0022 | 0.0045 | 0.005 | 0.0016 | 0.0083 | 0 | 0 | 0.0052 | 0 | 0.0002 | 0.0012 | 0
0.272 | 0.6275 | 1.5453 | 0.0047 | 0.0115 | 0.0639 | 0.0075 | 0.0212 | 0.0005 | 0.002 | 0.0005 | 0 | 0.0022 | 0.0045 | 0.0033 | 0.0016 | 0.0077 | 0 | 0 | 0.005 | 0 | 0.0001 | 0.0005 | 0
0.1969 | 0.1479 | 0.4911 | 0.0017 | 0.0092 | 0.0398 | 0.0056 | 0.0148 | 0.0003 | 0.0013 | 0.0002 | 0 | 0.0007 | 0.0011 | 0.0024 | 0.001 | 0.0076 | 0 | 0 | 0.0029 | 0 | 0.0001 | 0.0021 | 0
0.1915 | 0.1462 | 0.5026 | 0.003 | 0.0144 | 0.0459 | 0.0138 | 0.0299 | 0.0006 | 0.0026 | 0.0002 | 0 | 0.0008 | 0.0015 | 0.0021 | 0.0008 | 0.0069 | 0 | 0 | 0.003 | 0 | 0.0001 | 0 | 0
0.1886 | 0.1487 | 0.5022 | 0.004 | 0.016 | 0.0588 | 0.0185 | 0.049 | 0.0007 | 0.0036 | 0.0002 | 0 | 0.0008 | 0.0017 | 0.0021 | 0.0008 | 0.007 | 0 | 0 | 0.0027 | 0 | 0.0001 | 0 | 0
0.1885 | 0.1517 | 0.4967 | 0.0032 | 0.0164 | 0.056 | 0.0201 | 0.0501 | 0.0007 | 0.0035 | 0.0003 | 0 | 0.0009 | 0.0019 | 0.0027 | 0.0009 | 0.0064 | 0 | 0 | 0.003 | 0 | 0.0001 | 0 | 0
0.1889 | 0.1477 | 0.5005 | 0.0058 | 0.0134 | 0.047 | 0.0198 | 0.0438 | 0.0008 | 0.0027 | 0.0003 | 0 | 0.0008 | 0.0017 | 0.0023 | 0.0009 | 0.0069 | 0 | 0 | 0.0029 | 0 | 0.0001 | 0 | 0
0.1904 | 0.1391 | 0.5012 | 0.0068 | 0.0151 | 0.0484 | 0.0194 | 0.0421 | 0.001 | 0.0026 | 0.0003 | 0 | 0.0007 | 0.0015 | 0.0025 | 0.001 | 0.0065 | 0 | 0 | 0.0029 | 0 | 0.0001 | 0 | 0
0.1869 | 0.1526 | 0.5063 | 0.0062 | 0.02 | 0.0612 | 0.0224 | 0.0517 | 0.0012 | 0.0034 | 0.0003 | 0 | 0.0008 | 0.0019 | 0.0024 | 0.0012 | 0.0066 | 0 | 0 | 0.0026 | 0 | 0.0001 | 0 | 0
0.1771 | 0.1537 | 0.4984 | 0.0068 | 0.0223 | 0.0547 | 0.0182 | 0.0583 | 0.0008 | 0.0027 | 0.0003 | 0 | 0.0008 | 0.0018 | 0.0022 | 0.0008 | 0.0066 | 0 | 0 | 0.0029 | 0 | 0.0001 | 0 | 0
0.1858 | 0.1601 | 0.5043 | 0.0067 | 0.0226 | 0.0593 | 0.0168 | 0.0419 | 0.0009 | 0.0033 | 0.0003 | 0 | 0.0009 | 0.0018 | 0.0027 | 0.001 | 0.0076 | 0 | 0 | 0.0029 | 0 | 0.0001 | 0 | 0
0.1829 | 0.1414 | 0.5166 | 0.0039 | 0.0221 | 0.0591 | 0.0181 | 0.0453 | 0.0009 | 0.003 | 0.0003 | 0 | 0.0008 | 0.0017 | 0.0021 | 0.0011 | 0.0064 | 0 | 0 | 0.0029 | 0 | 0.0001 | 0 | 0
0.1908 | 0.1423 | 0.5019 | 0.004 | 0.0223 | 0.0588 | 0.0181 | 0.0461 | 0.0008 | 0.003 | 0.0003 | 0 | 0.0008 | 0.0018 | 0.0025 | 0.0008 | 0.0072 | 0 | 0 | 0.003 | 0 | 0.0001 | 0 | 0
0.1968 | 0.1447 | 0.5037 | 0.0051 | 0.0143 | 0.0534 | 0.0179 | 0.045 | 0.0009 | 0.0033 | 0.0004 | 0 | 0.0008 | 0.0018 | 0.0022 | 0.0008 | 0.0081 | 0 | 0 | 0.0029 | 0 | 0.0001 | 0 | 0
0.1861 | 0.1597 | 0.513 | 0.0078 | 0.0152 | 0.0492 | 0.0189 | 0.0435 | 0.001 | 0.0033 | 0.0004 | 0 | 0.0009 | 0.0019 | 0.0025 | 0.0012 | 0.007 | 0 | 0 | 0.0029 | 0 | 0.0001 | 0 | 0
0.1897 | 0.1584 | 0.5089 | 0.0055 | 0.0143 | 0.0588 | 0.0752 | 0.037 | 0.0009 | 0.0038 | 0.0004 | 0 | 0.0009 | 0.0018 | 0.0022 | 0.001 | 0.0068 | 0 | 0 | 0.003 | 0 | 0.0001 | 0 | 0
0.1872 | 0.1636 | 0.5157 | 0.0048 | 0.0134 | 0.0502 | 0.0234 | 0.0319 | 0.0009 | 0.0029 | 0.0004 | 0 | 0.0009 | 0.0018 | 0.0023 | 0.0013 | 0.0073 | 0 | 0 | 0.0029 | 0 | 0.0001 | 0 | 0
0.1882 | 0.1622 | 0.5044 | 0.0044 | 0.0149 | 0.0554 | 0.0159 | 0.0418 | 0.0009 | 0.0034 | 0.0005 | 0 | 0.0009 | 0.0018 | 0.0026 | 0.0013 | 0.0071 | 0 | 0 | 0.003 | 0 | 0.0001 | 0 | 0
0.1909 | 0.1462 | 0.5075 | 0.0044 | 0.0182 | 0.06 | 0.0257 | 0.0411 | 0.0011 | 0.0041 | 0.0004 | 0 | 0.0009 | 0.0019 | 0.0023 | 0.0007 | 0.0075 | 0 | 0 | 0.0029 | 0 | 0.0001 | 0 | 0
0.1937 | 0.1587 | 0.5166 | 0.0072 | 0.0141 | 0.0537 | 0.0165 | 0.0482 | 0.0008 | 0.0035 | 0.0005 | 0 | 0.0009 | 0.002 | 0.0024 | 0.0009 | 0.0072 | 0 | 0 | 0.0029 | 0 | 0 | 0 | 0
0.1908 | 0.1503 | 0.5178 | 0.0044 | 0.0149 | 0.0545 | 0.0165 | 0.0484 | 0.0008 | 0.0035 | 0.0003 | 0 | 0.0008 | 0.0019 | 0.0026 | 0.001 | 0.0066 | 0 | 0 | 0.0029 | 0 | 0 | 0 | 0
0.1862 | 0.1482 | 0.5164 | 0.0031 | 0.0153 | 0.0504 | 0.0155 | 0.0403 | 0.0008 | 0.0035 | 0.0004 | 0 | 0.0008 | 0.0019 | 0.0022 | 0.0009 | 0.0073 | 0 | 0 | 0.003 | 0 | 0.0001 | 0 | 0
0.1849 | 0.1476 | 0.5182 | 0.0033 | 0.0143 | 0.0549 | 0.0158 | 0.0386 | 0.0009 | 0.0035 | 0.0004 | 0 | 0.0008 | 0.0019 | 0.0029 | 0.0009 | 0.0072 | 0 | 0 | 0.003 | 0 | 0.0001 | 0 | 0
0.1873 | 0.1474 | 0.5107 | 0.0044 | 0.0159 | 0.0546 | 0.0148 | 0.0377 | 0.0009 | 0.0038 | 0.0004 | 0 | 0.0009 | 0.002 | 0.0025 | 0.001 | 0.007 | 0 | 0 | 0.003 | 0 | 0.0001 | 0 | 0
0.1911 | 0.1445 | 0.5067 | 0.0053 | 0.0163 | 0.0528 | 0.0171 | 0.0382 | 0.0007 | 0.0037 | 0.0004 | 0 | 0.0009 | 0.002 | 0.0024 | 0.0009 | 0.0074 | 0 | 0 | 0.0029 | 0 | 0.0001 | 0 | 0
0.1918 | 0.1488 | 0.5021 | 0.0064 | 0.0147 | 0.0568 | 0.023 | 0.0468 | 0.0009 | 0.0042 | 0.0004 | 0 | 0.0008 | 0.0019 | 0.0022 | 0.0011 | 0.008 | 0 | 0 | 0.0029 | 0 | 0.0001 | 0 | 0
0.1829 | 0.1565 | 0.5006 | 0.0048 | 0.0201 | 0.0545 | 0.0213 | 0.0412 | 0.001 | 0.0039 | 0.0005 | 0 | 0.0009 | 0.0022 | 0.0023 | 0.0008 | 0.0067 | 0 | 0 | 0.003 | 0 | 0.0001 | 0 | 0
0.1877 | 0.1514 | 0.508 | 0.0052 | 0.0155 | 0.0587 | 0.0186 | 0.053 | 0.0008 | 0.0042 | 0.0004 | 0 | 0.0008 | 0.0022 | 0.0022 | 0.0013 | 0.0072 | 0 | 0 | 0.0031 | 0 | 0.0001 | 0 | 0
0.1924 | 0.1446 | 0.5121 | 0.0052 | 0.0146 | 0.0544 | 0.0157 | 0.0405 | 0.0009 | 0.0042 | 0.0005 | 0 | 0.001 | 0.0023 | 0.0025 | 0.0011 | 0.0064 | 0 | 0 | 0.0032 | 0 | 0.0001 | 0 | 0
0.2005 | 0.1535 | 0.5114 | 0.0051 | 0.0175 | 0.0581 | 0.0201 | 0.0496 | 0.001 | 0.0041 | 0.0005 | 0 | 0.0009 | 0.0023 | 0.0024 | 0.0013 | 0.007 | 0 | 0 | 0.0029 | 0 | 0.0001 | 0 | 0
0.1923 | 0.1471 | 0.4939 | 0.0036 | 0.0156 | 0.0565 | 0.0192 | 0.0441 | 0.0014 | 0.0042 | 0.0005 | 0 | 0.0009 | 0.0021 | 0.0026 | 0.0009 | 0.0075 | 0 | 0 | 0.003 | 0 | 0.0001 | 0 | 0
0.207 | 0.1508 | 0.5019 | 0.0046 | 0.014 | 0.0441 | 0.0105 | 0.026 | 0.0005 | 0.0028 | 0.0005 | 0 | 0.0008 | 0.0022 | 0.0023 | 0.0011 | 0.0076 | 0 | 0 | 0.0028 | 0 | 0.0001 | 0 | 0
0.1924 | 0.1496 | 0.504 | 0.0046 | 0.014 | 0.0412 | 0.0057 | 0.0167 | 0.0004 | 0.0022 | 0.0004 | 0 | 0.0008 | 0.0021 | 0.0019 | 0.001 | 0.0076 | 0 | 0 | 0.0029 | 0 | 0.0001 | 0 | 0
0.195 | 0.1655 | 0.5009 | 0.004 | 0.0138 | 0.0394 | 0.0062 | 0.0204 | 0.0003 | 0.0025 | 0.0006 | 0 | 0.0009 | 0.0024 | 0.0022 | 0.0015 | 0.0073 | 0 | 0 | 0.0029 | 0 | 0.0001 | 0 | 0
0.1838 | 0.1555 | 0.4995 | 0.0032 | 0.0119 | 0.0401 | 0.0067 | 0.021 | 0.0004 | 0.0025 | 0.0005 | 0 | 0.0009 | 0.0021 | 0.0023 | 0.0014 | 0.007 | 0 | 0 | 0.0029 | 0 | 0.0001 | 0 | 0
0.2027 | 0.1856 | 0.8874 | 0.005 | 0.0159 | 0.0592 | 0.0085 | 0.0312 | 0.0004 | 0.0029 | 0.0006 | 0 | 0.0011 | 0.0036 | 0.0028 | 0.0017 | 0.0079 | 0 | 0 | 0.0037 | 0 | 0.0006 | 0 | 0
0.1869 | 0.2043 | 1.0101 | 0.0039 | 0.0112 | 0.0616 | 0.0075 | 0.0241 | 0.0004 | 0.0026 | 0.0006 | 0 | 0.0011 | 0.0034 | 0.0025 | 0.0009 | 0.0075 | 0 | 0 | 0.0038 | 0 | 0.0001 | 0 | 0
0.1957 | 0.2026 | 1.0233 | 0.0038 | 0.0128 | 0.064 | 0.0064 | 0.021 | 0.0003 | 0.0025 | 0.0006 | 0 | 0.0012 | 0.0036 | 0.0027 | 0.0016 | 0.0076 | 0 | 0 | 0.0037 | 0 | 0.0001 | 0 | 0
0.1907 | 0.1912 | 1.0012 | 0.004 | 0.0138 | 0.0601 | 0.0061 | 0.0202 | 0.0004 | 0.0024 | 0.0006 | 0 | 0.0011 | 0.0037 | 0.0024 | 0.0011 | 0.007 | 0 | 0 | 0.0038 | 0 | 0.0001 | 0 | 0
0.1873 | 0.1757 | 0.9912 | 0.0038 | 0.0163 | 0.0634 | 0.0064 | 0.0188 | 0.0004 | 0.0022 | 0.0006 | 0 | 0.001 | 0.0038 | 0.0023 | 0.0008 | 0.0068 | 0 | 0 | 0.0037 | 0 | 0.0001 | 0 | 0
0.1905 | 0.1807 | 1.0284 | 0.0065 | 0.014 | 0.0633 | 0.0073 | 0.0202 | 0.0004 | 0.0022 | 0.0006 | 0 | 0.0012 | 0.0039 | 0.0025 | 0.0011 | 0.0073 | 0 | 0 | 0.0039 | 0 | 0.0001 | 0 | 0
0.1992 | 0.1861 | 1.0072 | 0.0056 | 0.0142 | 0.0613 | 0.0064 | 0.0184 | 0.0003 | 0.002 | 0.0005 | 0 | 0.0009 | 0.0037 | 0.0022 | 0.0009 | 0.0084 | 0 | 0 | 0.0038 | 0 | 0 | 0 | 0
0.2053 | 0.1853 | 1.0029 | 0.0047 | 0.0179 | 0.0611 | 0.0074 | 0.0204 | 0.0004 | 0.0021 | 0.0005 | 0 | 0.001 | 0.0039 | 0.0026 | 0.0012 | 0.0079 | 0 | 0 | 0.0039 | 0 | 0.0001 | 0 | 0
0.1909 | 0.1908 | 1.0023 | 0.0045 | 0.0181 | 0.0657 | 0.0126 | 0.0387 | 0.0007 | 0.0023 | 0.0005 | 0 | 0.0011 | 0.0039 | 0.0025 | 0.0008 | 0.0074 | 0 | 0 | 0.0038 | 0 | 0.0001 | 0 | 0
0.1844 | 0.1811 | 0.9995 | 0.0056 | 0.0181 | 0.0695 | 0.0177 | 0.0408 | 0.0008 | 0.0026 | 0.0005 | 0 | 0.0011 | 0.0042 | 0.0027 | 0.0015 | 0.0076 | 0 | 0 | 0.0039 | 0 | 0.0001 | 0 | 0
0.1962 | 0.1809 | 0.9883 | 0.0042 | 0.0209 | 0.076 | 0.0187 | 0.0434 | 0.0007 | 0.0026 | 0.0005 | 0 | 0.001 | 0.0042 | 0.0025 | 0.0027 | 0.0078 | 0 | 0 | 0.0037 | 0 | 0.0002 | 0 | 0
0.1918 | 0.1879 | 0.9993 | 0.0045 | 0.0215 | 0.076 | 0.0179 | 0.0424 | 0.0008 | 0.0026 | 0.0005 | 0 | 0.0011 | 0.0042 | 0.0035 | 0.0012 | 0.0075 | 0 | 0 | 0.0038 | 0 | 0.0001 | 0 | 0
0.1858 | 0.2025 | 1.0115 | 0.0034 | 0.0224 | 0.075 | 0.0178 | 0.0438 | 0.0006 | 0.0029 | 0.0005 | 0 | 0.0012 | 0.0047 | 0.0029 | 0.0009 | 0.0061 | 0 | 0 | 0.0036 | 0 | 0.0001 | 0 | 0
0.2083 | 0.191 | 1.0156 | 0.0029 | 0.0209 | 0.0685 | 0.0209 | 0.0443 | 0.0011 | 0.0034 | 0.0005 | 0 | 0.0013 | 0.0041 | 0.0028 | 0.0011 | 0.0065 | 0 | 0 | 0.004 | 0 | 0.0001 | 0 | 0
0.1965 | 0.2061 | 1.0241 | 0.0042 | 0.02 | 0.0606 | 0.0172 | 0.0396 | 0.0012 | 0.0027 | 0.0005 | 0 | 0.0012 | 0.004 | 0.0029 | 0.0005 | 0.0055 | 0 | 0 | 0.004 | 0 | 0.0001 | 0.0021 | 0
0.1972 | 0.1816 | 1.0375 | 0.0048 | 0.0166 | 0.0513 | 0.0141 | 0.0348 | 0.0009 | 0.0024 | 0.0004 | 0 | 0.001 | 0.0036 | 0.0026 | 0.0013 | 0.007 | 0 | 0 | 0.004 | 0 | 0.0001 | 0 | 0
0.1913 | 0.1888 | 1.0154 | 0.0124 | 0.015 | 0.0471 | 0.0146 | 0.0427 | 0.0011 | 0.003 | 0.0004 | 0 | 0.001 | 0.0037 | 0.0023 | 0.0009 | 0.0061 | 0 | 0 | 0.004 | 0 | 0 | 0 | 0
0.1845 | 0.1807 | 1.0211 | 0.0089 | 0.0179 | 0.0496 | 0.0167 | 0.0468 | 0.0011 | 0.0028 | 0.0004 | 0 | 0.001 | 0.0038 | 0.0023 | 0.0008 | 0.0054 | 0 | 0 | 0.004 | 0 | 0.0001 | 0 | 0
0.187 | 0.1831 | 1.011 | 0.0069 | 0.0176 | 0.0545 | 0.0171 | 0.046 | 0.0009 | 0.0031 | 0.0004 | 0 | 0.001 | 0.0036 | 0.0027 | 0.0007 | 0.0054 | 0 | 0 | 0.0039 | 0 | 0.0001 | 0 | 0
0.2062 | 0.1959 | 1.0176 | 0.0079 | 0.0167 | 0.0522 | 0.0167 | 0.0389 | 0.0009 | 0.0031 | 0.0004 | 0 | 0.001 | 0.0035 | 0.0027 | 0.0007 | 0.0066 | 0 | 0 | 0.004 | 0 | 0 | 0 | 0
0.1917 | 0.2009 | 0.9938 | 0.0049 | 0.0183 | 0.0588 | 0.0186 | 0.0398 | 0.0007 | 0.003 | 0.0003 | 0 | 0.001 | 0.0032 | 0.0026 | 0.001 | 0.0072 | 0 | 0 | 0.0039 | 0 | 0.0001 | 0 | 0
0.1936 | 0.1835 | 1.0085 | 0.007 | 0.0165 | 0.0602 | 0.0145 | 0.0429 | 0.0007 | 0.0034 | 0.0004 | 0 | 0.001 | 0.0037 | 0.0027 | 0.0013 | 0.0064 | 0 | 0 | 0.0041 | 0 | 0.0001 | 0 | 0
0.1839 | 0.1975 | 0.9986 | 0.0061 | 0.0163 | 0.0689 | 0.0137 | 0.0339 | 0.0009 | 0.0034 | 0.0004 | 0 | 0.0011 | 0.0035 | 0.0025 | 0.0007 | 0.0062 | 0 | 0 | 0.0041 | 0 | 0.0001 | 0 | 0
0.1927 | 0.178 | 1.0109 | 0.008 | 0.0196 | 0.0716 | 0.0151 | 0.0388 | 0.0007 | 0.0031 | 0.0004 | 0 | 0.001 | 0.0039 | 0.0022 | 0.0009 | 0.0064 | 0 | 0 | 0.0039 | 0 | 0 | 0 | 0
0.1927 | 0.1937 | 0.9973 | 0.009 | 0.0167 | 0.069 | 0.0147 | 0.0341 | 0.0007 | 0.0036 | 0.0005 | 0 | 0.0011 | 0.0038 | 0.0028 | 0.0012 | 0.0058 | 0 | 0 | 0.004 | 0 | 0.0001 | 0 | 0
0.1904 | 0.1947 | 1.0467 | 0.0117 | 0.0171 | 0.0698 | 0.0147 | 0.0327 | 0.001 | 0.0046 | 0.0005 | 0 | 0.0011 | 0.0041 | 0.0027 | 0.0012 | 0.0064 | 0 | 0 | 0.004 | 0 | 0.0001 | 0 | 0
0.1872 | 0.1812 | 1.0127 | 0.0085 | 0.0219 | 0.0802 | 0.022 | 0.0483 | 0.0011 | 0.0043 | 0.0005 | 0 | 0.0011 | 0.0038 | 0.0026 | 0.0009 | 0.0066 | 0 | 0 | 0.0041 | 0 | 0.0001 | 0 | 0
0.192 | 0.1914 | 1.0122 | 0.0123 | 0.0198 | 0.0743 | 0.0199 | 0.0476 | 0.0013 | 0.0036 | 0.0005 | 0 | 0.0011 | 0.0038 | 0.0035 | 0.0011 | 0.006 | 0 | 0 | 0.0039 | 0 | 0.0001 | 0 | 0
0.2018 | 0.1854 | 1.0191 | 0.0112 | 0.0203 | 0.0816 | 0.0292 | 0.0503 | 0.0016 | 0.0036 | 0.0004 | 0 | 0.001 | 0.0037 | 0.0025 | 0.0011 | 0.0084 | 0 | 0 | 0.004 | 0 | 0.0001 | 0 | 0
0.1852 | 0.1858 | 0.9973 | 0.0087 | 0.0252 | 0.0803 | 0.0391 | 0.0427 | 0.0013 | 0.0035 | 0.0004 | 0 | 0.0011 | 0.0039 | 0.0027 | 0.001 | 0.0064 | 0 | 0 | 0.004 | 0 | 0.0001 | 0 | 0
0.2169 | 0.1755 | 1.0118 | 0.0074 | 0.0213 | 0.0785 | 0.0218 | 0.0458 | 0.0012 | 0.0037 | 0.0004 | 0 | 0.0011 | 0.0037 | 0.003 | 0.001 | 0.0075 | 0 | 0 | 0.004 | 0 | 0 | 0 | 0
0.1904 | 0.1796 | 1.0103 | 0.0068 | 0.0168 | 0.0752 | 0.0213 | 0.0448 | 0.0017 | 0.0035 | 0.0005 | 0 | 0.0011 | 0.0037 | 0.0031 | 0.0008 | 0.0073 | 0 | 0 | 0.004 | 0 | 0.0001 | 0 | 0
0.1933 | 0.1873 | 1.0199 | 0.0166 | 0.0162 | 0.0713 | 0.0164 | 0.0384 | 0.0012 | 0.0026 | 0.0005 | 0 | 0.0012 | 0.0037 | 0.0034 | 0.0012 | 0.0079 | 0 | 0 | 0.004 | 0 | 0.0001 | 0 | 0
0.1887 | 0.1779 | 0.9919 | 0.007 | 0.0187 | 0.0688 | 0.0165 | 0.0324 | 0.001 | 0.0028 | 0.0005 | 0 | 0.0011 | 0.0036 | 0.0023 | 0.0009 | 0.0088 | 0 | 0 | 0.0037 | 0 | 0.0001 | 0 | 0
0.1768 | 0.1725 | 0.9978 | 0.0099 | 0.0191 | 0.0693 | 0.0144 | 0.035 | 0.001 | 0.0024 | 0.0005 | 0 | 0.001 | 0.0037 | 0.0024 | 0.0008 | 0.0078 | 0 | 0 | 0.0037 | 0 | 0.0001 | 0 | 0
0.2174 | 0.1862 | 1.0277 | 0.0115 | 0.0229 | 0.076 | 0.0188 | 0.0373 | 0.0008 | 0.0026 | 0.0005 | 0 | 0.0012 | 0.004 | 0.0026 | 0.0012 | 0.0059 | 0 | 0 | 0.0039 | 0 | 0.0001 | 0.0033 | 0
0.1887 | 0.1917 | 1.0335 | 0.0088 | 0.0192 | 0.0753 | 0.0167 | 0.0455 | 0.0011 | 0.0028 | 0.0005 | 0 | 0.0011 | 0.0042 | 0.0026 | 0.0009 | 0.0064 | 0 | 0 | 0.0038 | 0 | 0.0001 | 0 | 0
0.1928 | 0.2176 | 1.0449 | 0.0084 | 0.0229 | 0.074 | 0.0144 | 0.0474 | 0.0011 | 0.0028 | 0.0006 | 0 | 0.0013 | 0.0046 | 0.0031 | 0.0013 | 0.0072 | 0 | 0 | 0.0039 | 0 | 0.0001 | 0 | 0
0.186 | 0.1976 | 1.0423 | 0.0091 | 0.0191 | 0.0752 | 0.0171 | 0.0431 | 0.0009 | 0.0028 | 0.0005 | 0 | 0.0012 | 0.0042 | 0.0032 | 0.0008 | 0.0071 | 0 | 0 | 0.0039 | 0 | 0.0001 | 0 | 0
0.1881 | 0.1889 | 1.0188 | 0.0049 | 0.0146 | 0.0753 | 0.0194 | 0.0434 | 0.0008 | 0.0026 | 0.0005 | 0 | 0.0011 | 0.0033 | 0.0031 | 0.0009 | 0.0074 | 0 | 0 | 0.0038 | 0 | 0.0001 | 0 | 0
0.1952 | 0.1947 | 1.0094 | 0.0087 | 0.0209 | 0.0699 | 0.0158 | 0.0375 | 0.001 | 0.0024 | 0.0005 | 0 | 0.001 | 0.0033 | 0.0024 | 0.0009 | 0.007 | 0 | 0 | 0.0037 | 0 | 0.0001 | 0 | 0
0.1972 | 0.1978 | 1.0023 | 0.0047 | 0.0126 | 0.0801 | 0.0187 | 0.0371 | 0.0011 | 0.0032 | 0.0004 | 0 | 0.001 | 0.0031 | 0.0029 | 0.001 | 0.0075 | 0 | 0 | 0.0038 | 0 | 0.0001 | 0 | 0
0.1829 | 0.2353 | 1.0044 | 0.0086 | 0.0074 | 0.0727 | 0.0266 | 0.0433 | 0.0012 | 0.0029 | 0.0005 | 0 | 0.0011 | 0.0029 | 0.0025 | 0.0009 | 0.0077 | 0 | 0 | 0.0038 | 0 | 0.0001 | 0 | 0
0.1867 | 0.1954 | 1.0269 | 0.005 | 0.011 | 0.078 | 0.0222 | 0.0466 | 0.001 | 0.0031 | 0.0005 | 0 | 0.001 | 0.003 | 0.0028 | 0.0009 | 0.0072 | 0 | 0 | 0.0038 | 0 | 0.0001 | 0 | 0
0.2005 | 0.1848 | 1.0227 | 0.003 | 0.011 | 0.0778 | 0.022 | 0.051 | 0.001 | 0.0035 | 0.0004 | 0 | 0.0011 | 0.003 | 0.0029 | 0.0013 | 0.0074 | 0 | 0 | 0.0038 | 0 | 0.0001 | 0.0022 | 0
0.1909 | 0.1892 | 0.9929 | 0.0046 | 0.0154 | 0.0818 | 0.0206 | 0.0468 | 0.0011 | 0.0033 | 0.0004 | 0 | 0.0011 | 0.0029 | 0.0038 | 0.0008 | 0.0073 | 0 | 0 | 0.0039 | 0 | 0.0001 | 0.002 | 0
0.1899 | 0.1976 | 0.9944 | 0.0046 | 0.0147 | 0.0806 | 0.017 | 0.0465 | 0.0012 | 0.003 | 0.0004 | 0 | 0.0011 | 0.0028 | 0.0029 | 0.0008 | 0.0073 | 0 | 0 | 0.0037 | 0 | 0.0001 | 0.0025 | 0
0.1917 | 0.2017 | 1.0029 | 0.0037 | 0.0125 | 0.0791 | 0.016 | 0.0436 | 0.001 | 0.0031 | 0.0005 | 0 | 0.0011 | 0.003 | 0.0025 | 0.0006 | 0.0069 | 0 | 0 | 0.0039 | 0 | 0.0001 | 0.0008 | 0
0.1907 | 0.188 | 1.0075 | 0.004 | 0.0114 | 0.0787 | 0.0191 | 0.049 | 0.0009 | 0.0032 | 0.0004 | 0 | 0.001 | 0.0029 | 0.0025 | 0.0008 | 0.0061 | 0 | 0 | 0.0038 | 0 | 0.0001 | 0.0017 | 0
0.2017 | 0.1895 | 1.0113 | 0.0062 | 0.0161 | 0.0767 | 0.0186 | 0.0439 | 0.0009 | 0.0029 | 0.0005 | 0 | 0.001 | 0.0031 | 0.0024 | 0.0009 | 0.0074 | 0 | 0 | 0.0039 | 0 | 0.0001 | 0.0017 | 0
0.2047 | 0.1865 | 1.0218 | 0.0051 | 0.012 | 0.0736 | 0.0248 | 0.0442 | 0.001 | 0.0032 | 0.0005 | 0 | 0.001 | 0.0032 | 0.0023 | 0.001 | 0.0067 | 0 | 0 | 0.0039 | 0 | 0.0001 | 0.0024 | 0
0.1999 | 0.1501 | 0.5584 | 0.0045 | 0.0111 | 0.0552 | 0.0291 | 0.0412 | 0.0009 | 0.0039 | 0.0003 | 0 | 0.0008 | 0.0016 | 0.0021 | 0.0012 | 0.0072 | 0 | 0 | 0.0031 | 0 | 0.0001 | 0.0017 | 0
0.196 | 0.1538 | 0.503 | 0.0046 | 0.0106 | 0.0549 | 0.0261 | 0.0409 | 0.0008 | 0.003 | 0.0003 | 0 | 0.0008 | 0.0014 | 0.0022 | 0.001 | 0.0072 | 0 | 0 | 0.003 | 0 | 0 | 0.0012 | 0
0.1879 | 0.145 | 0.4963 | 0.006 | 0.0155 | 0.0592 | 0.03 | 0.041 | 0.0007 | 0.0046 | 0.0003 | 0 | 0.0008 | 0.0015 | 0.0021 | 0.0011 | 0.0061 | 0 | 0 | 0.0031 | 0 | 0.0001 | 0.0023 | 0
0.201 | 0.1515 | 0.5197 | 0.006 | 0.0151 | 0.0561 | 0.0204 | 0.0368 | 0.0009 | 0.0034 | 0.0003 | 0 | 0.0008 | 0.0019 | 0.0022 | 0.0011 | 0.0065 | 0 | 0 | 0.0032 | 0 | 0 | 0.002 | 0
0.199 | 0.1487 | 0.5243 | 0.0042 | 0.012 | 0.0491 | 0.0195 | 0.0393 | 0.0012 | 0.003 | 0.0003 | 0 | 0.0008 | 0.0016 | 0.0028 | 0.0008 | 0.0078 | 0 | 0 | 0.0031 | 0 | 0 | 0.0027 | 0
0.1931 | 0.1449 | 0.5102 | 0.0038 | 0.0176 | 0.0565 | 0.0246 | 0.0451 | 0.001 | 0.0034 | 0.0002 | 0 | 0.0008 | 0.0016 | 0.0024 | 0.0009 | 0.0067 | 0 | 0 | 0.003 | 0 | 0.0001 | 0.0026 | 0
0.2027 | 0.1465 | 0.5078 | 0.0031 | 0.0155 | 0.0599 | 0.0302 | 0.0387 | 0.0009 | 0.0043 | 0.0002 | 0 | 0.0008 | 0.0017 | 0.0022 | 0.0008 | 0.0065 | 0 | 0 | 0.003 | 0 | 0.0001 | 0.0024 | 0
0.2032 | 0.1612 | 0.514 | 0.0043 | 0.0122 | 0.0531 | 0.0226 | 0.041 | 0.0007 | 0.0033 | 0.0002 | 0 | 0.0008 | 0.0017 | 0.0025 | 0.0014 | 0.0057 | 0 | 0 | 0.0027 | 0 | 0.0001 | 0.0015 | 0
0.2117 | 0.1503 | 0.5061 | 0.0085 | 0.0151 | 0.0549 | 0.0272 | 0.041 | 0.0009 | 0.0033 | 0.0003 | 0 | 0.0008 | 0.0018 | 0.0021 | 0.001 | 0.0067 | 0 | 0 | 0.0031 | 0 | 0.0001 | 0.0027 | 0
0.1941 | 0.157 | 0.5118 | 0.0037 | 0.0191 | 0.0626 | 0.0259 | 0.0447 | 0.001 | 0.0037 | 0.0002 | 0 | 0.0008 | 0.0017 | 0.0024 | 0.001 | 0.0057 | 0 | 0 | 0.0032 | 0 | 0.0001 | 0 | 0
0.1906 | 0.1395 | 0.5117 | 0.0066 | 0.0141 | 0.0551 | 0.028 | 0.0441 | 0.001 | 0.0049 | 0.0002 | 0 | 0.0007 | 0.0018 | 0.0022 | 0.0006 | 0.0065 | 0 | 0 | 0.0029 | 0 | 0 | 0 | 0
0.1914 | 0.1488 | 0.517 | 0.0056 | 0.0248 | 0.0588 | 0.0198 | 0.0425 | 0.0009 | 0.0033 | 0.0002 | 0 | 0.0008 | 0.0018 | 0.0021 | 0.001 | 0.0071 | 0 | 0 | 0.0031 | 0 | 0.0001 | 0 | 0
0.1981 | 0.1577 | 0.5183 | 0.0053 | 0.0179 | 0.0543 | 0.0144 | 0.039 | 0.0008 | 0.003 | 0.0002 | 0 | 0.0008 | 0.0018 | 0.0022 | 0.0018 | 0.007 | 0 | 0 | 0.0031 | 0 | 0.0001 | 0 | 0
0.1936 | 0.1473 | 0.5212 | 0.006 | 0.0183 | 0.0569 | 0.0269 | 0.0446 | 0.0009 | 0.0038 | 0.0002 | 0 | 0.0008 | 0.0019 | 0.0025 | 0.001 | 0.0076 | 0 | 0 | 0.003 | 0 | 0.0001 | 0 | 0
0.1848 | 0.1423 | 0.5202 | 0.0046 | 0.0178 | 0.0599 | 0.019 | 0.0395 | 0.0007 | 0.0027 | 0.0002 | 0 | 0.0008 | 0.0016 | 0.0027 | 0.001 | 0.0058 | 0 | 0 | 0.0032 | 0 | 0 | 0 | 0
0.1792 | 0.1617 | 0.5394 | 0.0056 | 0.0218 | 0.0622 | 0.0187 | 0.0455 | 0.0008 | 0.0037 | 0.0002 | 0 | 0.0008 | 0.0017 | 0.0029 | 0.0011 | 0.0059 | 0 | 0 | 0.0031 | 0 | 0.0001 | 0 | 0
0.2031 | 0.1479 | 0.5351 | 0.0108 | 0.0094 | 0.0445 | 0.0211 | 0.0479 | 0.0009 | 0.0031 | 0.0002 | 0.0015 | 0.0007 | 0.0017 | 0.002 | 0.0007 | 0.0082 | 0 | 0 | 0.0031 | 0 | 0 | 0 | 0
0.1899 | 0.1455 | 0.5195 | 0.0052 | 0.0111 | 0.0555 | 0.0189 | 0.0384 | 0.0013 | 0.0034 | 0.0002 | 0 | 0.0008 | 0.0016 | 0.0029 | 0.0009 | 0.0064 | 0 | 0 | 0.0031 | 0 | 0.0001 | 0 | 0
0.1974 | 0.1483 | 0.5207 | 0.0033 | 0.0192 | 0.0555 | 0.0154 | 0.0298 | 0.0009 | 0.0026 | 0.0002 | 0 | 0.0008 | 0.0017 | 0.003 | 0.001 | 0.0069 | 0 | 0 | 0.0031 | 0 | 0 | 0 | 0
0.2023 | 0.1422 | 0.5125 | 0.0044 | 0.0187 | 0.0595 | 0.0166 | 0.0416 | 0.0009 | 0.0032 | 0.0002 | 0 | 0.0008 | 0.0016 | 0.0025 | 0.0009 | 0.006 | 0 | 0 | 0.0031 | 0 | 0 | 0 | 0
0.1903 | 0.1456 | 0.4931 | 0.0048 | 0.0226 | 0.0571 | 0.016 | 0.0351 | 0.0008 | 0.0024 | 0.0001 | 0 | 0.0008 | 0.0015 | 0.0025 | 0.0008 | 0.0076 | 0 | 0 | 0.003 | 0 | 0.0001 | 0 | 0
0.1842 | 0.1361 | 0.5085 | 0.0088 | 0.0173 | 0.057 | 0.016 | 0.0397 | 0.0009 | 0.0022 | 0.0002 | 0 | 0.0008 | 0.0017 | 0.0021 | 0.0005 | 0.0064 | 0 | 0 | 0.0031 | 0 | 0 | 0 | 0
0.187 | 0.136 | 0.5009 | 0.0077 | 0.0169 | 0.0584 | 0.0245 | 0.0395 | 0.0009 | 0.0037 | 0.0002 | 0 | 0.0008 | 0.0018 | 0.0024 | 0.0006 | 0.0072 | 0 | 0 | 0.0032 | 0 | 0 | 0 | 0
0.1883 | 0.1688 | 0.5182 | 0.0066 | 0.0161 | 0.0535 | 0.0226 | 0.0399 | 0.0008 | 0.0031 | 0.0002 | 0 | 0.0008 | 0.0018 | 0.0024 | 0.0011 | 0.0076 | 0 | 0 | 0.0031 | 0 | 0 | 0 | 0
0.1831 | 0.1413 | 0.505 | 0.0049 | 0.0139 | 0.0605 | 0.0232 | 0.0516 | 0.0009 | 0.0046 | 0.0002 | 0.0008 | 0.0008 | 0.002 | 0.0025 | 0.0009 | 0.0073 | 0 | 0 | 0.003 | 0 | 0.0001 | 0 | 0
0.1839 | 0.1431 | 0.5206 | 0.0125 | 0.0115 | 0.0493 | 0.0232 | 0.0539 | 0.0011 | 0.0032 | 0.0003 | 0 | 0.0008 | 0.002 | 0.0023 | 0.001 | 0.0075 | 0 | 0 | 0.0032 | 0 | 0 | 0.0018 | 0
0.1855 | 0.1475 | 0.5525 | 0.0128 | 0.0132 | 0.0552 | 0.0212 | 0.045 | 0.0009 | 0.003 | 0.0003 | 0 | 0.0009 | 0.0021 | 0.0023 | 0.0015 | 0.0067 | 0 | 0 | 0.0033 | 0 | 0.0001 | 0.0017 | 0
0.1894 | 0.1483 | 0.5412 | 0.0078 | 0.0111 | 0.0452 | 0.0178 | 0.0459 | 0.0009 | 0.0027 | 0.0003 | 0 | 0.0009 | 0.0021 | 0.0023 | 0.0016 | 0.006 | 0 | 0 | 0.0032 | 0 | 0.0001 | 0.0015 | 0
0.189 | 0.1568 | 0.527 | 0.0055 | 0.0111 | 0.0489 | 0.0147 | 0.0376 | 0.0007 | 0.0022 | 0.0003 | 0 | 0.001 | 0.0018 | 0.0028 | 0.0013 | 0.0065 | 0 | 0 | 0.0032 | 0 | 0.0001 | 0.0019 | 0
0.186 | 0.1639 | 0.5211 | 0.0077 | 0.0118 | 0.056 | 0.0183 | 0.0413 | 0.0013 | 0.0051 | 0.0004 | 0 | 0.0008 | 0.0019 | 0.0028 | 0.0013 | 0.0067 | 0 | 0 | 0.003 | 0 | 0.0001 | 0.0029 | 0
0.1903 | 0.1462 | 0.5176 | 0.0094 | 0.0113 | 0.0545 | 0.027 | 0.0477 | 0.0008 | 0.0038 | 0.0004 | 0 | 0.0008 | 0.0017 | 0.003 | 0.0015 | 0.0071 | 0 | 0 | 0.003 | 0 | 0.0001 | 0.0036 | 0
0.1928 | 0.15 | 0.5104 | 0.0109 | 0.0202 | 0.0575 | 0.0204 | 0.0428 | 0.0009 | 0.003 | 0.0004 | 0 | 0.0008 | 0.0016 | 0.0026 | 0.0014 | 0.0077 | 0 | 0 | 0.003 | 0 | 0.0001 | 0.0018 | 0
0.2017 | 0.1521 | 0.4974 | 0.0059 | 0.0182 | 0.0602 | 0.0175 | 0.0361 | 0.001 | 0.0026 | 0.0004 | 0 | 0.0008 | 0.0014 | 0.0029 | 0.0012 | 0.0063 | 0 | 0 | 0.0029 | 0 | 0.0001 | 0.0011 | 0
0.1887 | 0.1488 | 0.5074 | 0.0073 | 0.0209 | 0.0477 | 0.0167 | 0.0397 | 0.0008 | 0.0021 | 0.0005 | 0 | 0.0008 | 0.0018 | 0.0024 | 0.0009 | 0.0077 | 0 | 0 | 0.003 | 0 | 0.0001 | 0.0007 | 0
0.1974 | 0.1513 | 0.506 | 0.0063 | 0.0149 | 0.0501 | 0.0169 | 0.0437 | 0.001 | 0.0021 | 0.0006 | 0 | 0.0008 | 0.0018 | 0.0026 | 0.0016 | 0.0079 | 0 | 0 | 0.003 | 0 | 0.0001 | 0.0022 | 0
0.1974 | 0.1601 | 0.5093 | 0.0075 | 0.0137 | 0.0465 | 0.0145 | 0.041 | 0.0009 | 0.0018 | 0.0005 | 0 | 0.0009 | 0.0014 | 0.0028 | 0.0012 | 0.0072 | 0 | 0 | 0.0029 | 0 | 0.0001 | 0.0017 | 0
0.1917 | 0.14 | 0.5173 | 0.0073 | 0.0144 | 0.0458 | 0.0132 | 0.031 | 0.0011 | 0.0018 | 0.0005 | 0 | 0.0008 | 0.0019 | 0.003 | 0.0019 | 0.0074 | 0 | 0 | 0.0029 | 0 | 0.0001 | 0.0024 | 0
0.188 | 0.1502 | 0.5094 | 0.0089 | 0.0169 | 0.0514 | 0.0168 | 0.0362 | 0.0011 | 0.0026 | 0.0006 | 0.0014 | 0.0008 | 0.002 | 0.0026 | 0.0012 | 0.0058 | 0 | 0 | 0.0029 | 0 | 0.0001 | 0.0032 | 0
0.1968 | 0.1462 | 0.5059 | 0.0049 | 0.0172 | 0.0543 | 0.0238 | 0.06 | 0.001 | 0.0061 | 0.0005 | 0 | 0.0008 | 0.0018 | 0.0029 | 0.0013 | 0.0061 | 0 | 0 | 0.0028 | 0 | 0.0001 | 0.0027 | 0
0.1933 | 0.1434 | 0.5492 | 0.0089 | 0.0211 | 0.0536 | 0.0197 | 0.0511 | 0.001 | 0.0025 | 0.0005 | 0 | 0.0009 | 0.0022 | 0.0025 | 0.0009 | 0.0059 | 0 | 0 | 0.003 | 0 | 0.0001 | 0.0015 | 0
0.1868 | 0.1391 | 0.537 | 0.0081 | 0.0191 | 0.0576 | 0.0169 | 0.0439 | 0.0009 | 0.0025 | 0.0006 | 0 | 0.0008 | 0.0022 | 0.0025 | 0.0012 | 0.0069 | 0 | 0 | 0.003 | 0 | 0.0001 | 0.0013 | 0
0.1898 | 0.1427 | 0.5152 | 0.0104 | 0.0193 | 0.0708 | 0.0259 | 0.0501 | 0.0008 | 0.0057 | 0.0004 | 0 | 0.0009 | 0.0021 | 0.0029 | 0.001 | 0.0069 | 0 | 0 | 0.0031 | 0 | 0.0001 | 0 | 0
0.1915 | 0.1496 | 0.5196 | 0.0033 | 0.0144 | 0.0663 | 0.0177 | 0.0439 | 0.0007 | 0.0028 | 0.0004 | 0 | 0.0009 | 0.0016 | 0.0027 | 0.0009 | 0.006 | 0 | 0 | 0.0031 | 0 | 0.0001 | 0.001 | 0
0.1894 | 0.1519 | 0.5347 | 0.0118 | 0.0192 | 0.0551 | 0.0179 | 0.0445 | 0.0008 | 0.0025 | 0.0003 | 0 | 0.0009 | 0.002 | 0.0024 | 0.0011 | 0.0046 | 0 | 0 | 0.0032 | 0 | 0.0001 | 0.001 | 0
0.2023 | 0.1771 | 1.258 | 0.0035 | 0.0088 | 0.0468 | 0.0059 | 0.0178 | 0.0003 | 0.0023 | 0.0006 | 0 | 0.0012 | 0.0038 | 0.0032 | 0.0017 | 0.0062 | 0 | 0 | 0.0049 | 0 | 0.0001 | 0 | 0
0.1931 | 0.1979 | 1.2965 | 0.0063 | 0.0106 | 0.0522 | 0.0078 | 0.0196 | 0.0003 | 0.0023 | 0.0006 | 0 | 0.0012 | 0.0044 | 0.003 | 0.0017 | 0.005 | 0 | 0 | 0.0051 | 0 | 0.0001 | 0 | 0
0.1946 | 0.2105 | 1.29 | 0.0048 | 0.0194 | 0.0621 | 0.0077 | 0.0223 | 0.0003 | 0.0021 | 0.0006 | 0 | 0.0013 | 0.0046 | 0.0035 | 0.001 | 0.0045 | 0 | 0 | 0.005 | 0 | 0.0001 | 0 | 0
0.1994 | 0.1897 | 1.2783 | 0.0057 | 0.0149 | 0.0594 | 0.0067 | 0.0208 | 0.0003 | 0.0022 | 0.0006 | 0 | 0.0014 | 0.0055 | 0.0027 | 0.0011 | 0.0045 | 0 | 0 | 0.0049 | 0 | 0.0001 | 0 | 0
0.1969 | 0.1909 | 1.2894 | 0.0043 | 0.0139 | 0.0574 | 0.008 | 0.0218 | 0.0003 | 0.0017 | 0.0006 | 0 | 0.0013 | 0.0052 | 0.0029 | 0.0015 | 0.0061 | 0 | 0 | 0.0047 | 0 | 0.0001 | 0 | 0
0.1986 | 0.1847 | 1.2956 | 0.0048 | 0.0189 | 0.0574 | 0.0071 | 0.0196 | 0.0002 | 0.0022 | 0.0006 | 0 | 0.0013 | 0.0054 | 0.0029 | 0.0012 | 0.0048 | 0 | 0 | 0.0048 | 0 | 0.0001 | 0 | 0
0.2024 | 0.1893 | 1.2755 | 0.0096 | 0.0145 | 0.0677 | 0.0177 | 0.055 | 0.0008 | 0.0041 | 0.0006 | 0 | 0.0012 | 0.0054 | 0.0026 | 0.0011 | 0.0056 | 0 | 0 | 0.0048 | 0 | 0.0001 | 0 | 0
0.1854 | 0.1807 | 1.3044 | 0.0119 | 0.0173 | 0.0651 | 0.0199 | 0.0676 | 0.0009 | 0.0035 | 0.0006 | 0 | 0.0012 | 0.0059 | 0.0025 | 0.001 | 0.0066 | 0 | 0 | 0.005 | 0 | 0 | 0 | 0
0.1966 | 0.1914 | 1.2813 | 0.0097 | 0.0133 | 0.0582 | 0.019 | 0.0546 | 0.0008 | 0.0033 | 0.0006 | 0 | 0.0013 | 0.0049 | 0.0025 | 0.0011 | 0.0047 | 0 | 0 | 0.0048 | 0 | 0 | 0 | 0
0.1889 | 0.1812 | 1.2981 | 0.0083 | 0.0168 | 0.0561 | 0.0165 | 0.0475 | 0.0007 | 0.0037 | 0.0008 | 0 | 0.0012 | 0.0047 | 0.0025 | 0.0009 | 0.0066 | 0 | 0 | 0.0051 | 0 | 0 | 0 | 0
0.1918 | 0.1882 | 1.3165 | 0.0122 | 0.0216 | 0.0717 | 0.0281 | 0.0552 | 0.0008 | 0.0034 | 0.0007 | 0 | 0.0011 | 0.0044 | 0.0032 | 0.001 | 0.0054 | 0 | 0 | 0.005 | 0 | 0 | 0 | 0
0.1878 | 0.199 | 1.3036 | 0.0108 | 0.0212 | 0.0711 | 0.023 | 0.0561 | 0.0008 | 0.0042 | 0.0007 | 0 | 0.0012 | 0.0047 | 0.0028 | 0.0011 | 0.0053 | 0 | 0 | 0.005 | 0 | 0 | 0 | 0
0.1961 | 0.1792 | 1.3705 | 0.0089 | 0.015 | 0.0521 | 0.0081 | 0.0249 | 0.0003 | 0.0023 | 0.0007 | 0 | 0.0014 | 0.0052 | 0.0025 | 0.0012 | 0.0054 | 0 | 0 | 0.0051 | 0 | 0 | 0 | 0
0.2012 | 0.1909 | 1.3029 | 0.0073 | 0.02 | 0.071 | 0.0249 | 0.0585 | 0.0008 | 0.0037 | 0.0007 | 0 | 0.0012 | 0.0047 | 0.0028 | 0.0011 | 0.0065 | 0 | 0 | 0.0051 | 0 | 0.0001 | 0 | 0
0.1927 | 0.1897 | 1.2796 | 0.0072 | 0.0146 | 0.0612 | 0.023 | 0.0538 | 0.0008 | 0.004 | 0.0007 | 0 | 0.0012 | 0.0043 | 0.0027 | 0.0013 | 0.0051 | 0 | 0 | 0.005 | 0 | 0.0001 | 0 | 0
0.1916 | 0.1999 | 1.2662 | 0.0069 | 0.0167 | 0.0629 | 0.0191 | 0.0497 | 0.0008 | 0.0036 | 0.0006 | 0 | 0.0014 | 0.0042 | 0.004 | 0.0015 | 0.0055 | 0 | 0 | 0.0049 | 0 | 0.0001 | 0 | 0
0.1922 | 0.2085 | 1.3091 | 0.0057 | 0.0193 | 0.0802 | 0.0169 | 0.0486 | 0.001 | 0.0033 | 0.0007 | 0 | 0.0013 | 0.0044 | 0.0031 | 0.0011 | 0.0062 | 0 | 0 | 0.0051 | 0 | 0 | 0 | 0
0.1848 | 0.2015 | 1.2861 | 0.0096 | 0.0223 | 0.0888 | 0.0198 | 0.0539 | 0.0008 | 0.0035 | 0.0007 | 0.0022 | 0.0012 | 0.0046 | 0.003 | 0.0009 | 0.0062 | 0 | 0 | 0.005 | 0 | 0 | 0 | 0
0.19 | 0.1999 | 1.2871 | 0.0098 | 0.017 | 0.0852 | 0.0221 | 0.0511 | 0.0009 | 0.004 | 0.0007 | 0 | 0.0013 | 0.0046 | 0.0031 | 0.0011 | 0.0075 | 0 | 0 | 0.0051 | 0 | 0.0001 | 0 | 0
0.2038 | 0.1798 | 1.3011 | 0.0079 | 0.0163 | 0.086 | 0.0232 | 0.0424 | 0.0007 | 0.0044 | 0.0007 | 0 | 0.0013 | 0.0046 | 0.0028 | 0.001 | 0.0059 | 0 | 0 | 0.0051 | 0 | 0.0001 | 0 | 0
0.194 | 0.1861 | 1.2853 | 0.0076 | 0.0199 | 0.0879 | 0.0142 | 0.0369 | 0.0008 | 0.0045 | 0.0007 | 0 | 0.0012 | 0.0047 | 0.0028 | 0.0009 | 0.0057 | 0 | 0 | 0.0049 | 0 | 0 | 0 | 0
0.1941 | 0.2021 | 1.3033 | 0.0091 | 0.0235 | 0.0902 | 0.0138 | 0.0395 | 0.0007 | 0.0045 | 0.0007 | 0 | 0.0014 | 0.0046 | 0.003 | 0.0011 | 0.006 | 0 | 0 | 0.005 | 0 | 0.0001 | 0 | 0
0.1873 | 0.1776 | 1.282 | 0.0078 | 0.021 | 0.0841 | 0.0142 | 0.0356 | 0.0006 | 0.0034 | 0.0007 | 0 | 0.0012 | 0.0044 | 0.0029 | 0.0008 | 0.0061 | 0 | 0 | 0.005 | 0 | 0 | 0 | 0
0.1812 | 0.1922 | 1.2913 | 0.0087 | 0.0237 | 0.0845 | 0.0149 | 0.0386 | 0.0007 | 0.0032 | 0.0008 | 0 | 0.0013 | 0.0048 | 0.0027 | 0.0011 | 0.0055 | 0 | 0 | 0.0049 | 0 | 0 | 0.0024 | 0
0.1891 | 0.1976 | 1.2936 | 0.0071 | 0.0182 | 0.0847 | 0.0181 | 0.0445 | 0.0008 | 0.0039 | 0.0007 | 0 | 0.0013 | 0.0047 | 0.0031 | 0.0009 | 0.0066 | 0 | 0 | 0.005 | 0 | 0 | 0.0024 | 0
0.1889 | 0.2077 | 1.3033 | 0.0096 | 0.0151 | 0.0905 | 0.0181 | 0.0528 | 0.0008 | 0.0044 | 0.0008 | 0 | 0.0013 | 0.0046 | 0.0033 | 0.0009 | 0.0071 | 0 | 0 | 0.0051 | 0 | 0 | 0.0019 | 0
0.1873 | 0.1979 | 1.302 | 0.0096 | 0.017 | 0.0925 | 0.017 | 0.0505 | 0.0007 | 0.0041 | 0.0008 | 0 | 0.0012 | 0.0048 | 0.0027 | 0.0011 | 0.007 | 0 | 0 | 0.0051 | 0 | 0.0001 | 0.0018 | 0
0.1938 | 0.1999 | 1.2907 | 0.0093 | 0.0216 | 0.0957 | 0.0188 | 0.0455 | 0.0006 | 0.005 | 0.0007 | 0 | 0.0012 | 0.0048 | 0.0026 | 0.0008 | 0.0066 | 0 | 0 | 0.0049 | 0 | 0 | 0.0017 | 0
0.1967 | 0.2014 | 1.3052 | 0.0061 | 0.0156 | 0.0879 | 0.0175 | 0.0421 | 0.0007 | 0.0042 | 0.0008 | 0 | 0.0013 | 0.0047 | 0.0028 | 0.0007 | 0.0065 | 0 | 0 | 0.005 | 0 | 0 | 0.0033 | 0
0.196 | 0.203 | 1.3287 | 0.0075 | 0.0145 | 0.0912 | 0.0188 | 0.0446 | 0.0008 | 0.0037 | 0.0008 | 0 | 0.0013 | 0.0047 | 0.0026 | 0.0005 | 0.0065 | 0 | 0 | 0.005 | 0 | 0 | 0.0025 | 0
0.2012 | 0.1989 | 1.3221 | 0.009 | 0.0136 | 0.0889 | 0.0211 | 0.0492 | 0.0008 | 0.0037 | 0.0008 | 0 | 0.0012 | 0.0048 | 0.0027 | 0.0008 | 0.0067 | 0 | 0 | 0.0049 | 0 | 0.0001 | 0.0025 | 0
0.1899 | 0.1939 | 1.3078 | 0.0076 | 0.0156 | 0.0844 | 0.0182 | 0.0439 | 0.0007 | 0.004 | 0.0007 | 0 | 0.0011 | 0.0047 | 0.0029 | 0.0005 | 0.0065 | 0 | 0 | 0.0049 | 0 | 0 | 0.0025 | 0
0.1885 | 0.2145 | 1.3108 | 0.0078 | 0.0216 | 0.0874 | 0.0207 | 0.0417 | 0.0007 | 0.0043 | 0.0008 | 0 | 0.0011 | 0.0048 | 0.0027 | 0.0007 | 0.0096 | 0 | 0 | 0.0047 | 0 | 0.0001 | 0.0021 | 0
0.1883 | 0.193 | 1.3035 | 0.0114 | 0.0185 | 0.0766 | 0.0182 | 0.0375 | 0.0007 | 0.0036 | 0.0008 | 0 | 0.0011 | 0.0047 | 0.0024 | 0.0005 | 0.0084 | 0 | 0 | 0.0048 | 0 | 0 | 0.0023 | 0
0.1811 | 0.1917 | 1.3058 | 0.0103 | 0.0178 | 0.0848 | 0.0253 | 0.0415 | 0.0008 | 0.0044 | 0.0008 | 0 | 0.0012 | 0.0048 | 0.0027 | 0.0003 | 0.0082 | 0 | 0 | 0.005 | 0 | 0 | 0.0018 | 0
0.1855 | 0.1942 | 1.3165 | 0.0128 | 0.0218 | 0.0814 | 0.0224 | 0.0399 | 0.0007 | 0.004 | 0.0008 | 0 | 0.0011 | 0.0049 | 0.0026 | 0.0009 | 0.0081 | 0 | 0 | 0.0048 | 0 | 0.0001 | 0.0026 | 0
0.1905 | 0.2 | 1.3345 | 0.0122 | 0.0247 | 0.074 | 0.0204 | 0.0386 | 0.0008 | 0.0041 | 0.0007 | 0 | 0.0011 | 0.0051 | 0.0033 | 0.0008 | 0.0086 | 0 | 0 | 0.0051 | 0 | 0 | 0.0019 | 0
0.1933 | 0.202 | 1.3158 | 0.0099 | 0.0238 | 0.0759 | 0.0187 | 0.0406 | 0.0007 | 0.0051 | 0.0007 | 0 | 0.0012 | 0.005 | 0.0037 | 0.0007 | 0.0081 | 0 | 0 | 0.0047 | 0 | 0.0003 | 0.001 | 0
0.1984 | 0.1963 | 1.3023 | 0.0097 | 0.0218 | 0.0757 | 0.0219 | 0.0532 | 0.0008 | 0.0039 | 0.0007 | 0 | 0.0012 | 0.0048 | 0.0026 | 0.0006 | 0.0086 | 0 | 0 | 0.0049 | 0 | 0 | 0.0016 | 0
0.1935 | 0.1903 | 1.3115 | 0.0055 | 0.0179 | 0.0703 | 0.0201 | 0.0413 | 0.0009 | 0.005 | 0.0007 | 0 | 0.0011 | 0.0048 | 0.0028 | 0.0011 | 0.011 | 0 | 0 | 0.005 | 0 | 0.0001 | 0 | 0
0.1858 | 0.1865 | 1.3129 | 0.0085 | 0.0189 | 0.0624 | 0.0184 | 0.0509 | 0.0011 | 0.0041 | 0.0007 | 0 | 0.0011 | 0.005 | 0.003 | 0.0012 | 0.0091 | 0 | 0 | 0.005 | 0 | 0.0001 | 0 | 0
0.1837 | 0.189 | 1.3158 | 0.0115 | 0.0183 | 0.0601 | 0.0176 | 0.0502 | 0.001 | 0.004 | 0.0006 | 0 | 0.0012 | 0.0048 | 0.0025 | 0.0011 | 0.0077 | 0 | 0 | 0.0051 | 0 | 0 | 0 | 0
0.1875 | 0.1868 | 1.31 | 0.0117 | 0.0164 | 0.0603 | 0.0174 | 0.0484 | 0.0009 | 0.0036 | 0.0007 | 0 | 0.0012 | 0.0048 | 0.0026 | 0.0011 | 0.0084 | 0 | 0 | 0.0051 | 0 | 0 | 0 | 0
0.1937 | 0.1931 | 1.2998 | 0.0054 | 0.01 | 0.045 | 0.0066 | 0.021 | 0.0003 | 0.0025 | 0.0006 | 0 | 0.0012 | 0.0043 | 0.0032 | 0.0011 | 0.0101 | 0 | 0 | 0.0051 | 0 | 0 | 0 | 0
0.1882 | 0.1875 | 1.3131 | 0.0073 | 0.0109 | 0.0427 | 0.0047 | 0.017 | 0.0003 | 0.0023 | 0.0005 | 0 | 0.001 | 0.0043 | 0.0026 | 0.0015 | 0.0104 | 0 | 0 | 0.005 | 0 | 0.0001 | 0 | 0
0.195 | 0.1886 | 1.3185 | 0.009 | 0.016 | 0.0473 | 0.0059 | 0.0196 | 0.0002 | 0.0021 | 0.0006 | 0 | 0.001 | 0.0045 | 0.0038 | 0.001 | 0.0098 | 0 | 0 | 0.0048 | 0 | 0 | 0 | 0
0.1912 | 0.1943 | 1.315 | 0.0097 | 0.0187 | 0.0464 | 0.0059 | 0.0184 | 0.0003 | 0.0024 | 0.0005 | 0 | 0.0011 | 0.0045 | 0.0031 | 0.0014 | 0.0088 | 0 | 0 | 0.0052 | 0 | 0.0001 | 0 | 0
0.1916 | 0.1938 | 1.2975 | 0.008 | 0.0143 | 0.039 | 0.0061 | 0.0205 | 0.0003 | 0.0023 | 0.0005 | 0 | 0.0012 | 0.0041 | 0.0031 | 0.0012 | 0.0095 | 0 | 0 | 0.0051 | 0 | 0.0001 | 0 | 0
0.1896 | 0.185 | 1.3029 | 0.0074 | 0.0138 | 0.0445 | 0.0057 | 0.018 | 0.0002 | 0.0025 | 0.0005 | 0 | 0.0011 | 0.0041 | 0.0025 | 0.0013 | 0.0098 | 0 | 0 | 0.005 | 0 | 0 | 0 | 0
0.1954 | 0.191 | 1.3253 | 0.0066 | 0.0114 | 0.0503 | 0.0075 | 0.0129 | 0.0001 | 0.0026 | 0.0005 | 0 | 0.0012 | 0.0044 | 0.0038 | 0.0072 | 0.0093 | 0 | 0 | 0.0052 | 0 | 0.0009 | 0 | 0
0.1903 | 0.1812 | 1.2951 | 0.0079 | 0.0134 | 0.0521 | 0.0144 | 0.0376 | 0.0007 | 0.0027 | 0.0005 | 0 | 0.0011 | 0.0041 | 0.0023 | 0.0013 | 0.008 | 0 | 0 | 0.005 | 0 | 0.0001 | 0 | 0
0.1872 | 0.1818 | 1.3178 | 0.0137 | 0.025 | 0.0591 | 0.0208 | 0.0483 | 0.0008 | 0.0034 | 0.0006 | 0 | 0.0011 | 0.0049 | 0.0025 | 0.001 | 0.0089 | 0 | 0 | 0.0052 | 0 | 0.0001 | 0 | 0
0.1935 | 0.1834 | 1.3072 | 0.0142 | 0.0248 | 0.0606 | 0.0195 | 0.0428 | 0.0007 | 0.0033 | 0.0006 | 0 | 0.0012 | 0.0048 | 0.003 | 0.001 | 0.0099 | 0 | 0 | 0.005 | 0 | 0.0001 | 0 | 0
0.1989 | 0.1913 | 1.303 | 0.0127 | 0.0386 | 0.0632 | 0.0188 | 0.0458 | 0.0008 | 0.0036 | 0.0006 | 0 | 0.0012 | 0.0049 | 0.0029 | 0.0007 | 0.0102 | 0 | 0 | 0.0047 | 0 | 0.0001 | 0 | 0
0.1886 | 0.1863 | 1.2888 | 0.011 | 0.027 | 0.0714 | 0.0161 | 0.046 | 0.0008 | 0.0026 | 0.0006 | 0 | 0.0012 | 0.0046 | 0.0042 | 0.0008 | 0.0105 | 0 | 0 | 0.0047 | 0 | 0.0001 | 0 | 0
0.1891 | 0.1953 | 1.3089 | 0.0143 | 0.0269 | 0.0615 | 0.0127 | 0.0485 | 0.0008 | 0.0022 | 0.0006 | 0 | 0.0011 | 0.0048 | 0.003 | 0.0008 | 0.0113 | 0 | 0 | 0.0045 | 0 | 0 | 0 | 0
0.1859 | 0.1835 | 1.3041 | 0.0165 | 0.0204 | 0.0609 | 0.0184 | 0.052 | 0.0011 | 0.0028 | 0.0007 | 0 | 0.0011 | 0.0045 | 0.003 | 0.0011 | 0.0098 | 0 | 0 | 0.0048 | 0 | 0.0001 | 0 | 0
0.1942 | 0.2044 | 1.2968 | 0.0107 | 0.0116 | 0.0616 | 0.018 | 0.0579 | 0.0011 | 0.0031 | 0.0007 | 0 | 0.0013 | 0.004 | 0.0028 | 0.0009 | 0.0113 | 0 | 0 | 0.0045 | 0 | 0.0001 | 0 | 0
0.1845 | 0.2161 | 1.2879 | 0.0149 | 0.0172 | 0.0662 | 0.0201 | 0.0472 | 0.001 | 0.0031 | 0.0007 | 0 | 0.0013 | 0.0044 | 0.0028 | 0.0012 | 0.01 | 0 | 0 | 0.0047 | 0 | 0.0001 | 0 | 0
0.1906 | 0.2009 | 1.2841 | 0.0104 | 0.0128 | 0.065 | 0.0216 | 0.0435 | 0.0012 | 0.003 | 0.0007 | 0 | 0.0012 | 0.004 | 0.0028 | 0.0012 | 0.0088 | 0 | 0 | 0.0044 | 0 | 0.0001 | 0 | 0
0.1891 | 0.2026 | 1.2849 | 0.0084 | 0.0133 | 0.0745 | 0.023 | 0.0427 | 0.0009 | 0.0032 | 0.0006 | 0 | 0.0012 | 0.0039 | 0.0032 | 0.001 | 0.0109 | 0 | 0 | 0.0046 | 0 | 0.0001 | 0 | 0
0.1896 | 0.1986 | 1.2901 | 0.0077 | 0.0141 | 0.0683 | 0.018 | 0.0449 | 0.0009 | 0.0029 | 0.0006 | 0 | 0.0012 | 0.0039 | 0.0032 | 0.0012 | 0.0111 | 0 | 0 | 0.0046 | 0 | 0.0001 | 0 | 0
0.1945 | 0.2079 | 1.3128 | 0.0067 | 0.013 | 0.0547 | 0.0076 | 0.0235 | 0.0003 | 0.0016 | 0.0007 | 0 | 0.0014 | 0.0043 | 0.0038 | 0.0012 | 0.0071 | 0 | 0 | 0.0041 | 0 | 0.0001 | 0 | 0
0.1926 | 0.2117 | 1.2932 | 0.0095 | 0.0132 | 0.0538 | 0.0074 | 0.0175 | 0.0003 | 0.0019 | 0.0006 | 0 | 0.0012 | 0.0043 | 0.0038 | 0.0014 | 0.0064 | 0 | 0 | 0.0046 | 0 | 0.0001 | 0 | 0
0.1858 | 0.2065 | 1.3033 | 0.0053 | 0.0116 | 0.0533 | 0.0063 | 0.0194 | 0.0003 | 0.0018 | 0.0006 | 0 | 0.0013 | 0.004 | 0.003 | 0.0013 | 0.008 | 0 | 0 | 0.0045 | 0 | 0.0001 | 0 | 0
0.1859 | 0.1991 | 1.3028 | 0.0092 | 0.0121 | 0.049 | 0.0068 | 0.0198 | 0.0004 | 0.0018 | 0.0006 | 0 | 0.0012 | 0.0042 | 0.0029 | 0.0015 | 0.0073 | 0 | 0 | 0.0046 | 0 | 0.0001 | 0 | 0
0.1956 | 0.199 | 1.3223 | 0.0084 | 0.0126 | 0.0502 | 0.0071 | 0.0199 | 0.0004 | 0.0019 | 0.0007 | 0 | 0.0012 | 0.0043 | 0.0031 | 0.0011 | 0.009 | 0 | 0 | 0.0045 | 0 | 0.0001 | 0 | 0
0.1899 | 0.2183 | 1.3407 | 0.0084 | 0.0133 | 0.0579 | 0.0071 | 0.0197 | 0.0004 | 0.002 | 0.0006 | 0 | 0.0015 | 0.0043 | 0.003 | 0.001 | 0.009 | 0 | 0 | 0.0046 | 0 | 0.0001 | 0 | 0
0.1866 | 0.214 | 1.3134 | 0.0063 | 0.0131 | 0.0611 | 0.0156 | 0.044 | 0.0008 | 0.0024 | 0.0006 | 0 | 0.0013 | 0.0037 | 0.0045 | 0.0011 | 0.0066 | 0 | 0 | 0.0043 | 0 | 0.0001 | 0 | 0
0.1955 | 0.2052 | 1.3168 | 0.0076 | 0.0209 | 0.0566 | 0.016 | 0.0418 | 0.001 | 0.0024 | 0.0006 | 0 | 0.0013 | 0.004 | 0.0032 | 0.0009 | 0.0079 | 0 | 0 | 0.0045 | 0 | 0.0001 | 0 | 0
0.1976 | 0.2027 | 1.3327 | 0.014 | 0.0192 | 0.0576 | 0.0173 | 0.041 | 0.001 | 0.0029 | 0.0007 | 0 | 0.0014 | 0.0044 | 0.0031 | 0.0015 | 0.0069 | 0 | 0 | 0.0046 | 0 | 0.0001 | 0 | 0
0.1965 | 0.1976 | 1.3308 | 0.0087 | 0.0222 | 0.0589 | 0.0189 | 0.041 | 0.001 | 0.003 | 0.0007 | 0 | 0.0013 | 0.0045 | 0.0033 | 0.0013 | 0.0074 | 0 | 0 | 0.0046 | 0 | 0.0001 | 0 | 0
0.177 | 0.1475 | 0.6217 | 0.0137 | 0.0226 | 0.0472 | 0.0152 | 0.0345 | 0.0008 | 0.0031 | 0.0004 | 0 | 0.001 | 0.0024 | 0.0029 | 0.0013 | 0.006 | 0 | 0 | 0.0035 | 0 | 0.0001 | 0 | 0
0.1899 | 0.141 | 0.523 | 0.0138 | 0.0228 | 0.0457 | 0.0152 | 0.0335 | 0.0008 | 0.0027 | 0.0004 | 0 | 0.0009 | 0.0021 | 0.0041 | 0.0012 | 0.0064 | 0 | 0 | 0.0032 | 0 | 0.0001 | 0.0025 | 0
0.1853 | 0.15 | 0.5154 | 0.0079 | 0.02 | 0.0501 | 0.0195 | 0.0371 | 0.0008 | 0.0036 | 0.0004 | 0 | 0.001 | 0.002 | 0.0027 | 0.0011 | 0.0067 | 0 | 0 | 0.0033 | 0 | 0.0001 | 0 | 0
0.1855 | 0.1532 | 0.5094 | 0.0085 | 0.0202 | 0.0544 | 0.0291 | 0.0458 | 0.0009 | 0.0042 | 0.0004 | 0 | 0.0009 | 0.002 | 0.0035 | 0.0009 | 0.006 | 0 | 0 | 0.0033 | 0 | 0 | 0 | 0
0.1851 | 0.1458 | 0.5134 | 0.0105 | 0.0197 | 0.0498 | 0.026 | 0.039 | 0.001 | 0.0037 | 0.0004 | 0 | 0.0009 | 0.0022 | 0.0022 | 0.0013 | 0.0058 | 0 | 0 | 0.0034 | 0 | 0 | 0 | 0
0.1846 | 0.1595 | 0.4989 | 0.0107 | 0.0105 | 0.0283 | 0.019 | 0.0392 | 0.0008 | 0.0029 | 0.0004 | 0 | 0.0008 | 0.0019 | 0.0031 | 0.0012 | 0.0071 | 0 | 0 | 0.0032 | 0 | 0.0001 | 0.0024 | 0
0.2008 | 0.1617 | 0.5115 | 0.0078 | 0.0138 | 0.0346 | 0.0224 | 0.0502 | 0.0008 | 0.0038 | 0.0004 | 0 | 0.0008 | 0.0022 | 0.0021 | 0.0013 | 0.0079 | 0 | 0 | 0.0033 | 0 | 0.0001 | 0.0022 | 0
0.1963 | 0.1528 | 0.5128 | 0.0066 | 0.0128 | 0.039 | 0.0206 | 0.0422 | 0.0007 | 0.0034 | 0.0004 | 0 | 0.0008 | 0.0019 | 0.0019 | 0.0011 | 0.007 | 0 | 0 | 0.0033 | 0 | 0.0001 | 0.002 | 0
0.2004 | 0.1501 | 0.5162 | 0.0161 | 0.0125 | 0.0263 | 0.0237 | 0.0459 | 0.001 | 0.0056 | 0.0004 | 0 | 0.0007 | 0.0019 | 0.0018 | 0.001 | 0.0087 | 0 | 0 | 0.0035 | 0 | 0 | 0.0014 | 0
0.183 | 0.1507 | 0.5017 | 0.0147 | 0.0125 | 0.0361 | 0.0177 | 0.0393 | 0.0009 | 0.0039 | 0.0004 | 0 | 0.0007 | 0.002 | 0.0017 | 0.0009 | 0.0068 | 0 | 0 | 0.0035 | 0 | 0 | 0.0017 | 0
0.19 | 0.1507 | 0.512 | 0.0094 | 0.0208 | 0.0399 | 0.0132 | 0.0388 | 0.0007 | 0.0023 | 0.0004 | 0 | 0.0009 | 0.0021 | 0.0025 | 0.0009 | 0.0057 | 0 | 0 | 0.0034 | 0 | 0 | 0.0029 | 0
0.1928 | 0.1523 | 0.5063 | 0.0075 | 0.0154 | 0.0385 | 0.0163 | 0.0399 | 0.0007 | 0.0028 | 0.0003 | 0 | 0.0009 | 0.002 | 0.0024 | 0.0011 | 0.0053 | 0 | 0 | 0.0033 | 0 | 0 | 0.001 | 0
0.2151 | 0.166 | 0.5299 | 0.0094 | 0.023 | 0.0441 | 0.0156 | 0.0412 | 0.0006 | 0.0026 | 0.0004 | 0 | 0.0009 | 0.0024 | 0.002 | 0.0008 | 0.0063 | 0 | 0 | 0.0034 | 0 | 0 | 0.0016 | 0
0.1876 | 0.1319 | 0.528 | 0.0084 | 0.019 | 0.0414 | 0.0185 | 0.0415 | 0.0007 | 0.0036 | 0.0004 | 0 | 0.0009 | 0.0021 | 0.0021 | 0.0011 | 0.0056 | 0 | 0 | 0.0034 | 0 | 0 | 0.0022 | 0
0.1943 | 0.1358 | 0.5248 | 0.0115 | 0.0167 | 0.0429 | 0.0163 | 0.05 | 0.0008 | 0.003 | 0.0003 | 0 | 0.0009 | 0.0021 | 0.0024 | 0.0009 | 0.0057 | 0 | 0 | 0.0035 | 0 | 0 | 0.0022 | 0
0.1857 | 0.1365 | 0.5113 | 0.0071 | 0.021 | 0.0777 | 0.0242 | 0.0679 | 0.0005 | 0.0029 | 0.0003 | 0 | 0.0009 | 0.0021 | 0.0026 | 0.0009 | 0.0041 | 0 | 0 | 0.0034 | 0 | 0 | 0 | 0
0.188 | 0.1399 | 0.5139 | 0.0114 | 0.0262 | 0.0485 | 0.0225 | 0.0497 | 0.0006 | 0.0032 | 0.0004 | 0 | 0.0009 | 0.0027 | 0.0024 | 0.0008 | 0.0042 | 0 | 0 | 0.0034 | 0 | 0 | 0.002 | 0
0.1951 | 0.1509 | 0.5235 | 0.0106 | 0.0235 | 0.0484 | 0.0243 | 0.0372 | 0.0008 | 0.0044 | 0.0004 | 0 | 0.001 | 0.0025 | 0.0023 | 0.001 | 0.0053 | 0 | 0 | 0.0034 | 0 | 0.0001 | 0.0026 | 0
0.1858 | 0.1442 | 0.5191 | 0.0087 | 0.0203 | 0.0451 | 0.0237 | 0.0362 | 0.0008 | 0.0031 | 0.0004 | 0 | 0.001 | 0.0021 | 0.0029 | 0.001 | 0.0051 | 0 | 0 | 0.0034 | 0 | 0.0001 | 0 | 0
0.2012 | 0.138 | 0.5179 | 0.0104 | 0.0171 | 0.0431 | 0.0155 | 0.0433 | 0.0006 | 0.0036 | 0.0004 | 0 | 0.0009 | 0.0021 | 0.0022 | 0.0009 | 0.0054 | 0 | 0 | 0.0034 | 0 | 0 | 0 | 0
0.1938 | 0.1374 | 0.5226 | 0.0075 | 0.0188 | 0.0449 | 0.0212 | 0.0389 | 0.0006 | 0.0026 | 0.0003 | 0 | 0.001 | 0.0019 | 0.0028 | 0.0009 | 0.0055 | 0 | 0 | 0.0034 | 0 | 0 | 0 | 0
0.196 | 0.1353 | 0.5226 | 0.0094 | 0.0125 | 0.0435 | 0.021 | 0.0503 | 0.0007 | 0.003 | 0.0004 | 0 | 0.0009 | 0.002 | 0.0025 | 0.001 | 0.0057 | 0 | 0 | 0.0034 | 0 | 0 | 0 | 0
0.1915 | 0.1355 | 0.5079 | 0.0081 | 0.0104 | 0.0387 | 0.015 | 0.0394 | 0.0007 | 0.0024 | 0.0003 | 0 | 0.0009 | 0.0017 | 0.0027 | 0.0008 | 0.0066 | 0 | 0 | 0.0034 | 0 | 0 | 0 | 0
0.1824 | 0.1392 | 0.5165 | 0.0081 | 0.0148 | 0.0381 | 0.0176 | 0.0389 | 0.0006 | 0.0024 | 0.0003 | 0 | 0.0009 | 0.0018 | 0.0023 | 0.0005 | 0.0061 | 0 | 0 | 0.0033 | 0 | 0 | 0 | 0
0.1905 | 0.147 | 0.5253 | 0.0115 | 0.0176 | 0.0442 | 0.017 | 0.0511 | 0.0006 | 0.003 | 0.0004 | 0 | 0.0009 | 0.0021 | 0.0024 | 0.0009 | 0.0053 | 0 | 0 | 0.0033 | 0 | 0 | 0 | 0
0.1923 | 0.1489 | 0.5191 | 0.0067 | 0.0236 | 0.0406 | 0.0147 | 0.0468 | 0.0007 | 0.0024 | 0.0003 | 0 | 0.0009 | 0.002 | 0.0026 | 0.001 | 0.0056 | 0 | 0 | 0.0034 | 0 | 0 | 0 | 0
0.1793 | 0.1315 | 0.5279 | 0.0092 | 0.0282 | 0.0434 | 0.0216 | 0.0399 | 0.0007 | 0.0028 | 0.0004 | 0 | 0.0009 | 0.0022 | 0.0023 | 0.0012 | 0.0046 | 0 | 0 | 0.0034 | 0 | 0.0001 | 0 | 0
0.1913 | 0.1437 | 0.5207 | 0.0101 | 0.0214 | 0.0422 | 0.0158 | 0.042 | 0.0009 | 0.0024 | 0.0003 | 0 | 0.0009 | 0.0022 | 0.0022 | 0.0009 | 0.0055 | 0 | 0 | 0.0034 | 0 | 0 | 0 | 0
0.1901 | 0.141 | 0.5335 | 0.0116 | 0.0159 | 0.0404 | 0.0141 | 0.0414 | 0.0008 | 0.0033 | 0.0004 | 0 | 0.0009 | 0.0023 | 0.0023 | 0.001 | 0.0059 | 0 | 0 | 0.0035 | 0 | 0 | 0 | 0
0.2034 | 0.1482 | 0.5291 | 0.0086 | 0.017 | 0.0425 | 0.0169 | 0.0425 | 0.0008 | 0.0023 | 0.0005 | 0 | 0.0009 | 0.0022 | 0.0025 | 0.0011 | 0.0067 | 0 | 0 | 0.0034 | 0 | 0.0001 | 0 | 0
0.1896 | 0.1436 | 0.511 | 0.0174 | 0.0172 | 0.0414 | 0.0215 | 0.0454 | 0.0006 | 0.0027 | 0.0005 | 0 | 0.001 | 0.0022 | 0.0024 | 0.001 | 0.0072 | 0 | 0 | 0.0033 | 0 | 0.0001 | 0 | 0
0.1889 | 0.1741 | 0.508 | 0.0062 | 0.014 | 0.044 | 0.0177 | 0.0391 | 0.0006 | 0.0026 | 0.0004 | 0 | 0.0009 | 0.0016 | 0.0031 | 0.0009 | 0.0077 | 0 | 0 | 0.0031 | 0 | 0.0001 | 0 | 0
0.1839 | 0.1481 | 0.5027 | 0.0117 | 0.0146 | 0.0392 | 0.0152 | 0.0356 | 0.0007 | 0.0022 | 0.0005 | 0 | 0.0008 | 0.0019 | 0.0031 | 0.001 | 0.0071 | 0 | 0 | 0.0032 | 0 | 0.0001 | 0 | 0
0.1801 | 0.1796 | 0.5279 | 0.007 | 0.0131 | 0.041 | 0.0154 | 0.0344 | 0.0007 | 0.0024 | 0.0004 | 0 | 0.0008 | 0.0014 | 0.0033 | 0.0009 | 0.0073 | 0 | 0 | 0.0031 | 0 | 0.0001 | 0 | 0
0.1845 | 0.1479 | 0.5069 | 0.0057 | 0.0138 | 0.0487 | 0.0155 | 0.0396 | 0.0007 | 0.0023 | 0.0005 | 0 | 0.0009 | 0.0016 | 0.0024 | 0.0009 | 0.0073 | 0 | 0 | 0.003 | 0 | 0.0001 | 0 | 0
0.1896 | 0.1385 | 0.5074 | 0.0115 | 0.0172 | 0.044 | 0.0178 | 0.0404 | 0.0008 | 0.0024 | 0.0005 | 0 | 0.0008 | 0.0017 | 0.003 | 0.0012 | 0.008 | 0 | 0 | 0.0032 | 0 | 0.0001 | 0 | 0
0.1894 | 0.1498 | 0.5274 | 0.0162 | 0.0224 | 0.049 | 0.0242 | 0.0375 | 0.0007 | 0.0025 | 0.0005 | 0 | 0.0008 | 0.0021 | 0.0024 | 0.0009 | 0.0077 | 0 | 0 | 0.0033 | 0 | 0.0001 | 0 | 0
0.1896 | 0.1456 | 0.5217 | 0.0181 | 0.0183 | 0.0483 | 0.0261 | 0.0364 | 0.0008 | 0.0021 | 0.0004 | 0 | 0.0008 | 0.0012 | 0.0025 | 0.0008 | 0.006 | 0 | 0 | 0.0032 | 0 | 0 | 0 | 0
0.1842 | 0.1522 | 0.5096 | 0.0103 | 0.0159 | 0.0519 | 0.03 | 0.038 | 0.0008 | 0.0025 | 0.0004 | 0 | 0.0008 | 0.0014 | 0.0024 | 0.0013 | 0.0062 | 0 | 0 | 0.0032 | 0 | 0.0001 | 0 | 0
0.1896 | 0.1402 | 0.5085 | 0.0092 | 0.0147 | 0.0454 | 0.0192 | 0.04 | 0.0008 | 0.0024 | 0.0004 | 0 | 0.0008 | 0.0018 | 0.0038 | 0.0013 | 0.0064 | 0 | 0 | 0.0031 | 0 | 0.0001 | 0 | 0
0.1887 | 0.1343 | 0.5181 | 0.011 | 0.0186 | 0.0502 | 0.0171 | 0.0382 | 0.0007 | 0.0031 | 0.0005 | 0 | 0.0008 | 0.0021 | 0.0022 | 0.001 | 0.0067 | 0 | 0 | 0.0032 | 0 | 0.0001 | 0 | 0
0.1714 | 0.1327 | 0.5032 | 0.0112 | 0.014 | 0.0454 | 0.0141 | 0.041 | 0.0005 | 0.0022 | 0.0005 | 0 | 0.0008 | 0.002 | 0.0025 | 0.001 | 0.0073 | 0 | 0 | 0.0031 | 0 | 0.0001 | 0 | 0
0.1895 | 0.149 | 0.5049 | 0.0123 | 0.0109 | 0.0431 | 0.014 | 0.038 | 0.0006 | 0.0024 | 0.0004 | 0 | 0.0007 | 0.0012 | 0.0022 | 0.001 | 0.007 | 0 | 0 | 0.0031 | 0 | 0.0001 | 0 | 0
0.1841 | 0.1442 | 0.5294 | 0.0177 | 0.0161 | 0.0509 | 0.0182 | 0.0441 | 0.0006 | 0.0031 | 0.0004 | 0 | 0.0008 | 0.0019 | 0.0024 | 0.001 | 0.0054 | 0 | 0 | 0.0034 | 0 | 0 | 0 | 0
0.1969 | 0.1484 | 0.531 | 0.0138 | 0.0146 | 0.0469 | 0.0168 | 0.0422 | 0.0007 | 0.003 | 0.0005 | 0 | 0.001 | 0.0022 | 0.0029 | 0.0014 | 0.0057 | 0 | 0 | 0.0034 | 0 | 0.0001 | 0 | 0
0.1893 | 0.1445 | 0.5149 | 0.0111 | 0.0182 | 0.0487 | 0.0186 | 0.0437 | 0.0008 | 0.0028 | 0.0005 | 0 | 0.0011 | 0.0023 | 0.0038 | 0.0015 | 0.0055 | 0 | 0 | 0.0033 | 0 | 0.0001 | 0 | 0
0.1883 | 0.1448 | 0.5009 | 0.0105 | 0.0187 | 0.0461 | 0.015 | 0.0371 | 0.0008 | 0.0023 | 0.0004 | 0 | 0.0009 | 0.0019 | 0.0037 | 0.0015 | 0.0055 | 0 | 0 | 0.0032 | 0 | 0.0001 | 0 | 0
0.1887 | 0.1384 | 0.496 | 0.0053 | 0.0153 | 0.0474 | 0.0164 | 0.0394 | 0.0008 | 0.0025 | 0.0004 | 0 | 0.0008 | 0.0016 | 0.0029 | 0.001 | 0.0049 | 0 | 0 | 0.0033 | 0 | 0.0001 | 0 | 0
0.1888 | 0.1594 | 0.5074 | 0.0075 | 0.0147 | 0.0475 | 0.017 | 0.0394 | 0.0008 | 0.0023 | 0.0004 | 0 | 0.001 | 0.0018 | 0.0041 | 0.0013 | 0.0055 | 0 | 0 | 0.0033 | 0 | 0.0001 | 0 | 0
0.1972 | 0.1466 | 0.5125 | 0.0074 | 0.0169 | 0.0462 | 0.0177 | 0.0452 | 0.0006 | 0.0024 | 0.0004 | 0 | 0.0009 | 0.0021 | 0.0039 | 0.001 | 0.0056 | 0 | 0 | 0.0032 | 0 | 0.0001 | 0 | 0
0.2047 | 0.1471 | 0.5036 | 0.0081 | 0.0157 | 0.0477 | 0.0163 | 0.0507 | 0.0006 | 0.0022 | 0.0004 | 0 | 0.001 | 0.002 | 0.0031 | 0.0012 | 0.0056 | 0 | 0 | 0.0033 | 0 | 0.0001 | 0 | 0
0.1892 | 0.1449 | 0.5082 | 0.0046 | 0.0147 | 0.0452 | 0.018 | 0.0421 | 0.0008 | 0.0022 | 0.0004 | 0 | 0.001 | 0.0021 | 0.0026 | 0.0014 | 0.0063 | 0 | 0 | 0.0032 | 0 | 0.0001 | 0 | 0
0.1882 | 0.1477 | 0.5007 | 0.0029 | 0.0126 | 0.0467 | 0.0171 | 0.0445 | 0.0008 | 0.0024 | 0.0004 | 0 | 0.001 | 0.0019 | 0.0034 | 0.0018 | 0.0065 | 0 | 0 | 0.0032 | 0 | 0.0001 | 0 | 0
0.1811 | 0.1398 | 0.5179 | 0.0038 | 0.014 | 0.0414 | 0.0145 | 0.0405 | 0.0006 | 0.0024 | 0.0004 | 0 | 0.0009 | 0.0019 | 0.0041 | 0.0011 | 0.0066 | 0 | 0 | 0.0032 | 0 | 0.0001 | 0 | 0
0.1827 | 0.147 | 0.5081 | 0.0069 | 0.0152 | 0.0426 | 0.0194 | 0.0399 | 0.0006 | 0.0032 | 0.0005 | 0 | 0.0009 | 0.0022 | 0.0024 | 0.0011 | 0.0053 | 0 | 0 | 0.0032 | 0 | 0.0001 | 0 | 0
0.1934 | 0.1813 | 0.9948 | 0.0056 | 0.0161 | 0.0596 | 0.0184 | 0.0407 | 0.0007 | 0.0033 | 0.0006 | 0 | 0.0013 | 0.0042 | 0.0031 | 0.0012 | 0.0051 | 0 | 0 | 0.0043 | 0 | 0.0001 | 0 | 0
0.1954 | 0.1907 | 1.302 | 0.0028 | 0.0136 | 0.0476 | 0.0056 | 0.0204 | 0.0002 | 0.0018 | 0.0006 | 0 | 0.0014 | 0.0043 | 0.0044 | 0.0017 | 0.0045 | 0 | 0 | 0.0049 | 0 | 0.0001 | 0 | 0
0.2043 | 0.1991 | 1.2982 | 0.0046 | 0.0156 | 0.0504 | 0.0067 | 0.02 | 0.0002 | 0.002 | 0.0006 | 0 | 0.0015 | 0.0044 | 0.0035 | 0.0013 | 0.0057 | 0 | 0 | 0.0047 | 0 | 0.0001 | 0 | 0
0.2053 | 0.1962 | 1.2993 | 0.0058 | 0.0164 | 0.0495 | 0.0066 | 0.0213 | 0.0003 | 0.002 | 0.0006 | 0 | 0.0014 | 0.0045 | 0.004 | 0.0015 | 0.0053 | 0 | 0 | 0.0048 | 0 | 0.0001 | 0 | 0
0.1963 | 0.2077 | 1.3102 | 0.007 | 0.017 | 0.0447 | 0.0061 | 0.0202 | 0.0002 | 0.0019 | 0.0007 | 0 | 0.0013 | 0.0049 | 0.0032 | 0.0012 | 0.0064 | 0 | 0 | 0.0048 | 0 | 0.0001 | 0 | 0
0.1976 | 0.1577 | 0.5332 | 0.0035 | 0.014 | 0.0348 | 0.0063 | 0.0202 | 0.0001 | 0.0013 | 0.0005 | 0 | 0.0012 | 0.0022 | 0.0046 | 0.0011 | 0.0049 | 0 | 0 | 0.0033 | 0 | 0.0001 | 0 | 0
0.1847 | 0.1357 | 0.5112 | 0.0028 | 0.0154 | 0.0335 | 0.0058 | 0.0223 | 0.0002 | 0.0014 | 0.0005 | 0 | 0.001 | 0.0022 | 0.0034 | 0.0011 | 0.0046 | 0 | 0 | 0.0033 | 0 | 0.0001 | 0.0024 | 0
0.1972 | 0.1396 | 0.5261 | 0.0058 | 0.0154 | 0.0413 | 0.0146 | 0.0537 | 0.0006 | 0.0024 | 0.0005 | 0 | 0.0011 | 0.0025 | 0.0043 | 0.0013 | 0.0052 | 0 | 0 | 0.0033 | 0 | 0.0001 | 0 | 0
0.1744 | 0.131 | 0.5186 | 0.006 | 0.0134 | 0.0494 | 0.0184 | 0.0475 | 0.0007 | 0.0026 | 0.0004 | 0 | 0.001 | 0.0023 | 0.003 | 0.0015 | 0.0053 | 0 | 0 | 0.0033 | 0 | 0.0001 | 0 | 0
0.1915 | 0.1441 | 0.5222 | 0.0089 | 0.013 | 0.0448 | 0.0158 | 0.0395 | 0.0009 | 0.0024 | 0.0005 | 0 | 0.001 | 0.0023 | 0.0041 | 0.0016 | 0.0048 | 0 | 0 | 0.0034 | 0 | 0.0001 | 0 | 0
0.1935 | 0.1647 | 0.7215 | 0.0064 | 0.0149 | 0.055 | 0.0152 | 0.0435 | 0.0009 | 0.0027 | 0.0005 | 0 | 0.001 | 0.0029 | 0.0031 | 0.0013 | 0.0059 | 0 | 0 | 0.0038 | 0 | 0 | 0 | 0
0.1844 | 0.1793 | 0.7245 | 0.0035 | 0.0129 | 0.0479 | 0.0163 | 0.0461 | 0.0009 | 0.0024 | 0.0006 | 0 | 0.0011 | 0.0029 | 0.0035 | 0.0012 | 0.0063 | 0 | 0 | 0.0036 | 0 | 0.0001 | 0 | 0
0.1872 | 0.1752 | 0.7173 | 0.0051 | 0.0143 | 0.0443 | 0.0157 | 0.0472 | 0.001 | 0.0025 | 0.0005 | 0 | 0.0011 | 0.0028 | 0.0048 | 0.0009 | 0.0049 | 0 | 0 | 0.0038 | 0 | 0 | 0 | 0
0.1833 | 0.1911 | 0.6998 | 0.0026 | 0.011 | 0.0351 | 0.0072 | 0.0216 | 0.0002 | 0.0019 | 0.0006 | 0 | 0.0011 | 0.0025 | 0.004 | 0.0013 | 0.0049 | 0 | 0 | 0.0036 | 0 | 0.0001 | 0 | 0
0.1884 | 0.1829 | 0.717 | 0.0041 | 0.0106 | 0.0299 | 0.0077 | 0.0222 | 0.0002 | 0.0016 | 0.0005 | 0 | 0.001 | 0.0026 | 0.0029 | 0.0013 | 0.0053 | 0 | 0 | 0.0037 | 0 | 0.0001 | 0 | 0
0.1921 | 0.1861 | 0.7258 | 0.0093 | 0.014 | 0.0373 | 0.0079 | 0.0225 | 0.0002 | 0.0017 | 0.0006 | 0 | 0.0011 | 0.0025 | 0.0049 | 0.002 | 0.0057 | 0 | 0 | 0.0037 | 0 | 0 | 0 | 0
0.1895 | 0.1883 | 0.7213 | 0.0052 | 0.0131 | 0.0378 | 0.0064 | 0.0209 | 0.0002 | 0.0025 | 0.0006 | 0 | 0.0011 | 0.0023 | 0.003 | 0.0016 | 0.0057 | 0 | 0 | 0.0037 | 0 | 0.0001 | 0 | 0
0.1907 | 0.1974 | 0.7113 | 0.0027 | 0.0157 | 0.0404 | 0.0069 | 0.0197 | 0.0002 | 0.0019 | 0.0005 | 0 | 0.0012 | 0.0024 | 0.0046 | 0.0009 | 0.006 | 0 | 0 | 0.0037 | 0 | 0.0001 | 0 | 0
0.1907 | 0.1767 | 0.7186 | 0.0035 | 0.0139 | 0.0387 | 0.007 | 0.02 | 0.0001 | 0.0018 | 0.0005 | 0 | 0.0011 | 0.0026 | 0.0031 | 0.001 | 0.0051 | 0 | 0 | 0.0037 | 0 | 0.0001 | 0 | 0
0.1895 | 0.1981 | 0.7228 | 0.0037 | 0.0142 | 0.0417 | 0.0135 | 0.042 | 0.0007 | 0.0026 | 0.0005 | 0 | 0.0012 | 0.0026 | 0.0033 | 0.0015 | 0.0046 | 0 | 0 | 0.0039 | 0 | 0.0001 | 0 | 0
0.1992 | 0.1757 | 0.73 | 0.0063 | 0.0139 | 0.039 | 0.0151 | 0.0535 | 0.0008 | 0.0035 | 0.0005 | 0 | 0.0011 | 0.0027 | 0.003 | 0.0013 | 0.0053 | 0 | 0 | 0.0038 | 0 | 0.0001 | 0 | 0
0.2038 | 0.1843 | 0.7306 | 0.0061 | 0.0147 | 0.0395 | 0.0139 | 0.037 | 0.0006 | 0.0031 | 0.0006 | 0 | 0.0013 | 0.003 | 0.0041 | 0.0021 | 0.0051 | 0 | 0 | 0.0041 | 0 | 0.0001 | 0 | 0
0.1998 | 0.1752 | 0.7245 | 0.0066 | 0.0134 | 0.043 | 0.0168 | 0.04 | 0.0007 | 0.0032 | 0.0005 | 0 | 0.0011 | 0.0027 | 0.0029 | 0.001 | 0.0079 | 0 | 0 | 0.0039 | 0 | 0 | 0 | 0
0.1997 | 0.1729 | 0.7371 | 0.0068 | 0.0134 | 0.0431 | 0.016 | 0.042 | 0.0007 | 0.0033 | 0.0006 | 0 | 0.0011 | 0.0028 | 0.0026 | 0.0011 | 0.0075 | 0 | 0 | 0.0039 | 0 | 0 | 0 | 0
0.1915 | 0.1874 | 0.7081 | 0.0037 | 0.0151 | 0.0405 | 0.014 | 0.0424 | 0.0007 | 0.0026 | 0.0005 | 0 | 0.0011 | 0.0026 | 0.0027 | 0.0016 | 0.007 | 0 | 0 | 0.0039 | 0 | 0.0001 | 0.0015 | 0
0.1867 | 0.1911 | 0.7101 | 0.0042 | 0.0129 | 0.0444 | 0.015 | 0.0416 | 0.0008 | 0.0028 | 0.0006 | 0 | 0.0011 | 0.0026 | 0.003 | 0.0013 | 0.0072 | 0 | 0 | 0.0038 | 0 | 0 | 0.0037 | 0
0.1819 | 0.1846 | 0.705 | 0.0031 | 0.0099 | 0.0437 | 0.0167 | 0.0433 | 0.0008 | 0.003 | 0.0005 | 0 | 0.0011 | 0.0023 | 0.003 | 0.0012 | 0.0068 | 0 | 0 | 0.0037 | 0 | 0 | 0.0025 | 0
0.1839 | 0.1891 | 0.7034 | 0.0035 | 0.0107 | 0.0418 | 0.0169 | 0.0484 | 0.0008 | 0.0031 | 0.0005 | 0 | 0.0011 | 0.0023 | 0.0032 | 0.0011 | 0.0076 | 0 | 0 | 0.0037 | 0 | 0.0001 | 0.0028 | 0
0.1866 | 0.1988 | 0.7028 | 0.0048 | 0.0125 | 0.0446 | 0.0167 | 0.0455 | 0.0008 | 0.0029 | 0.0005 | 0 | 0.0011 | 0.0024 | 0.0028 | 0.0015 | 0.007 | 0 | 0 | 0.0039 | 0 | 0.0001 | 0.0028 | 0
0.1945 | 0.1959 | 0.7124 | 0.0055 | 0.0119 | 0.0451 | 0.0188 | 0.0398 | 0.0008 | 0.0032 | 0.0005 | 0 | 0.0012 | 0.0025 | 0.0029 | 0.0009 | 0.0075 | 0 | 0 | 0.0038 | 0 | 0 | 0.0021 | 0
0.1927 | 0.1959 | 1.1584 | 0.0067 | 0.0138 | 0.0535 | 0.0182 | 0.0451 | 0.0009 | 0.0032 | 0.0006 | 0 | 0.0012 | 0.0038 | 0.0029 | 0.0011 | 0.0077 | 0 | 0 | 0.0045 | 0 | 0.0001 | 0.0021 | 0
0.2077 | 0.1968 | 1.3146 | 0.0053 | 0.0134 | 0.0552 | 0.0182 | 0.0437 | 0.0012 | 0.0034 | 0.0007 | 0 | 0.0014 | 0.0042 | 0.0039 | 0.0011 | 0.0082 | 0 | 0 | 0.0049 | 0 | 0.0001 | 0.0033 | 0
0.2071 | 0.2142 | 1.3305 | 0.0061 | 0.0161 | 0.0555 | 0.0167 | 0.0434 | 0.0012 | 0.0031 | 0.0007 | 0 | 0.0017 | 0.0044 | 0.0035 | 0.0014 | 0.0073 | 0 | 0 | 0.0049 | 0 | 0.0002 | 0.0019 | 0
0.2133 | 0.2039 | 1.3196 | 0.0082 | 0.0163 | 0.0578 | 0.0183 | 0.0443 | 0.001 | 0.0032 | 0.0007 | 0 | 0.0014 | 0.0046 | 0.0034 | 0.0009 | 0.0081 | 0 | 0 | 0.0051 | 0 | 0.0001 | 0.0021 | 0
0.2062 | 0.2071 | 1.2909 | 0.0072 | 0.0153 | 0.0594 | 0.0196 | 0.0461 | 0.0009 | 0.0032 | 0.0006 | 0 | 0.0014 | 0.0043 | 0.0039 | 0.0011 | 0.0078 | 0 | 0 | 0.0049 | 0 | 0.0001 | 0.0018 | 0
0.1859 | 0.1904 | 0.8188 | 0.007 | 0.0144 | 0.0523 | 0.0163 | 0.0399 | 0.0008 | 0.0027 | 0.0006 | 0 | 0.0011 | 0.0029 | 0.0027 | 0.0011 | 0.0078 | 0 | 0 | 0.0038 | 0 | 0.0001 | 0.0012 | 0
0.2016 | 0.1846 | 0.7253 | 0.0072 | 0.0145 | 0.0537 | 0.0175 | 0.0416 | 0.0008 | 0.0026 | 0.0005 | 0 | 0.0012 | 0.0027 | 0.003 | 0.0012 | 0.0065 | 0 | 0 | 0.0038 | 0 | 0.0001 | 0.0036 | 0
0.1893 | 0.1777 | 0.7093 | 0.0065 | 0.0147 | 0.0569 | 0.0175 | 0.0482 | 0.0007 | 0.0033 | 0.0005 | 0 | 0.0011 | 0.0029 | 0.0027 | 0.0012 | 0.0073 | 0 | 0 | 0.0037 | 0 | 0.0001 | 0.0014 | 0
0.1927 | 0.1825 | 0.7114 | 0.0064 | 0.0139 | 0.0528 | 0.0199 | 0.0404 | 0.0007 | 0.0029 | 0.0005 | 0 | 0.0012 | 0.003 | 0.0029 | 0.0011 | 0.0084 | 0 | 0 | 0.0039 | 0 | 0.0001 | 0.0012 | 0
0.1976 | 0.1759 | 0.6923 | 0.0034 | 0.0156 | 0.0539 | 0.0186 | 0.0471 | 0.0006 | 0.003 | 0.0003 | 0 | 0.0011 | 0.0023 | 0.0025 | 0.0007 | 0.0097 | 0 | 0 | 0.0037 | 0 | 0 | 0 | 0
0.1886 | 0.1731 | 0.6968 | 0.0072 | 0.0146 | 0.0518 | 0.0153 | 0.0454 | 0.0006 | 0.0025 | 0.0002 | 0 | 0.0009 | 0.0024 | 0.0025 | 0.0015 | 0.0093 | 0 | 0 | 0.0036 | 0 | 0.0001 | 0 | 0
0.1831 | 0.177 | 0.6973 | 0.0084 | 0.0099 | 0.0428 | 0.0176 | 0.0479 | 0.0007 | 0.0026 | 0.0002 | 0 | 0.0009 | 0.0021 | 0.0025 | 0.0009 | 0.0092 | 0 | 0 | 0.0038 | 0 | 0 | 0 | 0
0.1934 | 0.1882 | 0.7115 | 0.0045 | 0.0171 | 0.0565 | 0.0174 | 0.0414 | 0.0007 | 0.0034 | 0.0003 | 0 | 0.001 | 0.0023 | 0.0025 | 0.0014 | 0.0082 | 0 | 0 | 0.0039 | 0 | 0.0001 | 0 | 0
0.1847 | 0.1924 | 0.7047 | 0.0043 | 0.0198 | 0.0578 | 0.0167 | 0.0581 | 0.0006 | 0.0027 | 0.0002 | 0 | 0.0011 | 0.0022 | 0.0027 | 0.0011 | 0.0066 | 0 | 0 | 0.0039 | 0 | 0.0001 | 0 | 0
0.1892 | 0.1934 | 0.7065 | 0.0028 | 0.0106 | 0.0545 | 0.0165 | 0.0488 | 0.0007 | 0.0026 | 0.0002 | 0 | 0.0011 | 0.002 | 0.0026 | 0.0013 | 0.0074 | 0 | 0 | 0.0038 | 0 | 0.0001 | 0 | 0
0.181 | 0.1901 | 0.7068 | 0.0065 | 0.0114 | 0.0556 | 0.0182 | 0.0449 | 0.0007 | 0.0035 | 0.0002 | 0 | 0.001 | 0.002 | 0.0027 | 0.0012 | 0.0079 | 0 | 0 | 0.0039 | 0 | 0.0001 | 0 | 0
0.1957 | 0.1972 | 0.6997 | 0.0041 | 0.0087 | 0.0538 | 0.018 | 0.0438 | 0.0008 | 0.0031 | 0.0002 | 0 | 0.001 | 0.0018 | 0.0025 | 0.0011 | 0.0093 | 0 | 0 | 0.0037 | 0 | 0.0001 | 0 | 0
0.199 | 0.1794 | 0.7056 | 0.0057 | 0.009 | 0.0475 | 0.019 | 0.039 | 0.0011 | 0.0031 | 0.0002 | 0 | 0.001 | 0.0019 | 0.0022 | 0.001 | 0.0089 | 0 | 0 | 0.004 | 0 | 0.0001 | 0 | 0
0.1909 | 0.193 | 0.7015 | 0.0083 | 0.0099 | 0.0434 | 0.0202 | 0.0512 | 0.0007 | 0.004 | 0.0002 | 0 | 0.001 | 0.0018 | 0.0021 | 0.0008 | 0.0083 | 0 | 0 | 0.0037 | 0 | 0.0001 | 0 | 0
0.1872 | 0.2063 | 0.7813 | 0.0021 | 0.0097 | 0.0375 | 0.0172 | 0.0357 | 0.0006 | 0.0028 | 0.0001 | 0 | 0.0011 | 0.0019 | 0.0023 | 0.0008 | 0.0093 | 0 | 0 | 0.0039 | 0 | 0.0001 | 0 | 0
0.1811 | 0.1745 | 0.7496 | 0.0035 | 0.0155 | 0.0349 | 0.0175 | 0.0381 | 0.0009 | 0.0032 | 0.0002 | 0 | 0.0009 | 0.0024 | 0.0024 | 0.001 | 0.009 | 0 | 0 | 0.0039 | 0 | 0.0001 | 0 | 0
0.1843 | 0.1778 | 0.7479 | 0.0036 | 0.0145 | 0.0297 | 0.0174 | 0.0384 | 0.0009 | 0.003 | 0.0002 | 0 | 0.001 | 0.0024 | 0.0024 | 0.001 | 0.008 | 0 | 0 | 0.0038 | 0 | 0.0001 | 0 | 0
0.1851 | 0.1826 | 0.7089 | 0.0025 | 0.0165 | 0.0358 | 0.0185 | 0.0353 | 0.0009 | 0.003 | 0.0002 | 0 | 0.001 | 0.0021 | 0.0023 | 0.001 | 0.007 | 0 | 0 | 0.0039 | 0 | 0.0001 | 0 | 0
0.1864 | 0.1805 | 0.7068 | 0.0025 | 0.0179 | 0.0388 | 0.0225 | 0.0355 | 0.0009 | 0.0049 | 0.0001 | 0 | 0.001 | 0.0022 | 0.0025 | 0.001 | 0.0083 | 0 | 0 | 0.0038 | 0 | 0.0001 | 0 | 0
0.1899 | 0.1829 | 0.7074 | 0.0043 | 0.0148 | 0.032 | 0.0188 | 0.0386 | 0.0009 | 0.0034 | 0.0002 | 0 | 0.0009 | 0.0021 | 0.0021 | 0.0011 | 0.0101 | 0 | 0 | 0.004 | 0 | 0.0001 | 0 | 0
0.1868 | 0.1735 | 0.7052 | 0.0025 | 0.0119 | 0.0236 | 0.0086 | 0.0255 | 0.0003 | 0.002 | 0.0002 | 0 | 0.001 | 0.0022 | 0.0028 | 0.0009 | 0.008 | 0 | 0 | 0.0038 | 0 | 0.0001 | 0 | 0
0.1915 | 0.1844 | 0.7261 | 0.0029 | 0.0115 | 0.025 | 0.0093 | 0.0211 | 0.0003 | 0.0016 | 0.0002 | 0 | 0.001 | 0.0023 | 0.0025 | 0.0011 | 0.0082 | 0 | 0 | 0.0038 | 0 | 0.0001 | 0 | 0
0.1937 | 0.1753 | 0.7439 | 0.0026 | 0.0184 | 0.0305 | 0.0086 | 0.0288 | 0.0002 | 0.0014 | 0.0003 | 0 | 0.0009 | 0.0023 | 0.0027 | 0.0009 | 0.0086 | 0 | 0 | 0.0036 | 0 | 0.0001 | 0 | 0
0.1958 | 0.1898 | 0.735 | 0.0027 | 0.0158 | 0.0316 | 0.0085 | 0.027 | 0.0002 | 0.0013 | 0.0003 | 0 | 0.0009 | 0.0021 | 0.0027 | 0.001 | 0.0092 | 0 | 0 | 0.0034 | 0 | 0.0001 | 0 | 0
0.1871 | 0.1998 | 0.7421 | 0.0034 | 0.0164 | 0.0307 | 0.0072 | 0.0214 | 0.0002 | 0.0015 | 0.0002 | 0 | 0.001 | 0.0022 | 0.0036 | 0.0017 | 0.0079 | 0 | 0 | 0.0036 | 0 | 0.0001 | 0 | 0
0.1914 | 0.1913 | 0.7194 | 0.002 | 0.011 | 0.0253 | 0.007 | 0.0212 | 0.0002 | 0.0016 | 0.0003 | 0 | 0.001 | 0.0022 | 0.0031 | 0.0012 | 0.0075 | 0 | 0 | 0.0037 | 0 | 0.0002 | 0 | 0
0.1867 | 0.1911 | 0.6921 | 0.0035 | 0.0121 | 0.0338 | 0.0145 | 0.0354 | 0.0007 | 0.0021 | 0.0003 | 0 | 0.0009 | 0.0021 | 0.0033 | 0.001 | 0.0081 | 0 | 0 | 0.0038 | 0 | 0.0001 | 0 | 0
0.1966 | 0.2115 | 0.694 | 0.0035 | 0.0104 | 0.0502 | 0.0199 | 0.0425 | 0.0009 | 0.0023 | 0.0004 | 0 | 0.001 | 0.0021 | 0.0027 | 0.001 | 0.0104 | 0 | 0 | 0.0037 | 0 | 0.0001 | 0 | 0
0.1976 | 0.2097 | 0.7196 | 0.0039 | 0.0114 | 0.0571 | 0.0161 | 0.0393 | 0.0009 | 0.003 | 0.0004 | 0 | 0.0011 | 0.002 | 0.0029 | 0.0009 | 0.0077 | 0 | 0 | 0.0036 | 0 | 0.0001 | 0 | 0
0.1837 | 0.1974 | 0.7073 | 0.0056 | 0.0088 | 0.0568 | 0.0175 | 0.0436 | 0.0008 | 0.0031 | 0.0007 | 0 | 0.001 | 0.002 | 0.0026 | 0.0009 | 0.0092 | 0 | 0 | 0.0037 | 0 | 0.0001 | 0 | 0
0.189 | 0.184 | 0.6969 | 0.0036 | 0.0098 | 0.0514 | 0.0165 | 0.041 | 0.0008 | 0.0023 | 0.0005 | 0 | 0.001 | 0.0018 | 0.0025 | 0.0008 | 0.0089 | 0 | 0 | 0.0035 | 0 | 0.0001 | 0 | 0
0.2052 | 0.1882 | 0.714 | 0.0092 | 0.0102 | 0.0487 | 0.015 | 0.0397 | 0.0009 | 0.0034 | 0.0002 | 0 | 0.001 | 0.0019 | 0.0028 | 0.0045 | 0.0084 | 0 | 0 | 0.0039 | 0 | 0.0003 | 0 | 0
0.1914 | 0.1987 | 0.7069 | 0.0049 | 0.0115 | 0.0581 | 0.02 | 0.0418 | 0.0008 | 0.0042 | 0.0004 | 0 | 0.001 | 0.002 | 0.0024 | 0.001 | 0.0086 | 0 | 0 | 0.0037 | 0 | 0.0001 | 0 | 0
0.1889 | 0.1855 | 0.7018 | 0.0051 | 0.0129 | 0.0585 | 0.0182 | 0.0408 | 0.0008 | 0.0029 | 0.0004 | 0 | 0.001 | 0.002 | 0.0027 | 0.0013 | 0.0089 | 0 | 0 | 0.0037 | 0 | 0.0001 | 0 | 0
0.1828 | 0.1968 | 0.7018 | 0.004 | 0.0114 | 0.0569 | 0.0182 | 0.0383 | 0.0007 | 0.0039 | 0.0004 | 0 | 0.001 | 0.002 | 0.0031 | 0.0011 | 0.0087 | 0 | 0 | 0.0037 | 0 | 0.0001 | 0 | 0
0.1951 | 0.2022 | 0.7154 | 0.0062 | 0.0108 | 0.0462 | 0.016 | 0.0625 | 0.0006 | 0.0026 | 0.0004 | 0 | 0.0011 | 0.0022 | 0.0027 | 0.0006 | 0.008 | 0 | 0 | 0.0038 | 0 | 0.0001 | 0 | 0
0.1916 | 0.1877 | 0.7086 | 0.0062 | 0.013 | 0.0491 | 0.0162 | 0.044 | 0.0009 | 0.0026 | 0.0004 | 0 | 0.0011 | 0.0022 | 0.0026 | 0.0007 | 0.0073 | 0 | 0 | 0.0038 | 0 | 0.0001 | 0 | 0
0.1988 | 0.1961 | 0.7121 | 0.0052 | 0.016 | 0.0562 | 0.0166 | 0.0408 | 0.0009 | 0.0028 | 0.0006 | 0 | 0.0011 | 0.0026 | 0.0028 | 0.0012 | 0.0062 | 0 | 0 | 0.0038 | 0 | 0.0001 | 0 | 0
0.2013 | 0.1896 | 0.711 | 0.0063 | 0.0168 | 0.0573 | 0.016 | 0.0373 | 0.001 | 0.0026 | 0.0006 | 0 | 0.0011 | 0.0027 | 0.0027 | 0.001 | 0.0069 | 0 | 0 | 0.0037 | 0 | 0.0001 | 0.0016 | 0
0.2028 | 0.1847 | 0.7058 | 0.0052 | 0.0168 | 0.0516 | 0.016 | 0.0389 | 0.001 | 0.0029 | 0.0005 | 0 | 0.0011 | 0.0025 | 0.0023 | 0.0003 | 0.0065 | 0 | 0 | 0.0038 | 0 | 0.0001 | 0.0018 | 0
0.1982 | 0.1862 | 0.6881 | 0.005 | 0.0171 | 0.0538 | 0.0161 | 0.0407 | 0.0008 | 0.0025 | 0.0005 | 0 | 0.0011 | 0.0024 | 0.0025 | 0.0006 | 0.0069 | 0 | 0 | 0.0037 | 0 | 0 | 0.0017 | 0
0.2008 | 0.1695 | 0.6885 | 0.0057 | 0.0194 | 0.0511 | 0.0184 | 0.0507 | 0.0008 | 0.0029 | 0.0004 | 0 | 0.0011 | 0.0025 | 0.0023 | 0.0004 | 0.0086 | 0 | 0 | 0.0038 | 0 | 0 | 0.0016 | 0
0.1817 | 0.1778 | 0.697 | 0.0042 | 0.0174 | 0.0454 | 0.0143 | 0.0428 | 0.0006 | 0.0029 | 0.0004 | 0 | 0.001 | 0.0024 | 0.0027 | 0.0011 | 0.0074 | 0 | 0 | 0.0038 | 0 | 0.0001 | 0.0015 | 0
0.1891 | 0.186 | 0.6949 | 0.0031 | 0.0167 | 0.0518 | 0.0196 | 0.0392 | 0.0008 | 0.0036 | 0.0003 | 0 | 0.0011 | 0.0021 | 0.0026 | 0.0007 | 0.0073 | 0 | 0 | 0.0037 | 0 | 0.0001 | 0.0021 | 0
0.1875 | 0.1848 | 0.6965 | 0.0051 | 0.0146 | 0.0459 | 0.0201 | 0.0438 | 0.0011 | 0.003 | 0.0003 | 0 | 0.001 | 0.0021 | 0.0024 | 0.0011 | 0.0086 | 0 | 0 | 0.0037 | 0 | 0.0001 | 0.0027 | 0
0.1959 | 0.167 | 0.7095 | 0.0127 | 0.0157 | 0.0479 | 0.0197 | 0.0463 | 0.001 | 0.0027 | 0.0003 | 0 | 0.001 | 0.0021 | 0.0023 | 0.0012 | 0.0084 | 0 | 0 | 0.0037 | 0 | 0.0001 | 0.0032 | 0
0.1938 | 0.1794 | 0.6986 | 0.0176 | 0.0117 | 0.0429 | 0.0195 | 0.0425 | 0.001 | 0.0029 | 0.0002 | 0 | 0.0008 | 0.0018 | 0.0027 | 0.0013 | 0.0092 | 0 | 0 | 0.0036 | 0 | 0 | 0.0018 | 0
0.1844 | 0.1837 | 0.6996 | 0.0074 | 0.0182 | 0.0482 | 0.0181 | 0.0431 | 0.0008 | 0.0029 | 0.0003 | 0 | 0.0009 | 0.0019 | 0.0025 | 0.0011 | 0.0082 | 0 | 0 | 0.0037 | 0 | 0.0001 | 0.0037 | 0
0.1905 | 0.2042 | 0.7072 | 0.0039 | 0.0178 | 0.059 | 0.019 | 0.0391 | 0.0009 | 0.0029 | 0.0003 | 0 | 0.0011 | 0.002 | 0.004 | 0.0009 | 0.0079 | 0 | 0 | 0.0037 | 0 | 0.0001 | 0.0011 | 0
0.2134 | 0.1915 | 0.7024 | 0.0047 | 0.0182 | 0.0555 | 0.0196 | 0.0417 | 0.0009 | 0.003 | 0.0003 | 0 | 0.0011 | 0.0021 | 0.0025 | 0.0013 | 0.0076 | 0 | 0 | 0.0037 | 0 | 0.0001 | 0.0026 | 0
0.2025 | 0.1812 | 0.6986 | 0.0063 | 0.018 | 0.0464 | 0.0188 | 0.0429 | 0.0007 | 0.0029 | 0.0003 | 0 | 0.001 | 0.0025 | 0.0027 | 0.0013 | 0.0068 | 0 | 0 | 0.0037 | 0 | 0.0001 | 0.0018 | 0
0.1989 | 0.1821 | 0.7154 | 0.0073 | 0.0192 | 0.0453 | 0.0178 | 0.0412 | 0.0009 | 0.0029 | 0.0003 | 0 | 0.001 | 0.0024 | 0.0027 | 0.0011 | 0.0078 | 0 | 0 | 0.0039 | 0 | 0.0001 | 0.0046 | 0
0.1843 | 0.1914 | 0.7167 | 0.0042 | 0.02 | 0.0479 | 0.0205 | 0.0422 | 0.0006 | 0.0028 | 0.0003 | 0 | 0.001 | 0.0026 | 0.0025 | 0.0007 | 0.0073 | 0 | 0 | 0.0038 | 0 | 0.0001 | 0.0015 | 0
0.1998 | 0.2175 | 0.7381 | 0.009 | 0.0166 | 0.0443 | 0.0218 | 0.0477 | 0.0007 | 0.003 | 0.0003 | 0 | 0.0013 | 0.0026 | 0.0027 | 0.0011 | 0.0073 | 0 | 0 | 0.004 | 0 | 0.0001 | 0 | 0
0.1865 | 0.1834 | 0.6995 | 0.0059 | 0.0158 | 0.0495 | 0.0156 | 0.0399 | 0.0005 | 0.0031 | 0.0003 | 0 | 0.001 | 0.0025 | 0.0025 | 0.001 | 0.0081 | 0 | 0 | 0.004 | 0 | 0.0001 | 0 | 0
0.1878 | 0.2 | 0.6874 | 0.0042 | 0.0098 | 0.0331 | 0.0022 | 0.0106 | 0 | 0.0013 | 0.0003 | 0 | 0.0011 | 0.002 | 0.0034 | 0.0018 | 0.0083 | 0 | 0 | 0.0037 | 0 | 0.0001 | 0 | 0
0.206 | 0.1811 | 0.7063 | 0.0046 | 0.009 | 0.0338 | 0.0138 | 0.0414 | 0.0009 | 0.0026 | 0.0004 | 0 | 0.0011 | 0.0022 | 0.0034 | 0.0014 | 0.0082 | 0 | 0 | 0.0038 | 0 | 0 | 0 | 0
0.1906 | 0.148 | 0.5327 | 0.0042 | 0.0133 | 0.039 | 0.0208 | 0.0457 | 0.0008 | 0.0031 | 0.0003 | 0 | 0.0009 | 0.0015 | 0.0033 | 0.0009 | 0.0075 | 0 | 0 | 0.0033 | 0 | 0 | 0 | 0
0.1869 | 0.1372 | 0.5269 | 0.0107 | 0.021 | 0.0415 | 0.0164 | 0.0379 | 0.0007 | 0.0027 | 0.0003 | 0 | 0.0009 | 0.002 | 0.0032 | 0.0012 | 0.0059 | 0 | 0 | 0.0035 | 0 | 0 | 0 | 0
0.1878 | 0.1432 | 0.5406 | 0.0087 | 0.0127 | 0.0293 | 0.0154 | 0.0463 | 0.0007 | 0.0027 | 0.0004 | 0 | 0.0009 | 0.0022 | 0.0028 | 0.0009 | 0.0069 | 0 | 0 | 0.0035 | 0 | 0 | 0 | 0
0.1953 | 0.144 | 0.5208 | 0.0083 | 0.0165 | 0.0451 | 0.0212 | 0.0538 | 0.0007 | 0.0034 | 0.0004 | 0 | 0.001 | 0.0022 | 0.0029 | 0.0011 | 0.0065 | 0 | 0 | 0.0035 | 0 | 0.0001 | 0 | 0
0.1915 | 0.1377 | 0.5287 | 0.0079 | 0.013 | 0.0479 | 0.021 | 0.0504 | 0.0006 | 0.0048 | 0.0004 | 0 | 0.0009 | 0.002 | 0.0028 | 0.0012 | 0.0072 | 0 | 0 | 0.0035 | 0 | 0 | 0 | 0
0.189 | 0.1442 | 0.5353 | 0.0084 | 0.016 | 0.046 | 0.0205 | 0.0446 | 0.0006 | 0.004 | 0.0004 | 0 | 0.0008 | 0.0018 | 0.0027 | 0.0012 | 0.0073 | 0 | 0 | 0.0033 | 0 | 0.0001 | 0 | 0
0.1815 | 0.1589 | 0.5443 | 0.0075 | 0.0172 | 0.0396 | 0.0157 | 0.0427 | 0.001 | 0.0025 | 0.0005 | 0 | 0.001 | 0.0022 | 0.0032 | 0.0016 | 0.0064 | 0 | 0 | 0.0033 | 0 | 0.0001 | 0 | 0
0.1897 | 0.1678 | 0.5359 | 0.0078 | 0.0153 | 0.0395 | 0.0151 | 0.0405 | 0.0009 | 0.0023 | 0.0005 | 0 | 0.001 | 0.0023 | 0.0032 | 0.0016 | 0.0075 | 0 | 0 | 0.0033 | 0 | 0.0001 | 0 | 0
0.2072 | 0.1539 | 0.5675 | 0.0059 | 0.0194 | 0.0399 | 0.0155 | 0.0431 | 0.001 | 0.0022 | 0.0006 | 0 | 0.001 | 0.0024 | 0.003 | 0.0013 | 0.0066 | 0 | 0 | 0.0033 | 0 | 0.0001 | 0 | 0
0.1955 | 0.1446 | 0.569 | 0.0087 | 0.0197 | 0.0389 | 0.0161 | 0.0415 | 0.0015 | 0.0029 | 0.0006 | 0 | 0.0009 | 0.0024 | 0.0031 | 0.0014 | 0.0071 | 0 | 0 | 0.0032 | 0 | 0.0001 | 0 | 0
0.1925 | 0.1521 | 0.5306 | 0.0106 | 0.0164 | 0.0322 | 0.0151 | 0.0341 | 0.0008 | 0.0029 | 0.0005 | 0 | 0.0009 | 0.0021 | 0.0031 | 0.0013 | 0.0072 | 0 | 0 | 0.0031 | 0 | 0.0001 | 0 | 0
0.1878 | 0.1484 | 0.5274 | 0.0116 | 0.0171 | 0.0423 | 0.0168 | 0.0435 | 0.0009 | 0.0037 | 0.0006 | 0 | 0.0008 | 0.0023 | 0.003 | 0.0013 | 0.0066 | 0 | 0 | 0.0032 | 0 | 0.0001 | 0 | 0
0.1856 | 0.144 | 0.5299 | 0.0045 | 0.0139 | 0.0458 | 0.0181 | 0.0426 | 0.001 | 0.0032 | 0.0006 | 0 | 0.0009 | 0.0019 | 0.003 | 0.001 | 0.0095 | 0 | 0 | 0.0031 | 0 | 0.0001 | 0 | 0
0.1919 | 0.1488 | 0.5268 | 0.0035 | 0.0127 | 0.0397 | 0.0148 | 0.0348 | 0.0008 | 0.0024 | 0.0006 | 0 | 0.0009 | 0.0017 | 0.0033 | 0.0012 | 0.0077 | 0 | 0 | 0.0033 | 0 | 0.0001 | 0 | 0
0.183 | 0.1738 | 0.5347 | 0.0063 | 0.0132 | 0.0393 | 0.0155 | 0.0432 | 0.0009 | 0.0023 | 0.0007 | 0 | 0.0009 | 0.0018 | 0.0033 | 0.0012 | 0.0079 | 0 | 0 | 0.0033 | 0 | 0.0001 | 0 | 0
0.1837 | 0.1636 | 0.5184 | 0.006 | 0.0113 | 0.0335 | 0.0129 | 0.035 | 0.0013 | 0.002 | 0.0006 | 0 | 0.0008 | 0.0015 | 0.004 | 0.0016 | 0.0073 | 0 | 0 | 0.003 | 0 | 0.0001 | 0 | 0
0.1832 | 0.1573 | 0.519 | 0.0064 | 0.0102 | 0.0387 | 0.0149 | 0.0459 | 0.0011 | 0.0027 | 0.0006 | 0 | 0.0008 | 0.0015 | 0.0035 | 0.001 | 0.0076 | 0 | 0 | 0.0033 | 0 | 0.0001 | 0 | 0
0.1841 | 0.1513 | 0.5207 | 0.0065 | 0.0141 | 0.0459 | 0.0231 | 0.0599 | 0.0007 | 0.0048 | 0.0007 | 0 | 0.0009 | 0.0022 | 0.0034 | 0.0013 | 0.0073 | 0 | 0 | 0.0033 | 0 | 0.0001 | 0 | 0
0.1857 | 0.1445 | 0.5036 | 0.0075 | 0.0156 | 0.0409 | 0.0176 | 0.05 | 0.0007 | 0.0027 | 0.0007 | 0 | 0.0008 | 0.0019 | 0.0033 | 0.0012 | 0.0084 | 0 | 0 | 0.0031 | 0 | 0.0001 | 0 | 0
0.1849 | 0.1537 | 0.4503 | 0.0149 | 0.018 | 0.0482 | 0.0168 | 0.0476 | 0.0007 | 0.0027 | 0.0006 | 0 | 0.0009 | 0.0022 | 0.0031 | 0.0013 | 0.007 | 0 | 0 | 0.0031 | 0 | 0.0001 | 0 | 0
0.1909 | 0.1407 | 0.5069 | 0.0084 | 0.0156 | 0.0519 | 0.0181 | 0.0449 | 0.0008 | 0.0029 | 0.0007 | 0 | 0.0008 | 0.0019 | 0.0038 | 0.0006 | 0.0073 | 0 | 0 | 0.0033 | 0 | 0.0001 | 0 | 0
0.1857 | 0.1425 | 0.531 | 0.0057 | 0.0129 | 0.0506 | 0.0152 | 0.041 | 0.0011 | 0.0028 | 0.0007 | 0 | 0.0009 | 0.0021 | 0.0031 | 0.0007 | 0.0066 | 0 | 0 | 0.0034 | 0 | 0 | 0 | 0
0.1869 | 0.1415 | 0.5144 | 0.0089 | 0.0128 | 0.0455 | 0.0164 | 0.0441 | 0.0011 | 0.0027 | 0.0006 | 0 | 0.001 | 0.0022 | 0.0034 | 0.0008 | 0.0077 | 0 | 0 | 0.0034 | 0 | 0.0001 | 0 | 0
0.1802 | 0.1386 | 0.5014 | 0.0048 | 0.0168 | 0.0425 | 0.0176 | 0.0512 | 0.0011 | 0.003 | 0.0005 | 0 | 0.0009 | 0.0016 | 0.0036 | 0.0008 | 0.0071 | 0 | 0 | 0.0034 | 0 | 0.0001 | 0.0018 | 0
0.1924 | 0.1438 | 0.501 | 0.0079 | 0.0174 | 0.0573 | 0.0187 | 0.0503 | 0.0009 | 0.0035 | 0.0006 | 0 | 0.0009 | 0.0019 | 0.0029 | 0.0011 | 0.0083 | 0 | 0 | 0.0033 | 0 | 0.0001 | 0 | 0
0.1942 | 0.145 | 0.5008 | 0.0073 | 0.0124 | 0.0588 | 0.0199 | 0.0425 | 0.0009 | 0.0042 | 0.0006 | 0 | 0.0009 | 0.0017 | 0.0032 | 0.001 | 0.0083 | 0 | 0 | 0.0034 | 0 | 0.0001 | 0 | 0
0.19 | 0.1377 | 0.4949 | 0.0065 | 0.0132 | 0.0466 | 0.0166 | 0.0437 | 0.001 | 0.0031 | 0.0005 | 0 | 0.0009 | 0.0016 | 0.003 | 0.001 | 0.0078 | 0 | 0 | 0.0033 | 0 | 0.0001 | 0 | 0
0.1818 | 0.1435 | 0.501 | 0.0063 | 0.0138 | 0.0435 | 0.0142 | 0.0429 | 0.0008 | 0.0029 | 0.0005 | 0 | 0.0009 | 0.0015 | 0.0032 | 0.0012 | 0.0078 | 0 | 0 | 0.0033 | 0 | 0.0001 | 0 | 0
0.1907 | 0.1445 | 0.5 | 0.0049 | 0.0098 | 0.041 | 0.0165 | 0.045 | 0.0013 | 0.0025 | 0.0005 | 0 | 0.0009 | 0.0016 | 0.0033 | 0.0011 | 0.0081 | 0 | 0 | 0.0033 | 0 | 0.0001 | 0 | 0
0.1868 | 0.1387 | 0.5094 | 0.0112 | 0.0146 | 0.0442 | 0.0175 | 0.0485 | 0.001 | 0.0027 | 0.0005 | 0 | 0.0009 | 0.0019 | 0.0035 | 0.0009 | 0.0077 | 0 | 0 | 0.0034 | 0 | 0.0001 | 0 | 0
0.1861 | 0.1346 | 0.5103 | 0.0103 | 0.0189 | 0.046 | 0.0161 | 0.0435 | 0.0009 | 0.0024 | 0.0006 | 0 | 0.0009 | 0.0022 | 0.0026 | 0.0006 | 0.0072 | 0 | 0 | 0.0033 | 0 | 0 | 0 | 0
0.1908 | 0.1393 | 0.5087 | 0.0081 | 0.0201 | 0.0493 | 0.0168 | 0.043 | 0.001 | 0.003 | 0.0006 | 0 | 0.0009 | 0.0023 | 0.0029 | 0.0009 | 0.0075 | 0 | 0 | 0.0033 | 0 | 0.0001 | 0 | 0
0.1941 | 0.1266 | 0.5195 | 0.0093 | 0.0166 | 0.0439 | 0.0148 | 0.0404 | 0.0008 | 0.0025 | 0.0006 | 0 | 0.0009 | 0.0024 | 0.004 | 0.0014 | 0.0079 | 0 | 0 | 0.0034 | 0 | 0.0001 | 0 | 0
0.1858 | 0.1445 | 0.4994 | 0.0048 | 0.0134 | 0.034 | 0.0096 | 0.0194 | 0.0002 | 0.0013 | 0.0004 | 0 | 0.0009 | 0.0015 | 0.0031 | 0.0011 | 0.008 | 0 | 0 | 0.0032 | 0 | 0.0001 | 0 | 0
0.1809 | 0.1405 | 0.4985 | 0.0049 | 0.0175 | 0.0398 | 0.0085 | 0.0186 | 0.0001 | 0.0014 | 0.0005 | 0 | 0.0009 | 0.0019 | 0.0035 | 0.0009 | 0.0077 | 0 | 0 | 0.0032 | 0 | 0.0001 | 0 | 0
0.1867 | 0.1325 | 0.5075 | 0.0058 | 0.0195 | 0.0388 | 0.0062 | 0.0192 | 0.0002 | 0.0016 | 0.0006 | 0 | 0.0009 | 0.0024 | 0.0028 | 0.0007 | 0.0077 | 0 | 0 | 0.0034 | 0 | 0.0001 | 0 | 0
0.1841 | 0.1435 | 0.5031 | 0.0033 | 0.0123 | 0.0346 | 0.006 | 0.0214 | 0.0002 | 0.0014 | 0.0005 | 0 | 0.0009 | 0.0016 | 0.0029 | 0.0006 | 0.0087 | 0 | 0 | 0.0033 | 0 | 0.0001 | 0 | 0
0.1785 | 0.1437 | 0.5057 | 0.0045 | 0.0136 | 0.0388 | 0.0105 | 0.0247 | 0.0001 | 0.0016 | 0.0005 | 0 | 0.0009 | 0.0017 | 0.0032 | 0.0008 | 0.008 | 0 | 0 | 0.0032 | 0 | 0.0001 | 0 | 0
0.1964 | 0.1249 | 0.504 | 0.0028 | 0.0139 | 0.0389 | 0.0085 | 0.0273 | 0.0001 | 0.0017 | 0.0006 | 0 | 0.0009 | 0.002 | 0.003 | 0.0009 | 0.009 | 0 | 0 | 0.0032 | 0 | 0.0001 | 0 | 0
0.1809 | 0.1332 | 0.5113 | 0.0028 | 0.0183 | 0.0377 | 0.0081 | 0.0248 | 0.0001 | 0.0016 | 0.0007 | 0 | 0.0009 | 0.0019 | 0.0031 | 0.0009 | 0.0075 | 0 | 0 | 0.0032 | 0 | 0.0001 | 0 | 0
0.1906 | 0.1434 | 0.517 | 0.0023 | 0.0154 | 0.0415 | 0.015 | 0.0224 | 0.0001 | 0.0016 | 0.0007 | 0 | 0.001 | 0.0019 | 0.0037 | 0.0008 | 0.0083 | 0 | 0 | 0.0032 | 0 | 0.0001 | 0 | 0
0.1917 | 0.1476 | 0.5346 | 0.0135 | 0.0156 | 0.0363 | 0.0066 | 0.0238 | 0.0001 | 0.0014 | 0.0005 | 0 | 0.0008 | 0.0019 | 0.0028 | 0.002 | 0.008 | 0 | 0 | 0.0033 | 0 | 0.0001 | 0 | 0
0.1927 | 0.1377 | 0.5253 | 0.0039 | 0.0141 | 0.035 | 0.0075 | 0.026 | 0.0002 | 0.0014 | 0.0006 | 0 | 0.0009 | 0.0019 | 0.0032 | 0.0009 | 0.0092 | 0 | 0 | 0.0033 | 0 | 0.0001 | 0 | 0
0.1996 | 0.1571 | 0.5184 | 0.003 | 0.0157 | 0.0382 | 0.0091 | 0.0267 | 0.0001 | 0.0018 | 0.0005 | 0 | 0.001 | 0.0016 | 0.0032 | 0.0008 | 0.0069 | 0 | 0 | 0.0032 | 0 | 0.0001 | 0 | 0
0.1796 | 0.1553 | 0.5217 | 0.0022 | 0.0195 | 0.0353 | 0.0062 | 0.0214 | 0.0002 | 0.0014 | 0.0004 | 0 | 0.0009 | 0.0015 | 0.0034 | 0.0008 | 0.0072 | 0 | 0 | 0.0032 | 0 | 0.0001 | 0 | 0
0.1869 | 0.1477 | 0.5139 | 0.0027 | 0.0188 | 0.0433 | 0.0135 | 0.0358 | 0.0008 | 0.0025 | 0.0006 | 0 | 0.001 | 0.0019 | 0.0046 | 0.0009 | 0.0073 | 0 | 0 | 0.0032 | 0 | 0.0001 | 0 | 0
0.1807 | 0.1436 | 0.5312 | 0.0056 | 0.0195 | 0.0423 | 0.0172 | 0.0381 | 0.0009 | 0.0039 | 0.0007 | 0 | 0.001 | 0.0024 | 0.0032 | 0.0012 | 0.0082 | 0 | 0 | 0.0032 | 0 | 0.0001 | 0 | 0
0.1898 | 0.1492 | 0.555 | 0.0073 | 0.017 | 0.0461 | 0.0165 | 0.0394 | 0.001 | 0.0034 | 0.0007 | 0 | 0.001 | 0.0023 | 0.0036 | 0.0013 | 0.0087 | 0 | 0 | 0.0034 | 0 | 0.0001 | 0 | 0
0.187 | 0.1516 | 0.5314 | 0.005 | 0.0142 | 0.0501 | 0.0184 | 0.0569 | 0.0008 | 0.0034 | 0.0006 | 0 | 0.001 | 0.0025 | 0.0033 | 0.001 | 0.0069 | 0 | 0 | 0.0032 | 0 | 0.0001 | 0 | 0
0.1895 | 0.144 | 0.5355 | 0.0079 | 0.0146 | 0.0423 | 0.0162 | 0.0416 | 0.0008 | 0.0028 | 0.0005 | 0 | 0.0009 | 0.002 | 0.0029 | 0.0009 | 0.009 | 0 | 0 | 0.0033 | 0 | 0.0001 | 0 | 0
0.1839 | 0.1422 | 0.5186 | 0.0029 | 0.0127 | 0.0502 | 0.0188 | 0.0419 | 0.0012 | 0.0029 | 0.0005 | 0 | 0.001 | 0.0019 | 0.0038 | 0.0007 | 0.0096 | 0 | 0 | 0.0033 | 0 | 0.0001 | 0 | 0
0.187 | 0.1552 | 0.5213 | 0.004 | 0.0148 | 0.0476 | 0.017 | 0.0369 | 0.0006 | 0.003 | 0.0005 | 0 | 0.001 | 0.0017 | 0.0032 | 0.001 | 0.007 | 0 | 0 | 0.0033 | 0 | 0.0001 | 0 | 0
0.1949 | 0.1569 | 0.5265 | 0.005 | 0.016 | 0.0588 | 0.0189 | 0.056 | 0.0006 | 0.003 | 0.0005 | 0 | 0.001 | 0.0019 | 0.0034 | 0.001 | 0.0087 | 0 | 0 | 0.0032 | 0 | 0.0001 | 0 | 0
0.1958 | 0.1613 | 0.5099 | 0.0047 | 0.012 | 0.0433 | 0.0152 | 0.0438 | 0.0007 | 0.0031 | 0.0005 | 0 | 0.001 | 0.0015 | 0.0033 | 0.0009 | 0.0097 | 0 | 0 | 0.0032 | 0 | 0.0001 | 0 | 0
0.1896 | 0.1946 | 0.6916 | 0.0039 | 0.0128 | 0.0602 | 0.0172 | 0.037 | 0.0009 | 0.0035 | 0.0005 | 0 | 0.0011 | 0.0021 | 0.0038 | 0.0008 | 0.0081 | 0 | 0 | 0.0036 | 0 | 0.0001 | 0 | 0
0.1906 | 0.19 | 0.7043 | 0.0077 | 0.0142 | 0.059 | 0.0174 | 0.0388 | 0.0007 | 0.0034 | 0.0006 | 0 | 0.0012 | 0.0025 | 0.0037 | 0.0012 | 0.0077 | 0 | 0 | 0.0038 | 0 | 0.0001 | 0.0027 | 0
0.191 | 0.1945 | 0.7161 | 0.0057 | 0.0132 | 0.0539 | 0.017 | 0.0401 | 0.0008 | 0.0033 | 0.0006 | 0 | 0.0012 | 0.0026 | 0.0039 | 0.0016 | 0.0077 | 0 | 0 | 0.0039 | 0 | 0.0006 | 0.0025 | 0
0.1904 | 0.1835 | 0.7074 | 0.0026 | 0.0122 | 0.0554 | 0.0197 | 0.041 | 0.0008 | 0.0034 | 0.0006 | 0 | 0.0013 | 0.0024 | 0.0042 | 0.002 | 0.0078 | 0 | 0 | 0.0038 | 0 | 0.0002 | 0.0007 | 0
0.1885 | 0.1806 | 0.7145 | 0.0026 | 0.0138 | 0.0523 | 0.0176 | 0.0399 | 0.0009 | 0.0032 | 0.0006 | 0 | 0.0012 | 0.0026 | 0.0038 | 0.001 | 0.0095 | 0 | 0 | 0.0038 | 0 | 0.0001 | 0.0017 | 0
0.1865 | 0.1902 | 0.7227 | 0.0029 | 0.0114 | 0.054 | 0.0245 | 0.0389 | 0.0008 | 0.0036 | 0.0006 | 0 | 0.0012 | 0.0025 | 0.0038 | 0.0012 | 0.0103 | 0 | 0 | 0.0034 | 0 | 0.0001 | 0.0016 | 0
0.1919 | 0.1822 | 0.7009 | 0.0029 | 0.0154 | 0.052 | 0.0203 | 0.0392 | 0.0009 | 0.0028 | 0.0005 | 0 | 0.0013 | 0.0023 | 0.0037 | 0.0014 | 0.0073 | 0 | 0 | 0.0036 | 0 | 0.0001 | 0.0007 | 0
0.1912 | 0.1863 | 0.6986 | 0.004 | 0.0137 | 0.0528 | 0.018 | 0.0389 | 0.0012 | 0.0026 | 0.0006 | 0 | 0.0012 | 0.0023 | 0.0036 | 0.0014 | 0.0077 | 0 | 0 | 0.0037 | 0 | 0.0001 | 0.0015 | 0
0.201 | 0.1878 | 0.7046 | 0.0054 | 0.0155 | 0.0517 | 0.0167 | 0.0489 | 0.001 | 0.0025 | 0.0006 | 0 | 0.0013 | 0.0027 | 0.0046 | 0.0008 | 0.0066 | 0 | 0 | 0.0037 | 0 | 0.0001 | 0.0006 | 0
0.1916 | 0.195 | 0.7036 | 0.0048 | 0.0171 | 0.0533 | 0.0197 | 0.0489 | 0.0008 | 0.0029 | 0.0006 | 0 | 0.0013 | 0.0027 | 0.004 | 0.0017 | 0.0081 | 0 | 0 | 0.0036 | 0 | 0.0001 | 0.0008 | 0
0.1912 | 0.1814 | 0.7223 | 0.0035 | 0.0171 | 0.0556 | 0.0161 | 0.0427 | 0.0008 | 0.0026 | 0.0006 | 0 | 0.0013 | 0.0029 | 0.0037 | 0.0015 | 0.007 | 0 | 0 | 0.0038 | 0 | 0.0001 | 0.0003 | 0
0.1925 | 0.1934 | 0.7271 | 0.0073 | 0.0143 | 0.0526 | 0.0145 | 0.0406 | 0.0008 | 0.0029 | 0.0006 | 0 | 0.0012 | 0.0025 | 0.0036 | 0.0012 | 0.0073 | 0 | 0 | 0.0037 | 0 | 0.0001 | 0.0032 | 0
0.1838 | 0.1911 | 0.7132 | 0.0041 | 0.0111 | 0.0495 | 0.0155 | 0.0434 | 0.0009 | 0.0028 | 0.0005 | 0 | 0.0012 | 0.0021 | 0.0034 | 0.0009 | 0.0074 | 0 | 0 | 0.0037 | 0 | 0.0001 | 0.0013 | 0
0.1882 | 0.1756 | 0.7097 | 0.0043 | 0.014 | 0.0538 | 0.0167 | 0.0453 | 0.0007 | 0.0034 | 0.0006 | 0 | 0.0012 | 0.0026 | 0.0043 | 0.0015 | 0.009 | 0 | 0 | 0.0037 | 0 | 0.0001 | 0.0015 | 0
0.1867 | 0.1676 | 0.6978 | 0.0049 | 0.0133 | 0.0504 | 0.0167 | 0.0359 | 0.0007 | 0.0035 | 0.0005 | 0 | 0.0011 | 0.0023 | 0.0041 | 0.0014 | 0.0081 | 0 | 0 | 0.0036 | 0 | 0.0001 | 0.004 | 0
0.1897 | 0.1729 | 0.6912 | 0.0086 | 0.0138 | 0.0559 | 0.0306 | 0.0454 | 0.0007 | 0.0088 | 0.0005 | 0 | 0.0011 | 0.0026 | 0.0034 | 0.001 | 0.0075 | 0 | 0 | 0.0037 | 0 | 0.0001 | 0.0014 | 0
0.1944 | 0.1743 | 0.7137 | 0.0084 | 0.0152 | 0.0541 | 0.0299 | 0.0415 | 0.0007 | 0.0086 | 0.0006 | 0 | 0.001 | 0.0027 | 0.0034 | 0.0007 | 0.0077 | 0 | 0 | 0.0037 | 0 | 0.0001 | 0.0049 | 0
0.1915 | 0.1815 | 0.7129 | 0.008 | 0.0158 | 0.0568 | 0.0218 | 0.0488 | 0.0006 | 0.0067 | 0.0005 | 0 | 0.001 | 0.0024 | 0.0039 | 0.0013 | 0.0081 | 0 | 0 | 0.0035 | 0 | 0.0001 | 0 | 0
0.1906 | 0.1792 | 0.7073 | 0.0063 | 0.0141 | 0.0593 | 0.029 | 0.0538 | 0.0006 | 0.0095 | 0.0005 | 0 | 0.0011 | 0.0024 | 0.0032 | 0.0013 | 0.0072 | 0 | 0 | 0.0038 | 0 | 0.0001 | 0.0016 | 0
0.2007 | 0.1998 | 0.7112 | 0.0059 | 0.0147 | 0.0518 | 0.0176 | 0.0352 | 0.0009 | 0.0035 | 0.0005 | 0 | 0.0012 | 0.0028 | 0.0039 | 0.0011 | 0.007 | 0 | 0 | 0.0037 | 0 | 0.0001 | 0.0009 | 0
0.19 | 0.1861 | 0.706 | 0.0053 | 0.0167 | 0.0543 | 0.0241 | 0.0448 | 0.0007 | 0.0074 | 0.0005 | 0 | 0.0011 | 0.0029 | 0.004 | 0.0011 | 0.0064 | 0 | 0 | 0.0036 | 0 | 0.0001 | 0.0004 | 0
0.1936 | 0.196 | 0.7067 | 0.0078 | 0.0145 | 0.0473 | 0.0186 | 0.0427 | 0.0007 | 0.0048 | 0.0005 | 0 | 0.0011 | 0.0026 | 0.0035 | 0.0011 | 0.007 | 0 | 0 | 0.0038 | 0 | 0 | 0.0012 | 0
0.1883 | 0.1883 | 0.7119 | 0.0064 | 0.0131 | 0.0511 | 0.0195 | 0.0413 | 0.0006 | 0.0053 | 0.0006 | 0 | 0.0012 | 0.0028 | 0.004 | 0.0016 | 0.008 | 0 | 0 | 0.0038 | 0 | 0.0001 | 0 | 0
0.1939 | 0.1808 | 0.7146 | 0.0128 | 0.0169 | 0.0484 | 0.0158 | 0.0387 | 0.0007 | 0.003 | 0.0005 | 0 | 0.0011 | 0.0027 | 0.0039 | 0.0008 | 0.008 | 0 | 0 | 0.0037 | 0 | 0.0001 | 0.0013 | 0
0.1997 | 0.1835 | 0.7211 | 0.0077 | 0.0131 | 0.0521 | 0.018 | 0.0422 | 0.0008 | 0.0049 | 0.0006 | 0 | 0.0011 | 0.0027 | 0.0033 | 0.0009 | 0.0076 | 0 | 0 | 0.0038 | 0 | 0.0001 | 0.002 | 0
0.1848 | 0.1928 | 0.7085 | 0.0069 | 0.0166 | 0.0593 | 0.0155 | 0.0389 | 0.0007 | 0.0037 | 0.0006 | 0 | 0.0011 | 0.0027 | 0.0033 | 0.001 | 0.0079 | 0 | 0 | 0.0037 | 0 | 0.0001 | 0 | 0
0.1942 | 0.1918 | 0.7177 | 0.011 | 0.0229 | 0.063 | 0.0155 | 0.0418 | 0.0006 | 0.0039 | 0.0006 | 0 | 0.0011 | 0.0031 | 0.0034 | 0.0011 | 0.008 | 0 | 0 | 0.0037 | 0 | 0 | 0 | 0
0.181 | 0.1896 | 0.7085 | 0.0093 | 0.0161 | 0.0543 | 0.0185 | 0.0391 | 0.0007 | 0.0056 | 0.0005 | 0 | 0.0011 | 0.0025 | 0.005 | 0.001 | 0.0086 | 0 | 0 | 0.0037 | 0 | 0.0001 | 0 | 0
0.1755 | 0.1947 | 0.7112 | 0.0072 | 0.0172 | 0.0574 | 0.0165 | 0.0379 | 0.0006 | 0.0049 | 0.0005 | 0 | 0.0011 | 0.0027 | 0.0035 | 0.0012 | 0.0091 | 0 | 0 | 0.0038 | 0 | 0.0001 | 0 | 0
0.1891 | 0.1812 | 0.7145 | 0.0092 | 0.0141 | 0.0555 | 0.0177 | 0.0453 | 0.0007 | 0.0059 | 0.0006 | 0 | 0.0012 | 0.0028 | 0.0035 | 0.0014 | 0.0081 | 0 | 0 | 0.0037 | 0 | 0 | 0 | 0
0.1922 | 0.1792 | 0.7246 | 0.007 | 0.0113 | 0.0572 | 0.0183 | 0.0483 | 0.001 | 0.0039 | 0.0005 | 0 | 0.0011 | 0.0024 | 0.0043 | 0.0014 | 0.0077 | 0 | 0 | 0.0038 | 0 | 0.0002 | 0 | 0
0.2012 | 0.1799 | 0.7218 | 0.0161 | 0.0149 | 0.051 | 0.0213 | 0.0534 | 0.001 | 0.0063 | 0.0006 | 0 | 0.0012 | 0.0028 | 0.0031 | 0.0012 | 0.0083 | 0 | 0 | 0.0041 | 0 | 0 | 0 | 0
0.1895 | 0.1889 | 0.7405 | 0.0145 | 0.0141 | 0.0471 | 0.0187 | 0.0442 | 0.0008 | 0.0034 | 0.0006 | 0 | 0.001 | 0.0027 | 0.0029 | 0.0002 | 0.007 | 0 | 0 | 0.0039 | 0 | 0 | 0 | 0
0.198 | 0.181 | 0.7099 | 0.0036 | 0.0116 | 0.0458 | 0.0171 | 0.0521 | 0.0007 | 0.0039 | 0.0005 | 0 | 0.0012 | 0.0025 | 0.0037 | 0.0014 | 0.0096 | 0 | 0 | 0.0038 | 0 | 0.0001 | 0 | 0
0.1953 | 0.2035 | 0.7091 | 0.004 | 0.0114 | 0.042 | 0.0147 | 0.0451 | 0.0008 | 0.0029 | 0.0006 | 0 | 0.0014 | 0.0026 | 0.0038 | 0.0012 | 0.0082 | 0 | 0 | 0.0038 | 0 | 0.0001 | 0 | 0
0.1991 | 0.1784 | 0.7012 | 0.0045 | 0.0111 | 0.0463 | 0.0143 | 0.0425 | 0.0009 | 0.0024 | 0.0005 | 0 | 0.001 | 0.002 | 0.0032 | 0.0011 | 0.0092 | 0 | 0 | 0.0037 | 0 | 0.0001 | 0 | 0
0.1847 | 0.1768 | 0.6981 | 0.0085 | 0.0195 | 0.058 | 0.0161 | 0.0481 | 0.0008 | 0.0023 | 0.0005 | 0 | 0.001 | 0.0024 | 0.0033 | 0.0008 | 0.0078 | 0 | 0 | 0.0037 | 0 | 0.0001 | 0 | 0
0.1916 | 0.1855 | 0.7096 | 0.0064 | 0.0235 | 0.0743 | 0.0255 | 0.0499 | 0.001 | 0.0029 | 0.0006 | 0 | 0.001 | 0.0023 | 0.0033 | 0.0011 | 0.0071 | 0 | 0 | 0.0036 | 0 | 0.0001 | 0 | 0
0.192 | 0.1858 | 0.7041 | 0.0059 | 0.0144 | 0.0617 | 0.0191 | 0.0487 | 0.0008 | 0.0024 | 0.0006 | 0 | 0.001 | 0.0022 | 0.0039 | 0.0012 | 0.0069 | 0 | 0 | 0.0035 | 0 | 0.0001 | 0 | 0
0.2036 | 0.1822 | 0.7117 | 0.0059 | 0.016 | 0.063 | 0.018 | 0.0486 | 0.0008 | 0.0027 | 0.0007 | 0 | 0.0011 | 0.0025 | 0.0035 | 0.001 | 0.0085 | 0 | 0 | 0.0036 | 0 | 0.0001 | 0 | 0
0.1851 | 0.1919 | 0.7059 | 0.005 | 0.0152 | 0.0612 | 0.0172 | 0.0472 | 0.001 | 0.0023 | 0.0006 | 0 | 0.0011 | 0.0026 | 0.0037 | 0.0012 | 0.0069 | 0 | 0 | 0.0036 | 0 | 0.0001 | 0 | 0
0.1851 | 0.1815 | 0.7157 | 0.0063 | 0.0135 | 0.0561 | 0.0171 | 0.0483 | 0.0007 | 0.0023 | 0.0006 | 0 | 0.0011 | 0.0025 | 0.0035 | 0.001 | 0.0073 | 0 | 0 | 0.0037 | 0 | 0.0001 | 0 | 0
0.1906 | 0.1744 | 0.7088 | 0.0086 | 0.0128 | 0.0554 | 0.0168 | 0.0564 | 0.0008 | 0.0024 | 0.0006 | 0 | 0.0011 | 0.0026 | 0.0032 | 0.0006 | 0.0062 | 0 | 0 | 0.0037 | 0 | 0.0001 | 0 | 0
0.1891 | 0.1743 | 0.7027 | 0.0081 | 0.0127 | 0.0561 | 0.0152 | 0.0505 | 0.0008 | 0.0031 | 0.0005 | 0 | 0.0011 | 0.0025 | 0.0036 | 0.0008 | 0.0074 | 0 | 0 | 0.0037 | 0 | 0.0001 | 0 | 0
0.1874 | 0.1921 | 0.7091 | 0.006 | 0.0149 | 0.0569 | 0.0162 | 0.0461 | 0.0009 | 0.0025 | 0.0006 | 0 | 0.0013 | 0.0026 | 0.0036 | 0.0012 | 0.0077 | 0 | 0 | 0.0037 | 0 | 0.0001 | 0 | 0
0.1814 | 0.187 | 0.699 | 0.008 | 0.014 | 0.0602 | 0.0177 | 0.042 | 0.0008 | 0.0036 | 0.0006 | 0 | 0.0011 | 0.0027 | 0.0033 | 0.0015 | 0.0063 | 0 | 0 | 0.0036 | 0 | 0.0001 | 0.0019 | 0
0.2063 | 0.1971 | 0.715 | 0.0057 | 0.0106 | 0.0603 | 0.0178 | 0.0474 | 0.0008 | 0.0036 | 0.0005 | 0 | 0.0012 | 0.0025 | 0.0035 | 0.0011 | 0.0065 | 0 | 0 | 0.0039 | 0 | 0.0001 | 0.001 | 0
0.1938 | 0.1894 | 0.7142 | 0.0027 | 0.0139 | 0.0627 | 0.017 | 0.0439 | 0.001 | 0.0029 | 0.0006 | 0 | 0.0013 | 0.0028 | 0.0042 | 0.0019 | 0.0074 | 0 | 0 | 0.0038 | 0 | 0.0001 | 0.0017 | 0
0.1973 | 0.1718 | 0.7092 | 0.006 | 0.0162 | 0.0611 | 0.0159 | 0.041 | 0.001 | 0.0023 | 0.0006 | 0 | 0.0012 | 0.003 | 0.0038 | 0.0013 | 0.0068 | 0 | 0 | 0.0039 | 0 | 0.0001 | 0.0016 | 0
0.1895 | 0.1711 | 0.7197 | 0.0051 | 0.0167 | 0.058 | 0.0188 | 0.0437 | 0.001 | 0.0042 | 0.0006 | 0 | 0.0011 | 0.0029 | 0.0039 | 0.0012 | 0.0065 | 0 | 0 | 0.0039 | 0 | 0.0001 | 0.0008 | 0
0.191 | 0.1865 | 0.7239 | 0.0058 | 0.0179 | 0.0608 | 0.0165 | 0.0452 | 0.0009 | 0.0026 | 0.0005 | 0 | 0.0011 | 0.0027 | 0.0041 | 0.0014 | 0.0065 | 0 | 0 | 0.0038 | 0 | 0.0001 | 0.0009 | 0
0.1927 | 0.1867 | 0.7343 | 0.0064 | 0.0169 | 0.058 | 0.0154 | 0.0457 | 0.0009 | 0.0026 | 0.0005 | 0 | 0.0012 | 0.003 | 0.0032 | 0.001 | 0.0067 | 0 | 0 | 0.0039 | 0 | 0.0001 | 0.0017 | 0
0.1915 | 0.1762 | 0.7088 | 0.0065 | 0.0145 | 0.0553 | 0.0145 | 0.0422 | 0.0009 | 0.0028 | 0.0005 | 0 | 0.0011 | 0.0029 | 0.0032 | 0.0004 | 0.0072 | 0 | 0 | 0.0039 | 0 | 0.0001 | 0.0021 | 0
0.1847 | 0.1638 | 0.7106 | 0.0076 | 0.0164 | 0.0552 | 0.0171 | 0.0409 | 0.0008 | 0.0032 | 0.0005 | 0 | 0.001 | 0.0027 | 0.0028 | 0.0014 | 0.0078 | 0 | 0 | 0.0038 | 0 | 0.0001 | 0.0015 | 0
0.1875 | 0.1915 | 0.7006 | 0.004 | 0.0112 | 0.0431 | 0.0081 | 0.0265 | 0.0002 | 0.002 | 0.0005 | 0 | 0.0014 | 0.0024 | 0.0037 | 0.0014 | 0.0071 | 0 | 0 | 0.0039 | 0 | 0.0001 | 0.0021 | 0
0.1859 | 0.1832 | 0.7048 | 0.0035 | 0.0095 | 0.041 | 0.0057 | 0.0232 | 0.0001 | 0.0017 | 0.0004 | 0 | 0.0011 | 0.0023 | 0.0037 | 0.0014 | 0.007 | 0 | 0 | 0.004 | 0 | 0.0001 | 0.0031 | 0
0.198 | 0.1684 | 0.5229 | 0.0066 | 0.009 | 0.0331 | 0.0058 | 0.0199 | 0.0005 | 0.0015 | 0.0004 | 0 | 0.0011 | 0.0018 | 0.0033 | 0.001 | 0.0069 | 0 | 0 | 0.0035 | 0 | 0.0001 | 0.0022 | 0
0.1878 | 0.1603 | 0.511 | 0.0029 | 0.0116 | 0.0388 | 0.0048 | 0.0222 | 0.0004 | 0.0014 | 0.0004 | 0 | 0.0011 | 0.0018 | 0.0032 | 0.0011 | 0.0067 | 0 | 0 | 0.0034 | 0 | 0.0001 | 0.0011 | 0
0.1869 | 0.1514 | 0.5061 | 0.0067 | 0.0112 | 0.0354 | 0.0048 | 0.0184 | 0.0005 | 0.0015 | 0.0004 | 0 | 0.0009 | 0.0019 | 0.0028 | 0.0009 | 0.0062 | 0 | 0 | 0.0033 | 0 | 0.0001 | 0.0019 | 0
0.1913 | 0.1465 | 0.5168 | 0.0043 | 0.0119 | 0.0387 | 0.0043 | 0.0165 | 0.0005 | 0.0014 | 0.0004 | 0 | 0.001 | 0.0019 | 0.0034 | 0.0015 | 0.0053 | 0 | 0 | 0.0035 | 0 | 0.0001 | 0.0018 | 0
0.1873 | 0.1515 | 0.5186 | 0.0059 | 0.0102 | 0.0336 | 0.0037 | 0.012 | 0.0003 | 0.0016 | 0.0004 | 0 | 0.0009 | 0.0018 | 0.0028 | 0.0013 | 0.0052 | 0 | 0 | 0.0036 | 0 | 0 | 0.0008 | 0
0.205 | 0.1245 | 0.5079 | 0.0025 | 0.0204 | 0.042 | 0.0131 | 0.0364 | 0.0007 | 0.0023 | 0.0001 | 0 | 0.0009 | 0.0014 | 0.0026 | 0.0014 | 0.0059 | 0 | 0 | 0.0036 | 0 | 0.0001 | 0 | 0
0.198 | 0.1316 | 0.5132 | 0.0056 | 0.0226 | 0.0498 | 0.0124 | 0.0391 | 0.0011 | 0.0022 | 0.0002 | 0 | 0.0009 | 0.0016 | 0.0027 | 0.0017 | 0.0067 | 0 | 0 | 0.0036 | 0 | 0.0001 | 0 | 0
0.1958 | 0.1431 | 0.5128 | 0.0056 | 0.0239 | 0.0556 | 0.0157 | 0.0412 | 0.0011 | 0.0031 | 0.0002 | 0 | 0.0009 | 0.0018 | 0.0034 | 0.0012 | 0.0068 | 0 | 0 | 0.0035 | 0 | 0.0001 | 0 | 0
0.2049 | 0.1402 | 0.5317 | 0.0086 | 0.0153 | 0.0562 | 0.0251 | 0.0442 | 0.001 | 0.0047 | 0.0002 | 0 | 0.001 | 0.002 | 0.0031 | 0.0014 | 0.005 | 0 | 0 | 0.0035 | 0 | 0.0001 | 0 | 0
0.1881 | 0.1518 | 0.513 | 0.0112 | 0.015 | 0.0559 | 0.02 | 0.0442 | 0.001 | 0.0036 | 0.0002 | 0 | 0.001 | 0.002 | 0.0029 | 0.0012 | 0.0054 | 0 | 0 | 0.0035 | 0 | 0 | 0 | 0
0.1925 | 0.1938 | 0.9682 | 0.0097 | 0.0192 | 0.0693 | 0.0186 | 0.0463 | 0.001 | 0.0023 | 0.0004 | 0 | 0.0012 | 0.0032 | 0.0033 | 0.0012 | 0.0062 | 0 | 0 | 0.0042 | 0 | 0.0001 | 0 | 0
0.1896 | 0.2061 | 1.0021 | 0.0047 | 0.0222 | 0.0718 | 0.0146 | 0.0437 | 0.001 | 0.0018 | 0.0004 | 0 | 0.0012 | 0.003 | 0.0037 | 0.0011 | 0.0065 | 0 | 0 | 0.0041 | 0 | 0.0001 | 0 | 0
0.1914 | 0.2101 | 0.9841 | 0.0101 | 0.0189 | 0.0696 | 0.0141 | 0.0409 | 0.0011 | 0.0019 | 0.0004 | 0 | 0.0012 | 0.0029 | 0.0033 | 0.0009 | 0.0066 | 0 | 0 | 0.004 | 0 | 0.0001 | 0 | 0
0.1959 | 0.2147 | 1.0257 | 0.0086 | 0.0188 | 0.0717 | 0.0148 | 0.0372 | 0.001 | 0.0027 | 0.0005 | 0 | 0.0013 | 0.0032 | 0.0033 | 0.0015 | 0.006 | 0 | 0 | 0.0041 | 0 | 0.0001 | 0 | 0
0.1935 | 0.1919 | 0.9915 | 0.0085 | 0.0135 | 0.0721 | 0.0162 | 0.0392 | 0.0011 | 0.0028 | 0.0004 | 0 | 0.0012 | 0.0029 | 0.0031 | 0.0012 | 0.0075 | 0 | 0 | 0.0043 | 0 | 0.0001 | 0 | 0
0.1969 | 0.2022 | 1.0223 | 0.0053 | 0.0122 | 0.0686 | 0.0154 | 0.0355 | 0.0011 | 0.0023 | 0.0004 | 0 | 0.0013 | 0.0031 | 0.0034 | 0.0016 | 0.009 | 0 | 0 | 0.0044 | 0 | 0.0001 | 0 | 0
0.1902 | 0.1948 | 1.0257 | 0.0078 | 0.011 | 0.0676 | 0.0151 | 0.0464 | 0.0012 | 0.0024 | 0.0004 | 0 | 0.0013 | 0.0032 | 0.0031 | 0.001 | 0.0065 | 0 | 0 | 0.0044 | 0 | 0.0001 | 0 | 0
0.1966 | 0.2086 | 1.0127 | 0.0072 | 0.0131 | 0.0628 | 0.0069 | 0.0223 | 0.0006 | 0.0017 | 0.0003 | 0 | 0.0013 | 0.003 | 0.003 | 0.0011 | 0.0065 | 0 | 0 | 0.0045 | 0 | 0.0001 | 0 | 0
0.188 | 0.2207 | 0.9985 | 0.0101 | 0.0124 | 0.0553 | 0.0068 | 0.0194 | 0.0004 | 0.0012 | 0.0003 | 0 | 0.0013 | 0.0028 | 0.0034 | 0.0015 | 0.0065 | 0 | 0 | 0.0041 | 0 | 0.0001 | 0 | 0
0.1874 | 0.2097 | 0.9893 | 0.0061 | 0.0135 | 0.056 | 0.0055 | 0.0199 | 0.0005 | 0.0011 | 0.0004 | 0 | 0.0013 | 0.0027 | 0.0035 | 0.0013 | 0.007 | 0 | 0 | 0.004 | 0 | 0.0001 | 0 | 0
0.1892 | 0.2435 | 0.9986 | 0.0089 | 0.0136 | 0.0567 | 0.0057 | 0.0171 | 0.0005 | 0.001 | 0.0005 | 0 | 0.0013 | 0.0028 | 0.0035 | 0.001 | 0.0074 | 0 | 0 | 0.0039 | 0 | 0.0001 | 0 | 0
0.1933 | 0.207 | 0.9835 | 0.0089 | 0.0146 | 0.0567 | 0.006 | 0.0177 | 0.0005 | 0.0011 | 0.0004 | 0 | 0.0011 | 0.0026 | 0.0033 | 0.0009 | 0.0101 | 0 | 0 | 0.004 | 0 | 0.0001 | 0 | 0
0.1924 | 0.199 | 1.0083 | 0.0084 | 0.0153 | 0.0553 | 0.0056 | 0.0168 | 0.0005 | 0.0009 | 0.0005 | 0 | 0.0013 | 0.0029 | 0.0034 | 0.0011 | 0.0089 | 0 | 0 | 0.0039 | 0 | 0.0001 | 0 | 0
0.1898 | 0.1986 | 0.9852 | 0.0156 | 0.0138 | 0.0717 | 0.0142 | 0.0407 | 0.0011 | 0.0018 | 0.0005 | 0 | 0.0012 | 0.0029 | 0.003 | 0.001 | 0.0083 | 0 | 0 | 0.004 | 0 | 0.0001 | 0 | 0
0.1882 | 0.2113 | 1.0085 | 0.0114 | 0.0138 | 0.0686 | 0.015 | 0.0377 | 0.0012 | 0.0021 | 0.0004 | 0 | 0.0012 | 0.003 | 0.0034 | 0.0013 | 0.0073 | 0 | 0 | 0.0043 | 0 | 0.0001 | 0 | 0
0.1903 | 0.2019 | 1.0151 | 0.0123 | 0.0155 | 0.0699 | 0.0139 | 0.0383 | 0.0014 | 0.0023 | 0.0007 | 0 | 0.0014 | 0.0036 | 0.0038 | 0.0013 | 0.0074 | 0 | 0 | 0.0043 | 0 | 0.0001 | 0 | 0
0.1966 | 0.2063 | 1.0352 | 0.0091 | 0.015 | 0.0661 | 0.0126 | 0.0391 | 0.0012 | 0.0025 | 0.0007 | 0 | 0.0014 | 0.0037 | 0.0037 | 0.0011 | 0.0074 | 0 | 0 | 0.0045 | 0 | 0.0001 | 0 | 0
0.1974 | 0.1951 | 1.0205 | 0.009 | 0.0127 | 0.0621 | 0.0155 | 0.0389 | 0.0014 | 0.0024 | 0.0007 | 0 | 0.0014 | 0.0035 | 0.0042 | 0.0012 | 0.0079 | 0 | 0 | 0.0044 | 0 | 0.0001 | 0 | 0
0.1949 | 0.1874 | 1.0028 | 0.0129 | 0.0114 | 0.056 | 0.0189 | 0.0443 | 0.0011 | 0.0043 | 0.0007 | 0 | 0.0012 | 0.0033 | 0.0036 | 0.0016 | 0.0079 | 0 | 0 | 0.0044 | 0 | 0.0001 | 0 | 0
0.1943 | 0.1867 | 1.0136 | 0.0146 | 0.0139 | 0.0587 | 0.018 | 0.0413 | 0.0013 | 0.0032 | 0.0007 | 0 | 0.0012 | 0.0036 | 0.0035 | 0.0012 | 0.0074 | 0 | 0 | 0.0046 | 0 | 0.0001 | 0 | 0
0.2081 | 0.1955 | 1.0452 | 0.0129 | 0.026 | 0.0678 | 0.0144 | 0.0432 | 0.0011 | 0.003 | 0.0007 | 0 | 0.0012 | 0.0039 | 0.004 | 0.0018 | 0.0075 | 0 | 0 | 0.0046 | 0 | 0.0001 | 0 | 0
0.2011 | 0.1968 | 1.0166 | 0.0113 | 0.0185 | 0.0649 | 0.0132 | 0.0443 | 0.0013 | 0.0026 | 0.0007 | 0 | 0.0013 | 0.0037 | 0.0038 | 0.0015 | 0.0072 | 0 | 0 | 0.0044 | 0 | 0.0001 | 0 | 0
0.1995 | 0.2205 | 1.0327 | 0.0101 | 0.0151 | 0.0626 | 0.0147 | 0.0431 | 0.0014 | 0.0025 | 0.0007 | 0 | 0.0015 | 0.0036 | 0.0039 | 0.0014 | 0.0076 | 0 | 0 | 0.0046 | 0 | 0.0001 | 0 | 0
0.2076 | 0.1999 | 1.0572 | 0.008 | 0.0177 | 0.0671 | 0.0205 | 0.0454 | 0.0011 | 0.0035 | 0.0007 | 0 | 0.0014 | 0.0037 | 0.0033 | 0.001 | 0.007 | 0 | 0 | 0.0045 | 0 | 0.0001 | 0 | 0
0.1955 | 0.2039 | 1.0295 | 0.0077 | 0.0161 | 0.0651 | 0.0168 | 0.0436 | 0.0011 | 0.003 | 0.0007 | 0 | 0.0014 | 0.0036 | 0.0036 | 0.001 | 0.007 | 0 | 0 | 0.0045 | 0 | 0.0001 | 0 | 0
0.195 | 0.1937 | 1.0041 | 0.0081 | 0.0146 | 0.062 | 0.0151 | 0.0395 | 0.0013 | 0.0027 | 0.0007 | 0 | 0.0012 | 0.0034 | 0.0038 | 0.0011 | 0.0071 | 0 | 0 | 0.0044 | 0 | 0.0001 | 0 | 0
0.184 | 0.1869 | 0.9846 | 0.0091 | 0.0155 | 0.0584 | 0.0159 | 0.0418 | 0.0014 | 0.0027 | 0.0006 | 0 | 0.0012 | 0.0033 | 0.0038 | 0.001 | 0.0079 | 0 | 0 | 0.0045 | 0 | 0.0001 | 0 | 0
0.1941 | 0.1888 | 0.9906 | 0.0121 | 0.0175 | 0.0583 | 0.0135 | 0.0371 | 0.0015 | 0.0025 | 0.0006 | 0 | 0.0012 | 0.0035 | 0.0033 | 0.001 | 0.0066 | 0 | 0 | 0.0043 | 0 | 0.0001 | 0 | 0
0.1859 | 0.196 | 1.0088 | 0.0097 | 0.0176 | 0.0592 | 0.0165 | 0.0387 | 0.0013 | 0.0027 | 0.0007 | 0 | 0.0013 | 0.0036 | 0.0043 | 0.0021 | 0.0064 | 0 | 0 | 0.0044 | 0 | 0.0001 | 0 | 0
0.1947 | 0.1994 | 1.0184 | 0.0086 | 0.0155 | 0.0583 | 0.0177 | 0.0382 | 0.0014 | 0.0026 | 0.0007 | 0 | 0.0014 | 0.0034 | 0.0039 | 0.0022 | 0.0073 | 0 | 0 | 0.0044 | 0 | 0.0001 | 0 | 0
0.1988 | 0.1846 | 1.0064 | 0.0073 | 0.0139 | 0.057 | 0.017 | 0.0476 | 0.0015 | 0.0032 | 0.0007 | 0 | 0.0012 | 0.0035 | 0.0036 | 0.002 | 0.0079 | 0 | 0 | 0.0044 | 0 | 0.0001 | 0 | 0
0.2081 | 0.1892 | 1.0215 | 0.0052 | 0.0152 | 0.0511 | 0.0134 | 0.0324 | 0.001 | 0.0024 | 0.0006 | 0 | 0.0014 | 0.0036 | 0.004 | 0.0012 | 0.0067 | 0 | 0 | 0.0043 | 0 | 0.0001 | 0 | 0
0.2033 | 0.1905 | 1.0004 | 0.0058 | 0.0116 | 0.0536 | 0.0137 | 0.0446 | 0.0013 | 0.0027 | 0.0006 | 0 | 0.0013 | 0.0031 | 0.0041 | 0.0015 | 0.0085 | 0 | 0 | 0.0044 | 0 | 0.0002 | 0 | 0
0.1951 | 0.1942 | 1.0083 | 0.0097 | 0.0115 | 0.0582 | 0.0239 | 0.0633 | 0.0015 | 0.0039 | 0.0007 | 0 | 0.0012 | 0.0034 | 0.0036 | 0.0013 | 0.0069 | 0 | 0 | 0.0045 | 0 | 0.0001 | 0 | 0
0.196 | 0.2006 | 1.002 | 0.0072 | 0.0104 | 0.0521 | 0.0186 | 0.0447 | 0.001 | 0.0039 | 0.0006 | 0 | 0.0014 | 0.0033 | 0.004 | 0.0018 | 0.0069 | 0 | 0 | 0.0044 | 0 | 0.0001 | 0 | 0
0.2035 | 0.1915 | 0.9937 | 0.0075 | 0.0134 | 0.0546 | 0.0153 | 0.0479 | 0.0012 | 0.0028 | 0.0006 | 0 | 0.0014 | 0.0035 | 0.0039 | 0.0022 | 0.0061 | 0 | 0 | 0.0044 | 0 | 0.0001 | 0 | 0
0.1993 | 0.1864 | 0.9916 | 0.0056 | 0.0111 | 0.0476 | 0.0132 | 0.0388 | 0.0013 | 0.0021 | 0.0006 | 0 | 0.0014 | 0.0033 | 0.0039 | 0.0016 | 0.0078 | 0 | 0 | 0.0045 | 0 | 0.0001 | 0 | 0
0.2103 | 0.1557 | 1.0412 | 0.0025 | 0.0122 | 0.053 | 0.016 | 0.048 | 0.0016 | 0.0024 | 0.0006 | 0 | 0.0012 | 0.0035 | 0.0039 | 0.0018 | 0.0078 | 0 | 0 | 0.0045 | 0 | 0.0001 | 0.0027 | 0
0.1902 | 0.1903 | 0.9842 | 0.0042 | 0.0146 | 0.0538 | 0.0131 | 0.0426 | 0.0014 | 0.0024 | 0.0006 | 0 | 0.0013 | 0.0034 | 0.0037 | 0.0011 | 0.0053 | 0 | 0 | 0.0044 | 0 | 0.0001 | 0.0027 | 0
0.1983 | 0.1921 | 0.9909 | 0.0037 | 0.0145 | 0.0612 | 0.0159 | 0.0456 | 0.0013 | 0.0027 | 0.0006 | 0 | 0.0014 | 0.0034 | 0.0038 | 0.001 | 0.006 | 0 | 0 | 0.0043 | 0 | 0.0001 | 0 | 0
0.1923 | 0.1932 | 0.9948 | 0.006 | 0.0189 | 0.0606 | 0.0167 | 0.044 | 0.0013 | 0.0028 | 0.0006 | 0 | 0.0014 | 0.0037 | 0.0039 | 0.0008 | 0.0061 | 0 | 0 | 0.0044 | 0 | 0.0001 | 0 | 0
0.1965 | 0.1926 | 0.9904 | 0.0032 | 0.0136 | 0.0527 | 0.0164 | 0.0426 | 0.0014 | 0.0025 | 0.0006 | 0 | 0.0014 | 0.0033 | 0.0041 | 0.0012 | 0.0064 | 0 | 0 | 0.0044 | 0 | 0.0001 | 0 | 0
0.2005 | 0.2079 | 1.014 | 0.0092 | 0.011 | 0.0489 | 0.0141 | 0.0396 | 0.0017 | 0.0025 | 0.0006 | 0 | 0.0015 | 0.0034 | 0.0037 | 0.0013 | 0.0064 | 0 | 0 | 0.0044 | 0 | 0.0001 | 0 | 0
0.1907 | 0.1919 | 0.9988 | 0.0076 | 0.0117 | 0.0512 | 0.0161 | 0.0449 | 0.002 | 0.0028 | 0.0005 | 0 | 0.0013 | 0.0034 | 0.0035 | 0.0015 | 0.0057 | 0 | 0 | 0.0043 | 0 | 0.0001 | 0 | 0
0.1952 | 0.2069 | 0.9794 | 0.0053 | 0.0113 | 0.058 | 0.0181 | 0.0464 | 0.0012 | 0.0036 | 0.0005 | 0 | 0.0013 | 0.0031 | 0.0036 | 0.001 | 0.0058 | 0 | 0 | 0.0044 | 0 | 0.0001 | 0 | 0
0.1996 | 0.1982 | 0.9877 | 0.0059 | 0.0128 | 0.0596 | 0.018 | 0.05 | 0.0014 | 0.0036 | 0.0006 | 0 | 0.0015 | 0.0034 | 0.0038 | 0.0011 | 0.0062 | 0 | 0 | 0.0044 | 0 | 0.0001 | 0.002 | 0
0.1875 | 0.1734 | 1.0157 | 0.0054 | 0.0161 | 0.0604 | 0.0191 | 0.0441 | 0.0012 | 0.0034 | 0.0006 | 0 | 0.0013 | 0.0035 | 0.0049 | 0.0012 | 0.0073 | 0 | 0 | 0.0046 | 0 | 0.0002 | 0.0022 | 0
0.1846 | 0.1829 | 1.0112 | 0.0068 | 0.0153 | 0.0662 | 0.0207 | 0.0419 | 0.0012 | 0.0037 | 0.0006 | 0 | 0.0013 | 0.0034 | 0.0034 | 0.0009 | 0.0081 | 0 | 0 | 0.0045 | 0 | 0.0001 | 0.0031 | 0
0.1876 | 0.1928 | 1.0336 | 0.0079 | 0.0158 | 0.0613 | 0.0173 | 0.0516 | 0.0009 | 0.0033 | 0.0006 | 0 | 0.0014 | 0.0036 | 0.0036 | 0.0011 | 0.0068 | 0 | 0 | 0.0045 | 0 | 0.0001 | 0.0023 | 0
0.1838 | 0.1837 | 1.0129 | 0.0054 | 0.0141 | 0.0547 | 0.015 | 0.0468 | 0.0011 | 0.0027 | 0.0005 | 0 | 0.0013 | 0.0032 | 0.0038 | 0.0011 | 0.0067 | 0 | 0 | 0.0045 | 0 | 0.0001 | 0.001 | 0
0.1882 | 0.1881 | 1.0246 | 0.0064 | 0.0169 | 0.0628 | 0.0188 | 0.0525 | 0.0011 | 0.0033 | 0.0006 | 0 | 0.0012 | 0.0033 | 0.0042 | 0.0011 | 0.0066 | 0 | 0 | 0.0046 | 0 | 0.0001 | 0.0017 | 0
0.1896 | 0.2024 | 1.015 | 0.0089 | 0.0203 | 0.06 | 0.0165 | 0.0464 | 0.0011 | 0.0032 | 0.0006 | 0 | 0.0015 | 0.0034 | 0.0035 | 0.0011 | 0.0067 | 0 | 0 | 0.0045 | 0 | 0.0001 | 0.0011 | 0
0.1906 | 0.1945 | 1.0142 | 0.0056 | 0.0161 | 0.0491 | 0.008 | 0.0269 | 0.0007 | 0.0019 | 0.0005 | 0 | 0.0014 | 0.0032 | 0.0039 | 0.0011 | 0.0072 | 0 | 0 | 0.0044 | 0 | 0.0001 | 0.0011 | 0
0.1891 | 0.1888 | 1.0208 | 0.0045 | 0.0151 | 0.0465 | 0.0049 | 0.0188 | 0.0005 | 0.0016 | 0.0005 | 0 | 0.0012 | 0.003 | 0.0033 | 0.001 | 0.0063 | 0 | 0 | 0.0045 | 0 | 0 | 0.0073 | 0
0.1856 | 0.19 | 1.0062 | 0.0039 | 0.0103 | 0.0393 | 0.0067 | 0.0223 | 0.0006 | 0.0016 | 0.0005 | 0 | 0.0012 | 0.0029 | 0.0033 | 0.0009 | 0.0065 | 0 | 0 | 0.0045 | 0 | 0 | 0.0012 | 0
0.1887 | 0.1946 | 1.006 | 0.0052 | 0.0132 | 0.0432 | 0.0053 | 0.0191 | 0.0006 | 0.0015 | 0.0005 | 0 | 0.0012 | 0.0029 | 0.0038 | 0.001 | 0.0067 | 0 | 0 | 0.0045 | 0 | 0 | 0.0029 | 0
0.1953 | 0.1791 | 1.0148 | 0.0048 | 0.0158 | 0.0429 | 0.0052 | 0.0178 | 0.0006 | 0.0016 | 0.0005 | 0 | 0.0012 | 0.0033 | 0.0034 | 0.0009 | 0.0068 | 0 | 0 | 0.0045 | 0 | 0.0001 | 0.0031 | 0
0.1853 | 0.1913 | 0.7418 | 0.0039 | 0.0079 | 0.0328 | 0.0052 | 0.0195 | 0.0005 | 0.0013 | 0.0004 | 0 | 0.0011 | 0.0021 | 0.0033 | 0.0014 | 0.007 | 0 | 0 | 0.0039 | 0 | 0.0001 | 0 | 0
0.193 | 0.1937 | 0.7182 | 0.0061 | 0.0079 | 0.0316 | 0.0054 | 0.0207 | 0.0004 | 0.0012 | 0.0004 | 0 | 0.0012 | 0.0022 | 0.0035 | 0.0027 | 0.0067 | 0 | 0 | 0.0039 | 0 | 0.0001 | 0.0013 | 0
0.1871 | 0.1999 | 0.7321 | 0.0086 | 0.0138 | 0.038 | 0.005 | 0.0198 | 0.0005 | 0.0013 | 0.0004 | 0 | 0.0012 | 0.0026 | 0.0034 | 0.0018 | 0.0065 | 0 | 0 | 0.004 | 0 | 0.0001 | 0.0003 | 0
0.1899 | 0.199 | 0.7296 | 0.0069 | 0.0227 | 0.0418 | 0.0045 | 0.0199 | 0.0005 | 0.0014 | 0.0004 | 0 | 0.0011 | 0.0024 | 0.0034 | 0.0013 | 0.0071 | 0 | 0 | 0.004 | 0 | 0.0001 | 0 | 0
0.1844 | 0.1843 | 0.7305 | 0.0077 | 0.0218 | 0.0402 | 0.0046 | 0.0217 | 0.0004 | 0.0014 | 0.0005 | 0 | 0.0011 | 0.0029 | 0.0032 | 0.0015 | 0.0074 | 0 | 0 | 0.0039 | 0 | 0.0001 | 0 | 0
0.1894 | 0.1755 | 0.7183 | 0.0084 | 0.0147 | 0.0388 | 0.0044 | 0.0225 | 0.0004 | 0.0014 | 0.0004 | 0 | 0.001 | 0.0022 | 0.0032 | 0.0011 | 0.007 | 0 | 0 | 0.0038 | 0 | 0 | 0 | 0
0.1934 | 0.1906 | 0.7152 | 0.0077 | 0.0191 | 0.0378 | 0.0052 | 0.0222 | 0.0006 | 0.0017 | 0.0005 | 0 | 0.0011 | 0.0028 | 0.0048 | 0.0014 | 0.007 | 0 | 0 | 0.0041 | 0 | 0.0001 | 0.0021 | 0
0.1993 | 0.1764 | 0.7413 | 0.0102 | 0.0204 | 0.0467 | 0.0124 | 0.0413 | 0.0009 | 0.0022 | 0.0005 | 0 | 0.0011 | 0.0032 | 0.0035 | 0.0013 | 0.007 | 0 | 0 | 0.0041 | 0 | 0.0001 | 0.0017 | 0
0.1898 | 0.1767 | 0.7219 | 0.012 | 0.0178 | 0.0519 | 0.0137 | 0.0429 | 0.0012 | 0.0023 | 0.0005 | 0 | 0.0011 | 0.0029 | 0.0035 | 0.002 | 0.0076 | 0 | 0 | 0.004 | 0 | 0.0001 | 0 | 0
0.1996 | 0.1909 | 0.7262 | 0.0131 | 0.0197 | 0.0522 | 0.0136 | 0.0393 | 0.001 | 0.002 | 0.0005 | 0 | 0.0012 | 0.0027 | 0.0037 | 0.0018 | 0.0075 | 0 | 0 | 0.004 | 0 | 0.0001 | 0 | 0
0.1894 | 0.1824 | 0.711 | 0.0095 | 0.0188 | 0.0521 | 0.0151 | 0.0411 | 0.0011 | 0.0023 | 0.0005 | 0 | 0.0011 | 0.0026 | 0.0033 | 0.0013 | 0.0076 | 0 | 0 | 0.0039 | 0 | 0.0001 | 0 | 0
0.1786 | 0.1918 | 0.7136 | 0.0101 | 0.0174 | 0.0481 | 0.0131 | 0.0478 | 0.0009 | 0.0024 | 0.0005 | 0 | 0.0012 | 0.0026 | 0.0034 | 0.0013 | 0.0076 | 0 | 0 | 0.0038 | 0 | 0.0001 | 0 | 0
0.2038 | 0.1783 | 0.7247 | 0.0132 | 0.0176 | 0.0542 | 0.015 | 0.0448 | 0.0013 | 0.0025 | 0.0005 | 0 | 0.0012 | 0.0026 | 0.0034 | 0.0012 | 0.0073 | 0 | 0 | 0.0041 | 0 | 0.0001 | 0.0011 | 0
0.1944 | 0.2033 | 0.7464 | 0.0121 | 0.0183 | 0.0544 | 0.0341 | 0.0452 | 0.0012 | 0.003 | 0.0005 | 0 | 0.0012 | 0.003 | 0.0044 | 0.0015 | 0.0077 | 0 | 0 | 0.0041 | 0 | 0.0001 | 0 | 0
0.1918 | 0.1863 | 0.7319 | 0.0097 | 0.0173 | 0.054 | 0.0194 | 0.0425 | 0.0012 | 0.0028 | 0.0005 | 0 | 0.0012 | 0.0027 | 0.0033 | 0.0016 | 0.0079 | 0 | 0 | 0.0039 | 0 | 0.0001 | 0 | 0
0.1824 | 0.1865 | 0.7366 | 0.0085 | 0.0192 | 0.0521 | 0.0165 | 0.0415 | 0.0013 | 0.0027 | 0.0005 | 0 | 0.0012 | 0.0032 | 0.0037 | 0.0019 | 0.0066 | 0 | 0 | 0.0039 | 0 | 0.0001 | 0 | 0
0.1896 | 0.216 | 0.7425 | 0.0094 | 0.017 | 0.0547 | 0.0367 | 0.048 | 0.0011 | 0.003 | 0.0005 | 0 | 0.0013 | 0.0028 | 0.0038 | 0.0014 | 0.0069 | 0 | 0 | 0.004 | 0 | 0.0001 | 0 | 0
0.1995 | 0.1935 | 0.7286 | 0.0098 | 0.017 | 0.0578 | 0.0234 | 0.0473 | 0.0012 | 0.0032 | 0.0005 | 0 | 0.0014 | 0.003 | 0.0039 | 0.0017 | 0.0059 | 0 | 0 | 0.0041 | 0 | 0.0001 | 0 | 0
0.1865 | 0.194 | 0.7184 | 0.0103 | 0.0194 | 0.0527 | 0.0192 | 0.0451 | 0.0011 | 0.0032 | 0.0005 | 0 | 0.0013 | 0.003 | 0.0035 | 0.0014 | 0.0067 | 0 | 0 | 0.004 | 0 | 0.0001 | 0 | 0
0.1969 | 0.1816 | 0.7259 | 0.0152 | 0.0131 | 0.0654 | 0.024 | 0.0437 | 0.0011 | 0.005 | 0.0005 | 0 | 0.0011 | 0.0028 | 0.0031 | 0.0015 | 0.0066 | 0 | 0 | 0.0039 | 0 | 0 | 0 | 0
0.1991 | 0.1891 | 0.7674 | 0.0154 | 0.0151 | 0.0557 | 0.0181 | 0.045 | 0.0011 | 0.0031 | 0.0005 | 0 | 0.0012 | 0.003 | 0.0031 | 0.0016 | 0.0065 | 0 | 0 | 0.004 | 0 | 0.0001 | 0 | 0
0.1934 | 0.1898 | 0.7304 | 0.0102 | 0.0189 | 0.0618 | 0.0165 | 0.0512 | 0.0012 | 0.0032 | 0.0005 | 0 | 0.0012 | 0.0028 | 0.0035 | 0.0013 | 0.0056 | 0 | 0 | 0.004 | 0 | 0.0001 | 0 | 0
0.1916 | 0.1739 | 0.7458 | 0.0107 | 0.0164 | 0.0615 | 0.0382 | 0.0496 | 0.0011 | 0.0028 | 0.0005 | 0 | 0.0013 | 0.0031 | 0.004 | 0.0023 | 0.0053 | 0 | 0 | 0.004 | 0 | 0.0001 | 0 | 0
0.2029 | 0.169 | 0.753 | 0.0151 | 0.0141 | 0.0552 | 0.0317 | 0.0462 | 0.0011 | 0.0029 | 0.0005 | 0 | 0.0012 | 0.0029 | 0.0033 | 0.0015 | 0.0061 | 0 | 0 | 0.004 | 0 | 0 | 0 | 0
0.1965 | 0.1677 | 0.7462 | 0.0096 | 0.0137 | 0.0624 | 0.0366 | 0.056 | 0.0011 | 0.0028 | 0.0005 | 0 | 0.0012 | 0.0028 | 0.0043 | 0.0013 | 0.0077 | 0 | 0 | 0.004 | 0 | 0.0001 | 0 | 0
0.1948 | 0.1691 | 0.7072 | 0.0078 | 0.0131 | 0.0682 | 0.0198 | 0.0429 | 0.0013 | 0.003 | 0.0004 | 0 | 0.0011 | 0.0024 | 0.0033 | 0.0016 | 0.0088 | 0 | 0 | 0.0038 | 0 | 0.0001 | 0 | 0
0.1939 | 0.1719 | 0.7423 | 0.0062 | 0.0163 | 0.074 | 0.0184 | 0.0468 | 0.0015 | 0.0034 | 0.0005 | 0 | 0.0012 | 0.0027 | 0.0033 | 0.0011 | 0.0073 | 0 | 0 | 0.004 | 0 | 0.0001 | 0 | 0
0.1926 | 0.1854 | 0.7203 | 0.0079 | 0.0144 | 0.065 | 0.0179 | 0.0414 | 0.0014 | 0.0028 | 0.0004 | 0 | 0.0012 | 0.0026 | 0.004 | 0.0015 | 0.0068 | 0 | 0 | 0.0038 | 0 | 0.0001 | 0 | 0
0.1949 | 0.1818 | 0.73 | 0.0086 | 0.0144 | 0.06 | 0.0193 | 0.0472 | 0.0015 | 0.0028 | 0.0005 | 0 | 0.0014 | 0.0028 | 0.0041 | 0.0015 | 0.0075 | 0 | 0 | 0.004 | 0 | 0.0001 | 0 | 0
0.1898 | 0.1873 | 0.6819 | 0.0097 | 0.01 | 0.0523 | 0.0185 | 0.0354 | 0.0012 | 0.0033 | 0.0004 | 0 | 0.0012 | 0.0023 | 0.0037 | 0.0011 | 0.0079 | 0 | 0 | 0.0038 | 0 | 0.0001 | 0 | 0
0.1883 | 0.2258 | 0.7441 | 0.0065 | 0.016 | 0.0642 | 0.0285 | 0.0437 | 0.001 | 0.0033 | 0.0005 | 0 | 0.0017 | 0.0029 | 0.0042 | 0.0021 | 0.007 | 0 | 0 | 0.004 | 0 | 0.0001 | 0 | 0
0.1838 | 0.2048 | 0.7077 | 0.0065 | 0.0159 | 0.0634 | 0.0187 | 0.0459 | 0.0013 | 0.003 | 0.0004 | 0 | 0.0013 | 0.0027 | 0.0044 | 0.0015 | 0.0082 | 0 | 0 | 0.0039 | 0 | 0.0001 | 0 | 0
0.1932 | 0.1929 | 0.7115 | 0.0046 | 0.0196 | 0.0525 | 0.014 | 0.0443 | 0.0015 | 0.0023 | 0.0005 | 0 | 0.0014 | 0.003 | 0.0045 | 0.0014 | 0.0072 | 0 | 0 | 0.0038 | 0 | 0.0001 | 0.0014 | 0
0.1989 | 0.1909 | 0.7204 | 0.0034 | 0.0144 | 0.059 | 0.0171 | 0.046 | 0.0014 | 0.0028 | 0.0006 | 0 | 0.0013 | 0.003 | 0.0041 | 0.0014 | 0.0056 | 0 | 0 | 0.0039 | 0 | 0.0001 | 0.0024 | 0
0.1895 | 0.1911 | 0.7076 | 0.0046 | 0.014 | 0.0605 | 0.0212 | 0.0482 | 0.0015 | 0.0031 | 0.0006 | 0 | 0.0012 | 0.0029 | 0.0043 | 0.0018 | 0.0058 | 0 | 0 | 0.0039 | 0 | 0.0001 | 0.0014 | 0
0.1888 | 0.188 | 0.7105 | 0.0044 | 0.0106 | 0.0533 | 0.0196 | 0.0557 | 0.0012 | 0.0029 | 0.0006 | 0 | 0.0012 | 0.0025 | 0.0037 | 0.0022 | 0.007 | 0 | 0 | 0.0042 | 0 | 0.0001 | 0.0023 | 0
0.1868 | 0.185 | 0.7199 | 0.0061 | 0.009 | 0.0438 | 0.0143 | 0.0439 | 0.0012 | 0.0023 | 0.0005 | 0 | 0.0013 | 0.0023 | 0.0037 | 0.0016 | 0.0069 | 0 | 0 | 0.004 | 0 | 0.0001 | 0.0015 | 0
0.1938 | 0.1889 | 0.7171 | 0.0037 | 0.0096 | 0.0453 | 0.0138 | 0.0424 | 0.0015 | 0.0022 | 0.0005 | 0 | 0.0013 | 0.0024 | 0.0037 | 0.0013 | 0.0052 | 0 | 0 | 0.0039 | 0 | 0.0001 | 0.0022 | 0
0.19 | 0.1872 | 0.7047 | 0.003 | 0.0108 | 0.0512 | 0.0171 | 0.0454 | 0.0019 | 0.0026 | 0.0005 | 0 | 0.0012 | 0.0022 | 0.0043 | 0.0008 | 0.0063 | 0 | 0 | 0.0039 | 0 | 0.0001 | 0.0021 | 0
0.1834 | 0.1821 | 0.7001 | 0.0039 | 0.0133 | 0.0503 | 0.0152 | 0.0461 | 0.0017 | 0.0026 | 0.0005 | 0 | 0.0012 | 0.0024 | 0.0035 | 0.0007 | 0.0062 | 0 | 0 | 0.0039 | 0 | 0.0001 | 0.0012 | 0
0.1869 | 0.187 | 0.7045 | 0.0057 | 0.0135 | 0.0527 | 0.0197 | 0.0406 | 0.0018 | 0.0027 | 0.0005 | 0 | 0.0012 | 0.0023 | 0.0034 | 0.0006 | 0.0052 | 0 | 0 | 0.0039 | 0 | 0 | 0.0022 | 0
0.1857 | 0.1821 | 0.7088 | 0.0059 | 0.0161 | 0.0493 | 0.017 | 0.0392 | 0.002 | 0.0027 | 0.0005 | 0 | 0.0012 | 0.0025 | 0.0042 | 0.0006 | 0.0056 | 0 | 0 | 0.0039 | 0 | 0 | 0.0015 | 0
0.1807 | 0.1913 | 0.7033 | 0.007 | 0.0227 | 0.0502 | 0.0229 | 0.0437 | 0.0012 | 0.0027 | 0.0005 | 0 | 0.0012 | 0.0029 | 0.0035 | 0.001 | 0.005 | 0 | 0 | 0.0039 | 0 | 0 | 0.0014 | 0
0.2043 | 0.1952 | 0.7102 | 0.0082 | 0.0184 | 0.0581 | 0.0194 | 0.0451 | 0.0013 | 0.0031 | 0.0005 | 0 | 0.0013 | 0.0028 | 0.0034 | 0.0011 | 0.006 | 0 | 0 | 0.0039 | 0 | 0 | 0.0019 | 0
0.2098 | 0.1914 | 0.7137 | 0.0069 | 0.0149 | 0.056 | 0.0193 | 0.0438 | 0.0013 | 0.0028 | 0.0005 | 0 | 0.0012 | 0.0025 | 0.0032 | 0.0011 | 0.0058 | 0 | 0 | 0.0037 | 0 | 0 | 0.0011 | 0
0.2017 | 0.2005 | 0.7127 | 0.0058 | 0.0139 | 0.0565 | 0.0212 | 0.0425 | 0.0015 | 0.0029 | 0.0005 | 0 | 0.0012 | 0.0026 | 0.0034 | 0.0009 | 0.0065 | 0 | 0 | 0.0037 | 0 | 0 | 0.001 | 0
0.1988 | 0.1996 | 0.7106 | 0.0042 | 0.0164 | 0.0564 | 0.0179 | 0.0411 | 0.0013 | 0.0028 | 0.0006 | 0 | 0.0013 | 0.0027 | 0.0037 | 0.0012 | 0.0064 | 0 | 0 | 0.0039 | 0 | 0.0001 | 0.001 | 0
0.1884 | 0.1873 | 0.7136 | 0.0053 | 0.019 | 0.0565 | 0.0206 | 0.047 | 0.0012 | 0.0029 | 0.0005 | 0 | 0.0011 | 0.0024 | 0.0032 | 0.0008 | 0.0059 | 0 | 0 | 0.0038 | 0 | 0 | 0.0004 | 0
0.1772 | 0.1821 | 0.6989 | 0.0078 | 0.0144 | 0.049 | 0.0175 | 0.048 | 0.0011 | 0.0027 | 0.0006 | 0 | 0.0011 | 0.0026 | 0.0032 | 0.0012 | 0.0061 | 0 | 0 | 0.0036 | 0 | 0 | 0.0017 | 0
0.1827 | 0.1779 | 0.7029 | 0.0051 | 0.0163 | 0.0492 | 0.0176 | 0.0467 | 0.0012 | 0.0024 | 0.0005 | 0 | 0.0011 | 0.0022 | 0.0029 | 0.0007 | 0.0057 | 0 | 0 | 0.004 | 0 | 0 | 0.0013 | 0
0.1905 | 0.1768 | 0.7016 | 0.0058 | 0.0149 | 0.0446 | 0.0199 | 0.0547 | 0.0011 | 0.0026 | 0.0005 | 0 | 0.0011 | 0.0024 | 0.0031 | 0.0009 | 0.0069 | 0 | 0 | 0.0039 | 0 | 0.0001 | 0.0009 | 0
0.1931 | 0.1971 | 1.0217 | 0.0085 | 0.0161 | 0.0653 | 0.0155 | 0.0458 | 0.0011 | 0.0026 | 0.0006 | 0 | 0.0015 | 0.0037 | 0.0033 | 0.0015 | 0.0078 | 0 | 0 | 0.0047 | 0 | 0.0001 | 0 | 0
0.1886 | 0.1952 | 1.02 | 0.0087 | 0.0166 | 0.065 | 0.0161 | 0.045 | 0.001 | 0.0026 | 0.0006 | 0 | 0.0015 | 0.0037 | 0.0033 | 0.0013 | 0.0076 | 0 | 0 | 0.0047 | 0 | 0.0001 | 0 | 0
0.1907 | 0.1835 | 0.9992 | 0.0073 | 0.0162 | 0.0561 | 0.0141 | 0.0407 | 0.001 | 0.0028 | 0.0006 | 0 | 0.0013 | 0.0037 | 0.0031 | 0.0016 | 0.0069 | 0 | 0 | 0.0047 | 0 | 0.0001 | 0 | 0
0.184 | 0.1968 | 1.0159 | 0.0109 | 0.0141 | 0.0538 | 0.0173 | 0.0452 | 0.0012 | 0.0031 | 0.0006 | 0 | 0.0015 | 0.0036 | 0.0033 | 0.0014 | 0.0058 | 0 | 0 | 0.0048 | 0 | 0.0001 | 0 | 0
0.1933 | 0.1866 | 1.0154 | 0.0079 | 0.0162 | 0.0494 | 0.0065 | 0.0213 | 0.0005 | 0.0019 | 0.0006 | 0 | 0.0013 | 0.0035 | 0.003 | 0.0015 | 0.0063 | 0 | 0 | 0.0048 | 0 | 0.0001 | 0 | 0
0.1974 | 0.2061 | 0.9854 | 0.0048 | 0.0161 | 0.045 | 0.0054 | 0.0215 | 0.0005 | 0.0017 | 0.0005 | 0 | 0.0012 | 0.0028 | 0.0032 | 0.001 | 0.0067 | 0 | 0 | 0.0046 | 0 | 0 | 0 | 0
0.1928 | 0.2248 | 1.0165 | 0.0035 | 0.0125 | 0.0458 | 0.004 | 0.0225 | 0.0004 | 0.0016 | 0.0006 | 0 | 0.0014 | 0.0031 | 0.0035 | 0.0012 | 0.0075 | 0 | 0 | 0.0044 | 0 | 0 | 0 | 0
0.2015 | 0.1943 | 0.9763 | 0.0032 | 0.0138 | 0.0451 | 0.0055 | 0.0253 | 0.0006 | 0.0019 | 0.0005 | 0 | 0.0013 | 0.0028 | 0.0034 | 0.0011 | 0.007 | 0 | 0 | 0.0047 | 0 | 0.0001 | 0 | 0
0.1863 | 0.1847 | 0.9908 | 0.0071 | 0.0144 | 0.0474 | 0.0052 | 0.0221 | 0.0006 | 0.0018 | 0.0005 | 0 | 0.0012 | 0.0032 | 0.0029 | 0.0014 | 0.0057 | 0 | 0 | 0.0047 | 0 | 0.0001 | 0 | 0
0.1899 | 0.1878 | 0.9847 | 0.0035 | 0.0138 | 0.059 | 0.0049 | 0.0228 | 0.0005 | 0.0023 | 0.0005 | 0 | 0.0012 | 0.0028 | 0.0033 | 0.0014 | 0.0069 | 0 | 0 | 0.0045 | 0 | 0.0001 | 0 | 0
0.2036 | 0.1893 | 0.9934 | 0.0042 | 0.0171 | 0.0587 | 0.0148 | 0.0466 | 0.001 | 0.0025 | 0.0005 | 0 | 0.0013 | 0.0031 | 0.0034 | 0.0012 | 0.0066 | 0 | 0 | 0.0047 | 0 | 0.0001 | 0 | 0
0.1958 | 0.1848 | 0.9787 | 0.0029 | 0.0166 | 0.0564 | 0.0153 | 0.047 | 0.001 | 0.0024 | 0.0004 | 0 | 0.0013 | 0.003 | 0.0035 | 0.0008 | 0.0085 | 0 | 0 | 0.0046 | 0 | 0.0001 | 0 | 0
0.1871 | 0.1938 | 0.9721 | 0.0068 | 0.0187 | 0.0558 | 0.0189 | 0.0503 | 0.001 | 0.0026 | 0.0005 | 0 | 0.0012 | 0.0031 | 0.0034 | 0.0013 | 0.0062 | 0 | 0 | 0.0047 | 0 | 0 | 0 | 0
0.2 | 0.203 | 0.9882 | 0.0062 | 0.0192 | 0.0565 | 0.0176 | 0.0516 | 0.0011 | 0.0028 | 0.0005 | 0 | 0.0013 | 0.0033 | 0.0031 | 0.0012 | 0.0055 | 0 | 0 | 0.0046 | 0 | 0 | 0 | 0
0.1832 | 0.1953 | 1.0027 | 0.0077 | 0.0169 | 0.0523 | 0.0182 | 0.0505 | 0.001 | 0.0027 | 0.0005 | 0 | 0.0012 | 0.0035 | 0.0031 | 0.0012 | 0.0063 | 0 | 0 | 0.0046 | 0 | 0.0001 | 0 | 0
0.2093 | 0.1993 | 0.9887 | 0.0108 | 0.0137 | 0.0542 | 0.02 | 0.049 | 0.0014 | 0.0026 | 0.0005 | 0 | 0.0011 | 0.0033 | 0.0035 | 0.0012 | 0.0058 | 0 | 0 | 0.0047 | 0 | 0.0001 | 0 | 0
0.1931 | 0.1921 | 0.9797 | 0.0072 | 0.0134 | 0.0507 | 0.015 | 0.0431 | 0.001 | 0.0039 | 0.0004 | 0 | 0.0012 | 0.003 | 0.003 | 0.0013 | 0.0065 | 0 | 0 | 0.0047 | 0 | 0 | 0 | 0
0.1961 | 0.202 | 0.9851 | 0.0083 | 0.0225 | 0.0541 | 0.016 | 0.0434 | 0.0011 | 0.003 | 0.0005 | 0 | 0.0012 | 0.0033 | 0.003 | 0.0013 | 0.0069 | 0 | 0 | 0.0047 | 0 | 0 | 0 | 0
0.1927 | 0.1759 | 1.0058 | 0.0039 | 0.0179 | 0.0607 | 0.0156 | 0.0416 | 0.0011 | 0.0022 | 0.0004 | 0 | 0.0012 | 0.0031 | 0.0032 | 0.0009 | 0.0061 | 0 | 0 | 0.0045 | 0 | 0 | 0 | 0
0.2077 | 0.1855 | 0.9781 | 0.0092 | 0.0175 | 0.0597 | 0.021 | 0.0527 | 0.0012 | 0.0027 | 0.0005 | 0 | 0.0012 | 0.0032 | 0.0029 | 0.0012 | 0.0076 | 0 | 0 | 0.0044 | 0 | 0.0001 | 0 | 0
0.1955 | 0.1821 | 1.0103 | 0.0109 | 0.0187 | 0.0571 | 0.0179 | 0.051 | 0.0013 | 0.0024 | 0.0006 | 0 | 0.001 | 0.0035 | 0.0027 | 0.0015 | 0.0079 | 0 | 0 | 0.0044 | 0 | 0.0001 | 0 | 0
0.1966 | 0.199 | 1.0191 | 0.01 | 0.0157 | 0.0635 | 0.026 | 0.0621 | 0.0012 | 0.0031 | 0.0006 | 0 | 0.0013 | 0.0034 | 0.0032 | 0.0017 | 0.0081 | 0 | 0 | 0.0043 | 0 | 0.0001 | 0 | 0
0.1993 | 0.2254 | 1.0177 | 0.0098 | 0.0134 | 0.0623 | 0.02 | 0.066 | 0.0014 | 0.0025 | 0.0006 | 0 | 0.0015 | 0.0034 | 0.0037 | 0.0017 | 0.008 | 0 | 0 | 0.0044 | 0 | 0.0001 | 0 | 0
0.191 | 0.2147 | 1.0133 | 0.0063 | 0.0088 | 0.0643 | 0.0182 | 0.0554 | 0.0015 | 0.0025 | 0.0006 | 0 | 0.0013 | 0.0032 | 0.0041 | 0.0015 | 0.008 | 0 | 0 | 0.0042 | 0 | 0.0001 | 0 | 0
0.1996 | 0.1718 | 0.9967 | 0.0094 | 0.0112 | 0.0535 | 0.0181 | 0.051 | 0.0012 | 0.0025 | 0.0006 | 0 | 0.0011 | 0.0032 | 0.0039 | 0.0014 | 0.0093 | 0 | 0 | 0.0042 | 0 | 0.0001 | 0 | 0
0.1949 | 0.1925 | 0.9825 | 0.0077 | 0.0115 | 0.0616 | 0.0225 | 0.0477 | 0.0013 | 0.0025 | 0.0006 | 0 | 0.0012 | 0.0033 | 0.0034 | 0.0014 | 0.0079 | 0 | 0 | 0.0043 | 0 | 0.0001 | 0 | 0
0.1993 | 0.1917 | 1.0068 | 0.013 | 0.0138 | 0.0601 | 0.0184 | 0.0451 | 0.0012 | 0.0028 | 0.0006 | 0 | 0.0012 | 0.0034 | 0.0035 | 0.0013 | 0.0088 | 0 | 0 | 0.0042 | 0 | 0.0001 | 0 | 0
0.2002 | 0.1881 | 1.0064 | 0.0086 | 0.0144 | 0.0663 | 0.0206 | 0.0488 | 0.0013 | 0.0028 | 0.0006 | 0 | 0.0012 | 0.0033 | 0.0033 | 0.0012 | 0.0097 | 0 | 0 | 0.0041 | 0 | 0.0001 | 0 | 0
0.1901 | 0.1892 | 0.9915 | 0.0084 | 0.0119 | 0.0654 | 0.0177 | 0.045 | 0.0015 | 0.0025 | 0.0006 | 0 | 0.0011 | 0.0031 | 0.0033 | 0.0013 | 0.0091 | 0 | 0 | 0.0043 | 0 | 0.0001 | 0 | 0
0.1891 | 0.1962 | 1.0025 | 0.0059 | 0.0159 | 0.0617 | 0.017 | 0.043 | 0.0017 | 0.0027 | 0.0006 | 0 | 0.0012 | 0.0034 | 0.0037 | 0.0014 | 0.0085 | 0 | 0 | 0.0044 | 0 | 0.0001 | 0 | 0
0.196 | 0.1886 | 1.04 | 0.0073 | 0.0142 | 0.0617 | 0.0167 | 0.0456 | 0.0015 | 0.0025 | 0.0006 | 0 | 0.0013 | 0.0037 | 0.0032 | 0.0012 | 0.0072 | 0 | 0 | 0.0047 | 0 | 0.0001 | 0 | 0
0.2019 | 0.1843 | 1.0109 | 0.0075 | 0.0125 | 0.0636 | 0.025 | 0.0494 | 0.0013 | 0.0028 | 0.0006 | 0 | 0.0013 | 0.0037 | 0.0033 | 0.001 | 0.0067 | 0 | 0 | 0.0046 | 0 | 0.0001 | 0 | 0
0.1909 | 0.1803 | 1.0077 | 0.0067 | 0.0128 | 0.0608 | 0.0209 | 0.0524 | 0.0012 | 0.0032 | 0.0006 | 0 | 0.0012 | 0.0037 | 0.0032 | 0.0014 | 0.0073 | 0 | 0 | 0.0047 | 0 | 0.0001 | 0 | 0
0.1866 | 0.1881 | 1.036 | 0.008 | 0.0149 | 0.0632 | 0.0196 | 0.0464 | 0.0012 | 0.0031 | 0.0006 | 0 | 0.0013 | 0.0041 | 0.0031 | 0.0017 | 0.0073 | 0 | 0 | 0.0047 | 0 | 0.0001 | 0 | 0
0.2041 | 0.1974 | 1.0264 | 0.0069 | 0.0148 | 0.0679 | 0.0385 | 0.0531 | 0.0012 | 0.0037 | 0.0006 | 0 | 0.0013 | 0.0037 | 0.0036 | 0.0014 | 0.0075 | 0 | 0 | 0.0047 | 0 | 0.0001 | 0 | 0
0.1968 | 0.1835 | 1.0049 | 0.0034 | 0.0154 | 0.063 | 0.0188 | 0.0447 | 0.0011 | 0.0024 | 0.0007 | 0 | 0.0013 | 0.0035 | 0.0033 | 0.0013 | 0.0075 | 0 | 0 | 0.0044 | 0 | 0.0001 | 0 | 0
0.1899 | 0.1994 | 1.0133 | 0.0035 | 0.0143 | 0.0613 | 0.0228 | 0.0477 | 0.0011 | 0.0019 | 0.0006 | 0 | 0.0015 | 0.0037 | 0.0042 | 0.0016 | 0.0075 | 0 | 0 | 0.0042 | 0 | 0.0001 | 0 | 0
0.1827 | 0.2219 | 1.0211 | 0.0082 | 0.015 | 0.0632 | 0.0198 | 0.047 | 0.0011 | 0.0026 | 0.0006 | 0 | 0.0014 | 0.0037 | 0.0037 | 0.0017 | 0.0078 | 0 | 0 | 0.0043 | 0 | 0.0001 | 0 | 0
0.1947 | 0.2115 | 1.0225 | 0.0046 | 0.0143 | 0.0699 | 0.0184 | 0.0463 | 0.0011 | 0.0025 | 0.0007 | 0 | 0.0013 | 0.0035 | 0.0038 | 0.0018 | 0.0097 | 0 | 0 | 0.0044 | 0 | 0.0001 | 0 | 0
0.1938 | 0.19 | 0.9904 | 0.0089 | 0.0157 | 0.0587 | 0.014 | 0.0361 | 0.0011 | 0.0021 | 0.0006 | 0 | 0.0012 | 0.0035 | 0.0035 | 0.0024 | 0.0079 | 0 | 0 | 0.0042 | 0 | 0.0001 | 0 | 0
0.2131 | 0.1801 | 0.9956 | 0.0093 | 0.0138 | 0.0539 | 0.0129 | 0.0359 | 0.0011 | 0.0025 | 0.0006 | 0 | 0.0011 | 0.0035 | 0.0033 | 0.0017 | 0.0078 | 0 | 0 | 0.0043 | 0 | 0.0001 | 0 | 0
0.1903 | 0.1845 | 1.0059 | 0.0096 | 0.014 | 0.0542 | 0.0141 | 0.0435 | 0.0011 | 0.0023 | 0.0006 | 0 | 0.0012 | 0.0037 | 0.0038 | 0.0017 | 0.0082 | 0 | 0 | 0.0042 | 0 | 0.0001 | 0 | 0
0.1962 | 0.1883 | 1.0281 | 0.0118 | 0.0163 | 0.056 | 0.014 | 0.0433 | 0.0012 | 0.0022 | 0.0006 | 0 | 0.0012 | 0.0039 | 0.0033 | 0.0015 | 0.0089 | 0 | 0 | 0.0044 | 0 | 0.0001 | 0 | 0
0.2054 | 0.1936 | 1.0128 | 0.0122 | 0.0149 | 0.0551 | 0.0148 | 0.04 | 0.0012 | 0.0023 | 0.0006 | 0 | 0.0011 | 0.0037 | 0.0033 | 0.0014 | 0.0085 | 0 | 0 | 0.0043 | 0 | 0.0001 | 0 | 0
0.2037 | 0.202 | 1.0186 | 0.0121 | 0.0163 | 0.0571 | 0.0194 | 0.0424 | 0.0012 | 0.0026 | 0.0007 | 0 | 0.0011 | 0.0038 | 0.0032 | 0.0013 | 0.0084 | 0 | 0 | 0.0044 | 0 | 0.0001 | 0 | 0
0.2065 | 0.1942 | 1.0135 | 0.0128 | 0.0173 | 0.055 | 0.0175 | 0.0405 | 0.0013 | 0.0026 | 0.0006 | 0 | 0.0012 | 0.0038 | 0.004 | 0.0014 | 0.0081 | 0 | 0 | 0.0045 | 0 | 0.0001 | 0 | 0
0.2008 | 0.1794 | 1.0218 | 0.0129 | 0.017 | 0.0512 | 0.0175 | 0.0356 | 0.0013 | 0.0023 | 0.0006 | 0 | 0.0012 | 0.0039 | 0.0037 | 0.002 | 0.0073 | 0 | 0 | 0.0045 | 0 | 0.0001 | 0.0011 | 0
0.1919 | 0.1798 | 1.0313 | 0.0125 | 0.0138 | 0.0466 | 0.0105 | 0.0272 | 0.0008 | 0.0016 | 0.0006 | 0 | 0.0011 | 0.0037 | 0.0032 | 0.0022 | 0.0106 | 0 | 0 | 0.0044 | 0 | 0.0001 | 0 | 0
0.1866 | 0.1835 | 1.0156 | 0.0116 | 0.0191 | 0.0471 | 0.0065 | 0.0252 | 0.0006 | 0.0013 | 0.0007 | 0 | 0.001 | 0.0039 | 0.0038 | 0.0016 | 0.0072 | 0 | 0 | 0.0043 | 0 | 0.0001 | 0.0013 | 0
0.1991 | 0.1939 | 1.0184 | 0.0091 | 0.0143 | 0.0437 | 0.0057 | 0.0234 | 0.0006 | 0.0011 | 0.0006 | 0 | 0.0012 | 0.0035 | 0.0047 | 0.0016 | 0.0077 | 0 | 0 | 0.0042 | 0 | 0.0001 | 0.0009 | 0
0.1919 | 0.1923 | 1.012 | 0.0102 | 0.0154 | 0.0444 | 0.0075 | 0.0234 | 0.0006 | 0.0012 | 0.0006 | 0 | 0.0012 | 0.0039 | 0.0047 | 0.0016 | 0.0074 | 0 | 0 | 0.0043 | 0 | 0.0001 | 0.001 | 0
0.1984 | 0.1991 | 1.0114 | 0.0114 | 0.0133 | 0.0465 | 0.0077 | 0.0261 | 0.0005 | 0.0012 | 0.0006 | 0 | 0.0013 | 0.0035 | 0.005 | 0.0013 | 0.0083 | 0 | 0 | 0.0042 | 0 | 0.0001 | 0 | 0
0.1879 | 0.2125 | 1.0096 | 0.0065 | 0.0075 | 0.0442 | 0.0068 | 0.0258 | 0.0006 | 0.0012 | 0.0006 | 0 | 0.0013 | 0.003 | 0.0034 | 0.0016 | 0.0096 | 0 | 0 | 0.0041 | 0 | 0.0001 | 0 | 0
0.1929 | 0.1937 | 1.0221 | 0.0136 | 0.0136 | 0.0484 | 0.0137 | 0.0405 | 0.0013 | 0.002 | 0.0006 | 0 | 0.0012 | 0.0036 | 0.0041 | 0.0017 | 0.0093 | 0 | 0 | 0.0041 | 0 | 0.0001 | 0 | 0
0.1971 | 0.2153 | 1.0991 | 0.0105 | 0.0185 | 0.0565 | 0.021 | 0.0543 | 0.0013 | 0.0025 | 0.0008 | 0 | 0.0014 | 0.0049 | 0.0034 | 0.0019 | 0.0085 | 0 | 0 | 0.0045 | 0 | 0.0001 | 0 | 0
0.1922 | 0.1927 | 1.034 | 0.0172 | 0.0162 | 0.0552 | 0.0205 | 0.0493 | 0.0013 | 0.0027 | 0.0007 | 0 | 0.0013 | 0.0043 | 0.0033 | 0.002 | 0.0079 | 0 | 0 | 0.0044 | 0 | 0.0001 | 0 | 0
0.2015 | 0.2005 | 1.0047 | 0.0075 | 0.0119 | 0.0555 | 0.0187 | 0.0466 | 0.0014 | 0.0021 | 0.0006 | 0 | 0.0012 | 0.003 | 0.0034 | 0.0015 | 0.0095 | 0 | 0 | 0.0041 | 0 | 0.0001 | 0 | 0
0.2032 | 0.1875 | 1.0208 | 0.008 | 0.0136 | 0.0539 | 0.0154 | 0.0431 | 0.0014 | 0.0023 | 0.0007 | 0 | 0.0013 | 0.0037 | 0.0032 | 0.0016 | 0.0067 | 0 | 0 | 0.0045 | 0 | 0.0001 | 0 | 0
0.2009 | 0.1878 | 1.0219 | 0.0065 | 0.0132 | 0.0592 | 0.0189 | 0.0465 | 0.0012 | 0.0028 | 0.0006 | 0 | 0.0014 | 0.0037 | 0.0034 | 0.0017 | 0.0066 | 0 | 0 | 0.0045 | 0 | 0.0001 | 0 | 0
0.2089 | 0.1959 | 1.0466 | 0.006 | 0.0158 | 0.0608 | 0.0196 | 0.0489 | 0.0013 | 0.0038 | 0.0006 | 0 | 0.0015 | 0.004 | 0.0036 | 0.0015 | 0.0066 | 0 | 0 | 0.0048 | 0 | 0.0001 | 0 | 0
0.2028 | 0.1858 | 1.0199 | 0.007 | 0.0166 | 0.0655 | 0.0177 | 0.0521 | 0.0014 | 0.0033 | 0.0007 | 0 | 0.0012 | 0.0041 | 0.0039 | 0.0016 | 0.0067 | 0 | 0 | 0.0048 | 0 | 0.0001 | 0 | 0
0.2022 | 0.1827 | 0.7108 | 0.0047 | 0.0145 | 0.0454 | 0.012 | 0.0441 | 0.0011 | 0.0023 | 0.0005 | 0 | 0.0012 | 0.0028 | 0.0036 | 0.0012 | 0.0083 | 0 | 0 | 0.004 | 0 | 0 | 0 | 0
0.1908 | 0.1945 | 0.7288 | 0.0084 | 0.0151 | 0.0392 | 0.0176 | 0.0397 | 0.0011 | 0.0033 | 0.0006 | 0 | 0.0012 | 0.0032 | 0.0034 | 0.0017 | 0.0074 | 0 | 0 | 0.0043 | 0 | 0.0001 | 0 | 0
0.1921 | 0.1881 | 0.7155 | 0.0063 | 0.0112 | 0.0488 | 0.0197 | 0.0471 | 0.0011 | 0.0027 | 0.0004 | 0 | 0.0011 | 0.0025 | 0.0033 | 0.0015 | 0.0076 | 0 | 0 | 0.0041 | 0 | 0 | 0 | 0
0.2018 | 0.1915 | 0.7315 | 0.0041 | 0.0116 | 0.0501 | 0.0163 | 0.0488 | 0.0012 | 0.0024 | 0.0005 | 0 | 0.0012 | 0.0027 | 0.0037 | 0.0024 | 0.006 | 0 | 0 | 0.0042 | 0 | 0.0001 | 0 | 0
0.1982 | 0.1818 | 0.7296 | 0.0036 | 0.0125 | 0.0582 | 0.0216 | 0.0479 | 0.001 | 0.0024 | 0.0004 | 0 | 0.0012 | 0.0025 | 0.0038 | 0.0011 | 0.0069 | 0 | 0 | 0.0042 | 0 | 0 | 0 | 0
0.1978 | 0.193 | 0.7071 | 0.0039 | 0.0116 | 0.0457 | 0.0145 | 0.052 | 0.0012 | 0.0024 | 0.0004 | 0 | 0.0012 | 0.0025 | 0.0035 | 0.0023 | 0.0087 | 0 | 0 | 0.0042 | 0 | 0.0001 | 0 | 0
0.1988 | 0.1839 | 0.7009 | 0.0061 | 0.0152 | 0.0454 | 0.0134 | 0.0422 | 0.001 | 0.0026 | 0.0004 | 0 | 0.0011 | 0.0023 | 0.0031 | 0.0021 | 0.007 | 0 | 0 | 0.0041 | 0 | 0 | 0 | 0
0.1961 | 0.1824 | 0.7211 | 0.0074 | 0.0103 | 0.0424 | 0.0151 | 0.0491 | 0.0012 | 0.0024 | 0.0004 | 0 | 0.0011 | 0.0022 | 0.0028 | 0.0008 | 0.008 | 0 | 0 | 0.0041 | 0 | 0 | 0 | 0
0.2018 | 0.1855 | 0.7303 | 0.0063 | 0.0146 | 0.0476 | 0.0181 | 0.0522 | 0.001 | 0.0028 | 0.0004 | 0 | 0.0011 | 0.0024 | 0.0025 | 0.0013 | 0.0074 | 0 | 0 | 0.0042 | 0 | 0 | 0 | 0
0.1843 | 0.1867 | 0.7209 | 0.0063 | 0.0118 | 0.0469 | 0.0191 | 0.0465 | 0.0011 | 0.0026 | 0.0004 | 0 | 0.0011 | 0.0024 | 0.0029 | 0.0024 | 0.006 | 0 | 0 | 0.0042 | 0 | 0.0001 | 0.0021 | 0
0.197 | 0.1859 | 0.717 | 0.005 | 0.0108 | 0.0429 | 0.0157 | 0.041 | 0.0012 | 0.0025 | 0.0004 | 0 | 0.0011 | 0.0023 | 0.0032 | 0.0013 | 0.0079 | 0 | 0 | 0.0041 | 0 | 0 | 0.0025 | 0
0.201 | 0.1813 | 0.7156 | 0.0123 | 0.0113 | 0.0494 | 0.0154 | 0.0453 | 0.0013 | 0.0029 | 0.0005 | 0 | 0.001 | 0.0023 | 0.0026 | 0.0014 | 0.0088 | 0 | 0 | 0.0039 | 0 | 0 | 0 | 0
0.2121 | 0.1896 | 0.7125 | 0.009 | 0.0159 | 0.0539 | 0.0188 | 0.0403 | 0.0013 | 0.0025 | 0.0006 | 0 | 0.001 | 0.0025 | 0.0031 | 0.0011 | 0.0077 | 0 | 0 | 0.0039 | 0 | 0.0001 | 0.0018 | 0
0.2105 | 0.1887 | 0.7065 | 0.0042 | 0.0155 | 0.053 | 0.0172 | 0.0409 | 0.0012 | 0.0033 | 0.0005 | 0 | 0.0012 | 0.0024 | 0.0033 | 0.0012 | 0.0073 | 0 | 0 | 0.004 | 0 | 0.0001 | 0.0011 | 0
0.1927 | 0.1936 | 0.7167 | 0.0051 | 0.0155 | 0.05 | 0.0142 | 0.0446 | 0.0012 | 0.0028 | 0.0005 | 0 | 0.0012 | 0.0026 | 0.0031 | 0.0012 | 0.0061 | 0 | 0 | 0.0042 | 0 | 0.0001 | 0.001 | 0
0.1949 | 0.1973 | 0.7063 | 0.0049 | 0.0155 | 0.0488 | 0.0124 | 0.0382 | 0.0011 | 0.0021 | 0.0004 | 0 | 0.0012 | 0.0025 | 0.0034 | 0.0031 | 0.0074 | 0 | 0 | 0.0041 | 0 | 0.0002 | 0.0017 | 0
0.1849 | 0.1941 | 0.7092 | 0.0038 | 0.0114 | 0.0473 | 0.0116 | 0.0347 | 0.0011 | 0.0023 | 0.0004 | 0 | 0.0011 | 0.0022 | 0.0031 | 0.0019 | 0.008 | 0 | 0 | 0.0042 | 0 | 0.0001 | 0.0013 | 0
0.1886 | 0.1916 | 0.7185 | 0.0047 | 0.0145 | 0.0575 | 0.0195 | 0.0415 | 0.0011 | 0.0025 | 0.0005 | 0 | 0.0011 | 0.0023 | 0.003 | 0.0013 | 0.0071 | 0 | 0 | 0.0041 | 0 | 0.0001 | 0.0011 | 0
0.1887 | 0.1917 | 0.713 | 0.0063 | 0.0132 | 0.0492 | 0.02 | 0.0436 | 0.0012 | 0.0031 | 0.0005 | 0 | 0.0011 | 0.0026 | 0.003 | 0.0013 | 0.0067 | 0 | 0 | 0.0042 | 0 | 0.0001 | 0.0016 | 0
0.1985 | 0.1866 | 0.7072 | 0.0046 | 0.0125 | 0.0487 | 0.0166 | 0.0468 | 0.0012 | 0.0036 | 0.0005 | 0 | 0.0011 | 0.0026 | 0.0031 | 0.0016 | 0.0077 | 0 | 0 | 0.0042 | 0 | 0.0001 | 0.0012 | 0
0.1917 | 0.1975 | 0.7101 | 0.0072 | 0.0117 | 0.0448 | 0.0177 | 0.0392 | 0.0013 | 0.0028 | 0.0004 | 0 | 0.0012 | 0.0024 | 0.0033 | 0.0012 | 0.006 | 0 | 0 | 0.0042 | 0 | 0 | 0.0008 | 0
0.1877 | 0.1822 | 0.7169 | 0.0131 | 0.0119 | 0.0449 | 0.0163 | 0.045 | 0.0012 | 0.0024 | 0.0004 | 0 | 0.001 | 0.0026 | 0.0026 | 0.0009 | 0.0067 | 0 | 0 | 0.0042 | 0 | 0 | 0.0011 | 0
0.1945 | 0.1871 | 0.7122 | 0.0094 | 0.0113 | 0.0504 | 0.0154 | 0.0507 | 0.0011 | 0.0025 | 0.0004 | 0 | 0.001 | 0.0024 | 0.0026 | 0.0013 | 0.0073 | 0 | 0 | 0.004 | 0 | 0 | 0.0011 | 0
0.1887 | 0.1914 | 0.7127 | 0.0092 | 0.0153 | 0.053 | 0.015 | 0.0482 | 0.0013 | 0.0026 | 0.0005 | 0 | 0.0011 | 0.0027 | 0.0031 | 0.005 | 0.0069 | 0 | 0 | 0.0042 | 0 | 0.0009 | 0.0077 | 0
0.1952 | 0.1901 | 0.7167 | 0.0069 | 0.014 | 0.0489 | 0.015 | 0.0421 | 0.0013 | 0.0025 | 0.0004 | 0 | 0.0011 | 0.0024 | 0.003 | 0.0018 | 0.0071 | 0 | 0 | 0.0041 | 0 | 0.0001 | 0.0021 | 0
0.1861 | 0.1789 | 0.6793 | 0.0064 | 0.0185 | 0.0496 | 0.0154 | 0.0424 | 0.0014 | 0.0023 | 0.0004 | 0 | 0.0011 | 0.0026 | 0.0032 | 0.0018 | 0.0071 | 0 | 0 | 0.0041 | 0 | 0.0001 | 0.0006 | 0
0.1749 | 0.1789 | 0.5998 | 0.0099 | 0.0202 | 0.0492 | 0.0153 | 0.0448 | 0.0013 | 0.0021 | 0.0005 | 0 | 0.001 | 0.0023 | 0.0033 | 0.0013 | 0.0075 | 0 | 0 | 0.0036 | 0 | 0.0001 | 0 | 0
0.1678 | 0.1686 | 0.5664 | 0.0087 | 0.0177 | 0.0451 | 0.0142 | 0.0463 | 0.0011 | 0.0021 | 0.0004 | 0 | 0.0009 | 0.002 | 0.0028 | 0.0009 | 0.007 | 0 | 0 | 0.0038 | 0 | 0.0001 | 0 | 0
0.1665 | 0.162 | 0.5652 | 0.0118 | 0.0185 | 0.048 | 0.018 | 0.0473 | 0.0011 | 0.0023 | 0.0005 | 0 | 0.0009 | 0.0022 | 0.0028 | 0.0013 | 0.0075 | 0 | 0 | 0.0037 | 0 | 0.0001 | 0 | 0
0.1632 | 0.1647 | 0.5465 | 0.0092 | 0.0177 | 0.0468 | 0.016 | 0.0455 | 0.0012 | 0.0022 | 0.0005 | 0 | 0.001 | 0.0025 | 0.0036 | 0.0014 | 0.0076 | 0 | 0 | 0.0035 | 0 | 0.0001 | 0 | 0
0.1597 | 0.1711 | 0.555 | 0.0079 | 0.0178 | 0.0479 | 0.016 | 0.0457 | 0.0012 | 0.002 | 0.0005 | 0 | 0.0011 | 0.0028 | 0.0037 | 0.0018 | 0.0073 | 0 | 0 | 0.0035 | 0 | 0.0001 | 0 | 0
0.1652 | 0.1564 | 0.5253 | 0.0092 | 0.0114 | 0.0465 | 0.0153 | 0.0396 | 0.0011 | 0.0022 | 0.0005 | 0 | 0.001 | 0.0019 | 0.0037 | 0.0012 | 0.0075 | 0 | 0 | 0.0036 | 0 | 0.0001 | 0 | 0
0.1639 | 0.1697 | 0.5484 | 0.0111 | 0.0135 | 0.0485 | 0.0174 | 0.046 | 0.001 | 0.0024 | 0.0005 | 0 | 0.001 | 0.002 | 0.0038 | 0.0014 | 0.0084 | 0 | 0 | 0.0035 | 0 | 0.0001 | 0 | 0
0.1629 | 0.1679 | 0.5401 | 0.0135 | 0.0177 | 0.049 | 0.04 | 0.0453 | 0.001 | 0.0034 | 0.0004 | 0 | 0.0011 | 0.0024 | 0.0039 | 0.0012 | 0.0082 | 0 | 0 | 0.0036 | 0 | 0.0001 | 0 | 0
0.1675 | 0.166 | 0.5527 | 0.0092 | 0.0165 | 0.0501 | 0.0251 | 0.0462 | 0.0011 | 0.0026 | 0.0004 | 0 | 0.0011 | 0.0025 | 0.0043 | 0.0014 | 0.0075 | 0 | 0 | 0.0036 | 0 | 0.0001 | 0 | 0
0.1633 | 0.1666 | 0.547 | 0.0082 | 0.0151 | 0.0505 | 0.0147 | 0.0403 | 0.001 | 0.0025 | 0.0005 | 0 | 0.001 | 0.0023 | 0.0034 | 0.0013 | 0.0065 | 0 | 0 | 0.0038 | 0 | 0.0001 | 0 | 0
0.1562 | 0.1727 | 0.551 | 0.0058 | 0.0167 | 0.041 | 0.014 | 0.0374 | 0.001 | 0.002 | 0.0005 | 0 | 0.0012 | 0.0027 | 0.0036 | 0.0011 | 0.0065 | 0 | 0 | 0.0037 | 0 | 0.0001 | 0 | 0
0.1611 | 0.1754 | 0.5457 | 0.0092 | 0.0151 | 0.0377 | 0.0137 | 0.0384 | 0.001 | 0.0019 | 0.0005 | 0 | 0.0012 | 0.0024 | 0.004 | 0.0012 | 0.0073 | 0 | 0 | 0.0038 | 0 | 0.0001 | 0 | 0
0.163 | 0.1736 | 0.5462 | 0.0096 | 0.0141 | 0.045 | 0.0228 | 0.048 | 0.001 | 0.0062 | 0.0005 | 0 | 0.001 | 0.0021 | 0.003 | 0.0011 | 0.0076 | 0 | 0 | 0.0036 | 0 | 0.0001 | 0 | 0
0.1582 | 0.1788 | 0.5585 | 0.0114 | 0.0155 | 0.0417 | 0.0282 | 0.0549 | 0.001 | 0.0106 | 0.0005 | 0 | 0.0011 | 0.0024 | 0.0035 | 0.0006 | 0.0076 | 0 | 0 | 0.0035 | 0 | 0.0001 | 0 | 0
0.162 | 0.1609 | 0.5391 | 0.0101 | 0.0129 | 0.0405 | 0.0142 | 0.0369 | 0.0012 | 0.0026 | 0.0005 | 0 | 0.0009 | 0.0018 | 0.0028 | 0.0008 | 0.0078 | 0 | 0 | 0.0035 | 0 | 0.0001 | 0 | 0
0.1639 | 0.1477 | 0.51 | 0.006 | 0.0134 | 0.0454 | 0.0164 | 0.0513 | 0.0012 | 0.0023 | 0.0004 | 0 | 0.001 | 0.0017 | 0.0037 | 0.0012 | 0.0073 | 0 | 0 | 0.0037 | 0 | 0.0001 | 0 | 0
0.1841 | 0.2113 | 0.9485 | 0.0045 | 0.0131 | 0.0547 | 0.0175 | 0.0499 | 0.0013 | 0.0026 | 0.0006 | 0 | 0.0015 | 0.0033 | 0.0037 | 0.0014 | 0.0074 | 0 | 0 | 0.0045 | 0 | 0.0001 | 0 | 0
0.196 | 0.1988 | 1.0032 | 0.0138 | 0.017 | 0.0569 | 0.0158 | 0.0564 | 0.0014 | 0.0024 | 0.0006 | 0 | 0.0011 | 0.0037 | 0.0043 | 0.0012 | 0.0084 | 0 | 0 | 0.0043 | 0 | 0.0001 | 0 | 0
0.205 | 0.2036 | 1.0457 | 0.0154 | 0.0174 | 0.0524 | 0.017 | 0.0529 | 0.0014 | 0.0022 | 0.0007 | 0 | 0.0014 | 0.0037 | 0.0034 | 0.0012 | 0.0076 | 0 | 0 | 0.0043 | 0 | 0.0001 | 0 | 0
0.1881 | 0.1851 | 0.9834 | 0.0088 | 0.0184 | 0.061 | 0.0163 | 0.0463 | 0.0013 | 0.002 | 0.0007 | 0 | 0.0012 | 0.0031 | 0.0039 | 0.0011 | 0.0077 | 0 | 0 | 0.0042 | 0 | 0.0001 | 0 | 0
0.1917 | 0.2056 | 1.0202 | 0.0073 | 0.0178 | 0.058 | 0.0176 | 0.0535 | 0.0015 | 0.0025 | 0.0007 | 0 | 0.0016 | 0.0038 | 0.0043 | 0.0017 | 0.0086 | 0 | 0 | 0.0043 | 0 | 0.0001 | 0 | 0
0.1941 | 0.1921 | 1.016 | 0.0064 | 0.0142 | 0.0505 | 0.0156 | 0.0585 | 0.0014 | 0.0017 | 0.0007 | 0 | 0.0014 | 0.0037 | 0.0041 | 0.0012 | 0.0072 | 0 | 0 | 0.0042 | 0 | 0.0001 | 0 | 0
0.1932 | 0.1921 | 1.0109 | 0.0062 | 0.0138 | 0.0514 | 0.0155 | 0.0575 | 0.0014 | 0.0017 | 0.0007 | 0 | 0.0013 | 0.0035 | 0.0038 | 0.0013 | 0.0071 | 0 | 0 | 0.0041 | 0 | 0.0001 | 0 | 0
0.1906 | 0.2152 | 1.0439 | 0.0109 | 0.0166 | 0.0534 | 0.0166 | 0.0493 | 0.0015 | 0.002 | 0.0007 | 0 | 0.0017 | 0.0041 | 0.0039 | 0.0018 | 0.0083 | 0 | 0 | 0.0044 | 0 | 0.0001 | 0 | 0
0.1829 | 0.2026 | 1.0168 | 0.0119 | 0.0159 | 0.0531 | 0.0152 | 0.0599 | 0.0013 | 0.0021 | 0.0007 | 0 | 0.0012 | 0.004 | 0.0033 | 0.0015 | 0.0091 | 0 | 0 | 0.0045 | 0 | 0.0001 | 0 | 0
0.1877 | 0.1918 | 1.0425 | 0.0111 | 0.0188 | 0.0564 | 0.0121 | 0.046 | 0.0011 | 0.0019 | 0.0007 | 0 | 0.0013 | 0.0043 | 0.0034 | 0.0014 | 0.0074 | 0 | 0 | 0.0045 | 0 | 0.0001 | 0 | 0
0.2006 | 0.1884 | 1.0613 | 0.0142 | 0.016 | 0.0511 | 0.0138 | 0.0445 | 0.0013 | 0.0021 | 0.0006 | 0 | 0.0013 | 0.0039 | 0.0033 | 0.0015 | 0.0074 | 0 | 0 | 0.0045 | 0 | 0 | 0 | 0
0.2011 | 0.18 | 1.0415 | 0.0121 | 0.0168 | 0.0621 | 0.0169 | 0.0401 | 0.0012 | 0.0026 | 0.0007 | 0 | 0.0012 | 0.004 | 0.0031 | 0.0014 | 0.0081 | 0 | 0 | 0.0045 | 0 | 0.0001 | 0 | 0
0.215 | 0.2094 | 1.0744 | 0.012 | 0.0193 | 0.0583 | 0.018 | 0.0443 | 0.0014 | 0.0021 | 0.0007 | 0 | 0.0016 | 0.0043 | 0.0034 | 0.0017 | 0.0093 | 0 | 0 | 0.0045 | 0 | 0.0001 | 0 | 0
0.1927 | 0.1992 | 1.0109 | 0.0097 | 0.0201 | 0.0609 | 0.0168 | 0.0442 | 0.0013 | 0.002 | 0.0007 | 0 | 0.0012 | 0.004 | 0.0046 | 0.0013 | 0.008 | 0 | 0 | 0.0043 | 0 | 0.0001 | 0 | 0
0.1901 | 0.2079 | 1.0277 | 0.0088 | 0.0204 | 0.0635 | 0.0157 | 0.0452 | 0.0013 | 0.0022 | 0.0007 | 0 | 0.0017 | 0.0041 | 0.0037 | 0.0019 | 0.0065 | 0 | 0 | 0.0045 | 0 | 0.0001 | 0 | 0
0.2034 | 0.2125 | 1.0333 | 0.0089 | 0.0161 | 0.0443 | 0.008 | 0.0216 | 0.0007 | 0.0012 | 0.0007 | 0 | 0.0016 | 0.004 | 0.004 | 0.0016 | 0.0076 | 0 | 0 | 0.0044 | 0 | 0.0001 | 0 | 0
0.2016 | 0.2061 | 1.0094 | 0.0066 | 0.0159 | 0.0459 | 0.0056 | 0.0231 | 0.0005 | 0.0009 | 0.0007 | 0 | 0.0012 | 0.0038 | 0.0033 | 0.0017 | 0.0074 | 0 | 0 | 0.0041 | 0 | 0.0001 | 0 | 0
0.1897 | 0.1882 | 1.0269 | 0.0057 | 0.0198 | 0.044 | 0.0052 | 0.0195 | 0.0006 | 0.0011 | 0.0007 | 0 | 0.0012 | 0.0043 | 0.0036 | 0.0016 | 0.0084 | 0 | 0 | 0.0044 | 0 | 0.0001 | 0 | 0
0.1828 | 0.1962 | 1.0744 | 0.0083 | 0.0131 | 0.0369 | 0.0061 | 0.0245 | 0.0005 | 0.0016 | 0.0006 | 0 | 0.0012 | 0.004 | 0.0033 | 0.0011 | 0.0056 | 0 | 0 | 0.0048 | 0 | 0.0001 | 0.001 | 0
0.1879 | 0.1876 | 1.0416 | 0.0053 | 0.0144 | 0.0336 | 0.0065 | 0.0224 | 0.0006 | 0.0015 | 0.0005 | 0 | 0.0012 | 0.0037 | 0.0033 | 0.0011 | 0.006 | 0 | 0 | 0.0047 | 0 | 0.0001 | 0.001 | 0
0.1919 | 0.1902 | 1.011 | 0.0045 | 0.0143 | 0.0309 | 0.0062 | 0.0221 | 0.0005 | 0.0014 | 0.0006 | 0 | 0.0013 | 0.0037 | 0.0035 | 0.0011 | 0.0071 | 0 | 0 | 0.0045 | 0 | 0.0001 | 0.0017 | 0
0.1869 | 0.1724 | 1.0062 | 0.0046 | 0.0157 | 0.0331 | 0.0068 | 0.0246 | 0.0005 | 0.0014 | 0.0006 | 0 | 0.0011 | 0.0037 | 0.0034 | 0.0013 | 0.0074 | 0 | 0 | 0.0045 | 0 | 0.0001 | 0.0009 | 0
0.1902 | 0.1826 | 1.0177 | 0.0049 | 0.0162 | 0.0319 | 0.0071 | 0.022 | 0.0005 | 0.0014 | 0.0006 | 0 | 0.0012 | 0.0038 | 0.0032 | 0.0015 | 0.007 | 0 | 0 | 0.0045 | 0 | 0.0002 | 0.0017 | 0
0.201 | 0.1954 | 1.0337 | 0.0034 | 0.0145 | 0.0303 | 0.0072 | 0.0223 | 0.0006 | 0.0014 | 0.0005 | 0 | 0.0012 | 0.0036 | 0.0035 | 0.0015 | 0.007 | 0 | 0 | 0.0046 | 0 | 0.0001 | 0.002 | 0
0.1921 | 0.1849 | 1 | 0.0043 | 0.014 | 0.031 | 0.0078 | 0.0208 | 0.0006 | 0.0015 | 0.0005 | 0 | 0.0012 | 0.0036 | 0.0034 | 0.0011 | 0.0062 | 0 | 0 | 0.0046 | 0 | 0.0001 | 0.0026 | 0
0.1853 | 0.1948 | 0.9933 | 0.0051 | 0.0128 | 0.028 | 0.0064 | 0.019 | 0.0005 | 0.0014 | 0.0005 | 0 | 0.0013 | 0.0036 | 0.0036 | 0.0016 | 0.0057 | 0 | 0 | 0.0046 | 0 | 0.0001 | 0.0022 | 0
0.1881 | 0.2026 | 1.0545 | 0.0056 | 0.0134 | 0.0317 | 0.007 | 0.0258 | 0.0005 | 0.0017 | 0.0006 | 0 | 0.0012 | 0.0037 | 0.0038 | 0.002 | 0.0059 | 0 | 0 | 0.0048 | 0 | 0.0001 | 0.0024 | 0
0.1886 | 0.189 | 1.0102 | 0.004 | 0.0135 | 0.0396 | 0.0119 | 0.0386 | 0.0012 | 0.0019 | 0.0006 | 0 | 0.0011 | 0.0033 | 0.0033 | 0.0014 | 0.0066 | 0 | 0 | 0.0045 | 0 | 0.0001 | 0.0019 | 0
0.1939 | 0.188 | 1.0041 | 0.0101 | 0.0179 | 0.0393 | 0.0133 | 0.0469 | 0.0015 | 0.0021 | 0.0006 | 0 | 0.001 | 0.0035 | 0.003 | 0.0006 | 0.0062 | 0 | 0 | 0.0046 | 0 | 0 | 0.0023 | 0
0.1171 | 0.1041 | 0.9151 | 0.0317 | 0.0171 | 0.0257 | 0.0142 | 0.0503 | 0.0013 | 0.0021 | 0.0004 | 0 | 0.0008 | 0.0031 | 0.0019 | 0.0001 | 0.0062 | 0 | 0 | 0.0046 | 0 | 0 | 0.0016 | 0
0.16 | 0.1667 | 0.6058 | 0.0208 | 0.0156 | 0.0186 | 0.0137 | 0.051 | 0.0012 | 0.002 | 0.0004 | 0 | 0.0007 | 0.0024 | 0.0021 | 0.0013 | 0.0123 | 0 | 0 | 0.0038 | 0 | 0 | 0 | 0
0.1358 | 0.1734 | 0.5559 | 0.0152 | 0.0097 | 0.0182 | 0.0155 | 0.0474 | 0.0012 | 0.0023 | 0.0004 | 0 | 0.0007 | 0.002 | 0.0022 | 0.0014 | 0.0093 | 0 | 0 | 0.0039 | 0 | 0 | 0 | 0
0.1522 | 0.2136 | 0.5621 | 0.0167 | 0.0109 | 0.0214 | 0.0139 | 0.0448 | 0.0015 | 0.0022 | 0.0004 | 0 | 0.0007 | 0.002 | 0.0022 | 0.0008 | 0.0087 | 0 | 0 | 0.004 | 0 | 0 | 0 | 0
0.1601 | 0.2587 | 0.5972 | 0.0217 | 0.0158 | 0.0324 | 0.017 | 0.0471 | 0.0013 | 0.0027 | 0.0004 | 0 | 0.0008 | 0.0021 | 0.0026 | 0.0005 | 0.0069 | 0 | 0 | 0.0041 | 0 | 0 | 0 | 0
0.1503 | 0.2223 | 0.5962 | 0.0242 | 0.0188 | 0.0335 | 0.0211 | 0.0417 | 0.0013 | 0.003 | 0.0004 | 0 | 0.0007 | 0.0024 | 0.0021 | 0.0013 | 0.0054 | 0 | 0 | 0.004 | 0 | 0 | 0 | 0
0.1652 | 0.1599 | 0.6406 | 0.0126 | 0.0136 | 0.0203 | 0.0164 | 0.0399 | 0.0011 | 0.0028 | 0.0005 | 0 | 0.0008 | 0.0025 | 0.003 | 0.0009 | 0.0088 | 0 | 0 | 0.0041 | 0 | 0.0001 | 0 | 0
0.1574 | 0.1649 | 0.6102 | 0.0123 | 0.0146 | 0.0326 | 0.0149 | 0.0377 | 0.0011 | 0.0078 | 0.0005 | 0 | 0.0008 | 0.0026 | 0.0025 | 0.0012 | 0.0063 | 0 | 0 | 0.004 | 0 | 0 | 0 | 0
0.1603 | 0.1803 | 0.5724 | 0.0139 | 0.0167 | 0.0289 | 0.0132 | 0.0368 | 0.0013 | 0.0027 | 0.0005 | 0 | 0.0009 | 0.0024 | 0.0026 | 0.0014 | 0.0076 | 0 | 0 | 0.0039 | 0 | 0 | 0 | 0
0.1567 | 0.1795 | 0.5596 | 0.0138 | 0.014 | 0.0383 | 0.0156 | 0.0434 | 0.0011 | 0.0023 | 0.0005 | 0 | 0.0007 | 0.0022 | 0.0024 | 0.0016 | 0.0067 | 0 | 0 | 0.0037 | 0 | 0 | 0 | 0
0.1579 | 0.1855 | 0.5465 | 0.0048 | 0.0197 | 0.0452 | 0.0155 | 0.0401 | 0.0012 | 0.0024 | 0.0006 | 0 | 0.001 | 0.0024 | 0.0033 | 0.0015 | 0.0059 | 0 | 0 | 0.0037 | 0 | 0.0001 | 0 | 0
0.1832 | 0.168 | 0.996 | 0.0082 | 0.0223 | 0.0386 | 0.0243 | 0.0518 | 0.0011 | 0.0025 | 0.0008 | 0 | 0.0011 | 0.0041 | 0.0034 | 0.0015 | 0.0081 | 0 | 0 | 0.0047 | 0 | 0.0001 | 0 | 0
0.1839 | 0.2095 | 0.9867 | 0.0097 | 0.0266 | 0.0367 | 0.0246 | 0.0554 | 0.0013 | 0.0026 | 0.0008 | 0 | 0.0013 | 0.0044 | 0.0045 | 0.0021 | 0.0056 | 0 | 0 | 0.0046 | 0 | 0.0001 | 0 | 0
0.1979 | 0.1753 | 1.0129 | 0.0065 | 0.0247 | 0.0392 | 0.017 | 0.0428 | 0.0011 | 0.0028 | 0.0009 | 0 | 0.0011 | 0.0044 | 0.0035 | 0.0012 | 0.0077 | 0 | 0 | 0.0048 | 0 | 0.0001 | 0 | 0
0.1906 | 0.1843 | 1.0009 | 0.0067 | 0.0227 | 0.0393 | 0.0174 | 0.0472 | 0.0011 | 0.0024 | 0.0008 | 0 | 0.0011 | 0.0039 | 0.0038 | 0.0012 | 0.0083 | 0 | 0 | 0.0044 | 0 | 0 | 0 | 0
0.1919 | 0.1937 | 0.9971 | 0.007 | 0.0202 | 0.0404 | 0.0157 | 0.045 | 0.0012 | 0.0024 | 0.0008 | 0 | 0.0011 | 0.0039 | 0.0032 | 0.0015 | 0.0074 | 0 | 0 | 0.0048 | 0 | 0.0001 | 0 | 0
0.199 | 0.1958 | 1.0051 | 0.0097 | 0.0241 | 0.046 | 0.02 | 0.0461 | 0.0013 | 0.0033 | 0.0007 | 0 | 0.0012 | 0.0042 | 0.0038 | 0.0019 | 0.0078 | 0 | 0 | 0.0045 | 0 | 0.0001 | 0 | 0
0.2013 | 0.2209 | 1.0099 | 0.0106 | 0.0223 | 0.0495 | 0.0193 | 0.0428 | 0.0013 | 0.0034 | 0.0008 | 0 | 0.0014 | 0.0043 | 0.0048 | 0.0018 | 0.0065 | 0 | 0 | 0.0046 | 0 | 0.0001 | 0 | 0
0.2024 | 0.1832 | 1.0099 | 0.0073 | 0.0261 | 0.0608 | 0.0227 | 0.044 | 0.0013 | 0.0026 | 0.0009 | 0 | 0.0011 | 0.0044 | 0.0035 | 0.0012 | 0.0093 | 0 | 0 | 0.0045 | 0 | 0.0001 | 0 | 0
0.1866 | 0.184 | 1.2068 | 0.0092 | 0.0387 | 0.0613 | 0.0174 | 0.0412 | 0.0014 | 0.0021 | 0.0009 | 0 | 0.001 | 0.0052 | 0.0034 | 0.0014 | 0.0082 | 0 | 0 | 0.0046 | 0 | 0.0001 | 0 | 0
0.192 | 0.1878 | 1.0261 | 0.0079 | 0.0255 | 0.0434 | 0.0168 | 0.0378 | 0.0013 | 0.0019 | 0.0009 | 0 | 0.0012 | 0.0039 | 0.0036 | 0.0016 | 0.0071 | 0 | 0 | 0.0042 | 0 | 0.0001 | 0 | 0
0.1842 | 0.1801 | 0.9966 | 0.0091 | 0.0296 | 0.047 | 0.0142 | 0.0413 | 0.0012 | 0.0017 | 0.0008 | 0 | 0.0011 | 0.0038 | 0.0041 | 0.0013 | 0.0073 | 0 | 0 | 0.0043 | 0 | 0.0001 | 0 | 0
0.193 | 0.1957 | 1.0137 | 0.0095 | 0.0206 | 0.0441 | 0.0192 | 0.0395 | 0.0012 | 0.0022 | 0.0009 | 0 | 0.0012 | 0.0039 | 0.0047 | 0.0015 | 0.0071 | 0 | 0 | 0.0043 | 0 | 0.0001 | 0 | 0
0.1875 | 0.1852 | 1.0059 | 0.0049 | 0.0242 | 0.0449 | 0.0157 | 0.0378 | 0.0013 | 0.002 | 0.0009 | 0 | 0.0011 | 0.0039 | 0.0042 | 0.0013 | 0.0101 | 0 | 0 | 0.0043 | 0 | 0.0001 | 0 | 0
0.1872 | 0.1894 | 1.0028 | 0.0064 | 0.0224 | 0.0452 | 0.0211 | 0.0352 | 0.0015 | 0.0031 | 0.0009 | 0 | 0.0011 | 0.0038 | 0.0046 | 0.0013 | 0.0074 | 0 | 0 | 0.0043 | 0 | 0.0001 | 0 | 0
0.1972 | 0.1816 | 1.0017 | 0.0057 | 0.02 | 0.0443 | 0.0179 | 0.0463 | 0.0015 | 0.0024 | 0.0009 | 0 | 0.0011 | 0.0035 | 0.0039 | 0.0014 | 0.0089 | 0 | 0 | 0.0044 | 0 | 0.0001 | 0 | 0
0.1861 | 0.185 | 1.0185 | 0.0085 | 0.0214 | 0.0455 | 0.028 | 0.042 | 0.0013 | 0.0025 | 0.001 | 0 | 0.0012 | 0.0041 | 0.0039 | 0.0017 | 0.0073 | 0 | 0 | 0.0043 | 0 | 0.0001 | 0 | 0
0.1991 | 0.1892 | 1.0084 | 0.0061 | 0.0165 | 0.0473 | 0.0537 | 0.0382 | 0.0012 | 0.0025 | 0.001 | 0 | 0.0012 | 0.0035 | 0.0037 | 0.0013 | 0.0104 | 0 | 0 | 0.0043 | 0 | 0.0001 | 0 | 0
0.1937 | 0.1942 | 1.0165 | 0.0096 | 0.0209 | 0.0402 | 0.0223 | 0.041 | 0.0012 | 0.0019 | 0.001 | 0 | 0.0012 | 0.0039 | 0.0041 | 0.002 | 0.0096 | 0 | 0 | 0.0044 | 0 | 0.0001 | 0 | 0
0.1859 | 0.1867 | 0.9908 | 0.0132 | 0.024 | 0.0472 | 0.0142 | 0.0414 | 0.0014 | 0.002 | 0.001 | 0 | 0.0012 | 0.005 | 0.0048 | 0.0027 | 0.0075 | 0 | 0 | 0.0045 | 0 | 0.0001 | 0 | 0
0.1812 | 0.1495 | 0.6257 | 0.0117 | 0.0147 | 0.0344 | 0.0136 | 0.0406 | 0.0014 | 0.0019 | 0.0006 | 0 | 0.0008 | 0.0022 | 0.0034 | 0.0011 | 0.0086 | 0 | 0 | 0.004 | 0 | 0 | 0 | 0
0.168 | 0.1741 | 0.5465 | 0.0094 | 0.0115 | 0.0257 | 0.015 | 0.0426 | 0.0011 | 0.002 | 0.0005 | 0 | 0.0011 | 0.0021 | 0.004 | 0.0015 | 0.01 | 0 | 0 | 0.0037 | 0 | 0.0001 | 0 | 0
0.1498 | 0.1787 | 0.5535 | 0.0045 | 0.0096 | 0.0351 | 0.0171 | 0.0396 | 0.0011 | 0.0025 | 0.0007 | 0 | 0.0011 | 0.0019 | 0.0038 | 0.0013 | 0.0059 | 0 | 0 | 0.0038 | 0 | 0.0001 | 0 | 0
0.1466 | 0.1746 | 0.5528 | 0.0039 | 0.0122 | 0.0388 | 0.0168 | 0.0396 | 0.0013 | 0.0027 | 0.0007 | 0 | 0.0011 | 0.0021 | 0.0036 | 0.001 | 0.0071 | 0 | 0 | 0.0038 | 0 | 0.0001 | 0 | 0
0.1476 | 0.177 | 0.5596 | 0.0098 | 0.0124 | 0.0358 | 0.0139 | 0.0455 | 0.0011 | 0.0027 | 0.0006 | 0 | 0.0011 | 0.0021 | 0.0036 | 0.0012 | 0.0058 | 0 | 0 | 0.0039 | 0 | 0.0001 | 0 | 0
0.1487 | 0.1737 | 0.5556 | 0.0045 | 0.0139 | 0.0406 | 0.014 | 0.0392 | 0.0012 | 0.0023 | 0.0007 | 0 | 0.0011 | 0.0023 | 0.0036 | 0.0014 | 0.0075 | 0 | 0 | 0.004 | 0 | 0.0001 | 0 | 0
0.1561 | 0.1877 | 0.56 | 0.0037 | 0.0137 | 0.036 | 0.0155 | 0.0438 | 0.0011 | 0.0026 | 0.0006 | 0 | 0.0012 | 0.0023 | 0.0037 | 0.0015 | 0.0066 | 0 | 0 | 0.004 | 0 | 0.0001 | 0 | 0
0.1466 | 0.1807 | 0.5376 | 0.0102 | 0.0168 | 0.0345 | 0.0154 | 0.0409 | 0.0011 | 0.0022 | 0.0006 | 0 | 0.0012 | 0.0022 | 0.0033 | 0.0024 | 0.0052 | 0 | 0 | 0.004 | 0 | 0.0001 | 0 | 0
0.1596 | 0.1747 | 0.5454 | 0.0071 | 0.013 | 0.0325 | 0.0155 | 0.0446 | 0.0009 | 0.0024 | 0.0006 | 0 | 0.0011 | 0.0022 | 0.0041 | 0.0016 | 0.0064 | 0 | 0 | 0.004 | 0 | 0.0001 | 0 | 0
0.1563 | 0.1868 | 0.5573 | 0.005 | 0.0138 | 0.0404 | 0.0184 | 0.0499 | 0.0012 | 0.0027 | 0.0006 | 0 | 0.0011 | 0.0021 | 0.0034 | 0.0014 | 0.0066 | 0 | 0 | 0.0039 | 0 | 0.0001 | 0 | 0
0.1599 | 0.1922 | 0.5628 | 0.0035 | 0.0119 | 0.0398 | 0.0172 | 0.0463 | 0.0012 | 0.0024 | 0.0006 | 0 | 0.0012 | 0.0022 | 0.0035 | 0.0019 | 0.0066 | 0 | 0 | 0.004 | 0 | 0.0001 | 0 | 0
0.183 | 0.1983 | 0.96 | 0.0053 | 0.0145 | 0.0403 | 0.0194 | 0.042 | 0.0015 | 0.0035 | 0.0007 | 0 | 0.0012 | 0.0035 | 0.0042 | 0.0016 | 0.007 | 0 | 0 | 0.0048 | 0 | 0.0001 | 0 | 0
0.1875 | 0.1821 | 0.9899 | 0.0078 | 0.0142 | 0.0358 | 0.0169 | 0.0403 | 0.0012 | 0.0033 | 0.0007 | 0 | 0.0012 | 0.0036 | 0.0037 | 0.0016 | 0.0074 | 0 | 0 | 0.005 | 0 | 0.0001 | 0 | 0
0.1878 | 0.2014 | 0.9947 | 0.0064 | 0.0119 | 0.038 | 0.0133 | 0.042 | 0.0012 | 0.0025 | 0.0007 | 0 | 0.0014 | 0.0035 | 0.0036 | 0.0018 | 0.0067 | 0 | 0 | 0.0051 | 0 | 0.0001 | 0 | 0
0.191 | 0.1952 | 0.9956 | 0.0081 | 0.0142 | 0.0418 | 0.0162 | 0.0428 | 0.0009 | 0.0027 | 0.0008 | 0 | 0.0014 | 0.0038 | 0.0035 | 0.0012 | 0.0073 | 0 | 0 | 0.0049 | 0 | 0.0001 | 0 | 0
0.1889 | 0.1876 | 1.0066 | 0.0075 | 0.0125 | 0.0398 | 0.0165 | 0.0454 | 0.0011 | 0.0032 | 0.0007 | 0 | 0.0011 | 0.0034 | 0.0033 | 0.0013 | 0.0058 | 0 | 0 | 0.0051 | 0 | 0 | 0 | 0
0.1859 | 0.1853 | 1.0235 | 0.005 | 0.0133 | 0.0431 | 0.0182 | 0.0442 | 0.0012 | 0.0031 | 0.0007 | 0 | 0.0012 | 0.0034 | 0.0048 | 0.0015 | 0.007 | 0 | 0 | 0.0051 | 0 | 0 | 0 | 0
0.192 | 0.1854 | 1.0039 | 0.0109 | 0.0143 | 0.0491 | 0.0249 | 0.047 | 0.0011 | 0.004 | 0.0007 | 0 | 0.0012 | 0.0036 | 0.0044 | 0.0011 | 0.0065 | 0 | 0 | 0.0051 | 0 | 0 | 0.0008 | 0
0.1908 | 0.1854 | 1.0141 | 0.0076 | 0.0173 | 0.0503 | 0.0211 | 0.053 | 0.0012 | 0.0035 | 0.0008 | 0 | 0.0012 | 0.0036 | 0.0033 | 0.0011 | 0.0057 | 0 | 0 | 0.0051 | 0 | 0 | 0.0011 | 0
0.205 | 0.1963 | 1.0371 | 0.0066 | 0.0214 | 0.0494 | 0.0215 | 0.0491 | 0.0012 | 0.0035 | 0.0008 | 0 | 0.0013 | 0.0038 | 0.0028 | 0.001 | 0.0065 | 0 | 0 | 0.0051 | 0 | 0 | 0.0017 | 0
0.192 | 0.2038 | 1.0263 | 0.0094 | 0.0217 | 0.0511 | 0.025 | 0.0459 | 0.0013 | 0.0048 | 0.0007 | 0 | 0.0015 | 0.0037 | 0.005 | 0.0017 | 0.0044 | 0 | 0 | 0.0049 | 0 | 0.0001 | 0.0016 | 0
0.1928 | 0.2031 | 0.7415 | 0.0092 | 0.0166 | 0.0411 | 0.0193 | 0.0408 | 0.0016 | 0.0033 | 0.0007 | 0 | 0.0012 | 0.0028 | 0.003 | 0.0015 | 0.0056 | 0 | 0 | 0.0042 | 0 | 0.0001 | 0.001 | 0
0.2046 | 0.1825 | 0.7296 | 0.0057 | 0.0137 | 0.0332 | 0.0147 | 0.0379 | 0.0011 | 0.0027 | 0.0006 | 0 | 0.0012 | 0.0026 | 0.0042 | 0.0004 | 0.0059 | 0 | 0 | 0.0042 | 0 | 0 | 0.0027 | 0
0.1964 | 0.1642 | 0.6945 | 0.004 | 0.0159 | 0.0433 | 0.0178 | 0.0417 | 0.0011 | 0.0028 | 0.0006 | 0 | 0.001 | 0.0021 | 0.0026 | 0.0013 | 0.0101 | 0 | 0 | 0.0042 | 0 | 0 | 0 | 0
0.191 | 0.188 | 0.7222 | 0.0072 | 0.0142 | 0.0452 | 0.0169 | 0.0451 | 0.001 | 0.0028 | 0.0006 | 0 | 0.0011 | 0.0025 | 0.0025 | 0.0012 | 0.0071 | 0 | 0 | 0.0043 | 0 | 0 | 0 | 0
0.1965 | 0.2019 | 0.7769 | 0.0052 | 0.0125 | 0.0458 | 0.0206 | 0.0497 | 0.0011 | 0.0032 | 0.0006 | 0 | 0.0012 | 0.0026 | 0.0028 | 0.0013 | 0.0075 | 0 | 0 | 0.0043 | 0 | 0.0001 | 0 | 0
0.1875 | 0.1913 | 0.7178 | 0.0053 | 0.014 | 0.0456 | 0.0251 | 0.0431 | 0.0013 | 0.0041 | 0.0006 | 0 | 0.0011 | 0.0022 | 0.0026 | 0.0012 | 0.0059 | 0 | 0 | 0.0043 | 0 | 0 | 0 | 0
0.1941 | 0.1763 | 0.7037 | 0.0035 | 0.0082 | 0.0393 | 0.0164 | 0.0424 | 0.0015 | 0.0037 | 0.0005 | 0 | 0.0011 | 0.0022 | 0.003 | 0.0018 | 0.006 | 0 | 0 | 0.0043 | 0 | 0.0002 | 0.0018 | 0
0.188 | 0.1959 | 0.7019 | 0.0053 | 0.0132 | 0.0371 | 0.0132 | 0.0434 | 0.0015 | 0.0025 | 0.0005 | 0 | 0.0012 | 0.0023 | 0.0034 | 0.0014 | 0.0063 | 0 | 0 | 0.0043 | 0 | 0.0001 | 0.0013 | 0
0.1928 | 0.1918 | 0.7129 | 0.0046 | 0.0131 | 0.0411 | 0.0155 | 0.0594 | 0.0014 | 0.0023 | 0.0005 | 0 | 0.0013 | 0.0024 | 0.0033 | 0.0014 | 0.0071 | 0 | 0 | 0.0043 | 0 | 0.0001 | 0 | 0
0.1841 | 0.1981 | 0.7053 | 0.0037 | 0.0122 | 0.0388 | 0.0137 | 0.0501 | 0.0014 | 0.0024 | 0.0005 | 0 | 0.0012 | 0.0022 | 0.0028 | 0.0014 | 0.0063 | 0 | 0 | 0.0041 | 0 | 0.0001 | 0 | 0
0.1891 | 0.2051 | 0.7068 | 0.0087 | 0.0126 | 0.0401 | 0.0181 | 0.0471 | 0.0012 | 0.0031 | 0.0005 | 0 | 0.0013 | 0.0025 | 0.0028 | 0.0013 | 0.0073 | 0 | 0 | 0.0043 | 0 | 0.0001 | 0 | 0
0.1965 | 0.1985 | 0.7182 | 0.0059 | 0.011 | 0.0447 | 0.0176 | 0.0547 | 0.0014 | 0.0028 | 0.0006 | 0 | 0.0013 | 0.0026 | 0.0043 | 0.0013 | 0.007 | 0 | 0 | 0.0043 | 0 | 0.0001 | 0 | 0
0.1967 | 0.2106 | 0.7072 | 0.0057 | 0.0109 | 0.0463 | 0.0154 | 0.0526 | 0.0014 | 0.0028 | 0.0005 | 0 | 0.0015 | 0.0025 | 0.0034 | 0.0017 | 0.0061 | 0 | 0 | 0.0043 | 0 | 0.0001 | 0 | 0
0.1889 | 0.1962 | 0.7139 | 0.0075 | 0.0145 | 0.0495 | 0.0148 | 0.0465 | 0.001 | 0.003 | 0.0005 | 0 | 0.0013 | 0.0025 | 0.0032 | 0.0017 | 0.0051 | 0 | 0 | 0.0044 | 0 | 0.0001 | 0 | 0
0.1866 | 0.1878 | 0.7032 | 0.0084 | 0.0173 | 0.045 | 0.0167 | 0.0559 | 0.001 | 0.0036 | 0.0005 | 0 | 0.0013 | 0.0026 | 0.0034 | 0.0019 | 0.005 | 0 | 0 | 0.0043 | 0 | 0.0001 | 0 | 0
0.1901 | 0.1852 | 0.6978 | 0.0063 | 0.0122 | 0.0461 | 0.0187 | 0.0479 | 0.0012 | 0.0036 | 0.0004 | 0 | 0.0012 | 0.0023 | 0.0036 | 0.0018 | 0.0063 | 0 | 0 | 0.0043 | 0 | 0.0001 | 0 | 0
0.1953 | 0.202 | 0.7229 | 0.0063 | 0.0147 | 0.0396 | 0.0166 | 0.0463 | 0.001 | 0.0036 | 0.0005 | 0 | 0.0014 | 0.0026 | 0.0033 | 0.0019 | 0.0066 | 0 | 0 | 0.0045 | 0 | 0.0001 | 0 | 0
0.1892 | 0.2072 | 0.7108 | 0.0077 | 0.0216 | 0.0394 | 0.0183 | 0.0408 | 0.001 | 0.0034 | 0.0005 | 0 | 0.0014 | 0.0027 | 0.0034 | 0.0018 | 0.0053 | 0 | 0 | 0.0045 | 0 | 0.0001 | 0 | 0
0.1895 | 0.1989 | 0.7085 | 0.0099 | 0.018 | 0.0425 | 0.0185 | 0.0439 | 0.0011 | 0.0035 | 0.0005 | 0 | 0.0015 | 0.0025 | 0.0034 | 0.0021 | 0.0054 | 0 | 0 | 0.0045 | 0 | 0.0001 | 0 | 0
0.1898 | 0.1931 | 0.7158 | 0.0098 | 0.013 | 0.0302 | 0.0083 | 0.0265 | 0.0005 | 0.0021 | 0.0004 | 0 | 0.0014 | 0.0023 | 0.0035 | 0.002 | 0.0054 | 0 | 0 | 0.0043 | 0 | 0.0001 | 0 | 0
0.1869 | 0.2096 | 0.7238 | 0.0122 | 0.0114 | 0.0263 | 0.0054 | 0.0258 | 0.0004 | 0.0018 | 0.0005 | 0 | 0.0014 | 0.0024 | 0.0034 | 0.0014 | 0.0058 | 0 | 0 | 0.0044 | 0 | 0.0001 | 0 | 0
0.1902 | 0.2007 | 0.7162 | 0.0119 | 0.0097 | 0.0271 | 0.0053 | 0.0198 | 0.0005 | 0.0017 | 0.0004 | 0 | 0.0013 | 0.0021 | 0.0035 | 0.0012 | 0.007 | 0 | 0 | 0.0045 | 0 | 0.0001 | 0 | 0
0.1972 | 0.1926 | 0.7225 | 0.0141 | 0.0129 | 0.0264 | 0.004 | 0.0166 | 0.0004 | 0.0016 | 0.0004 | 0 | 0.0013 | 0.0023 | 0.0044 | 0.0016 | 0.0069 | 0 | 0 | 0.0045 | 0 | 0.0001 | 0 | 0
0.199 | 0.1949 | 0.7093 | 0.0121 | 0.0113 | 0.0253 | 0.0042 | 0.0151 | 0.0004 | 0.0016 | 0.0004 | 0 | 0.0011 | 0.0023 | 0.0038 | 0.0016 | 0.0072 | 0 | 0 | 0.0046 | 0 | 0.0001 | 0 | 0
0.1933 | 0.1884 | 0.7153 | 0.0107 | 0.0123 | 0.0281 | 0.0048 | 0.0225 | 0.0003 | 0.0018 | 0.0005 | 0 | 0.0013 | 0.0025 | 0.0046 | 0.0017 | 0.006 | 0 | 0 | 0.0045 | 0 | 0.0001 | 0 | 0
0.1901 | 0.1923 | 0.7103 | 0.0101 | 0.0127 | 0.0379 | 0.0126 | 0.0403 | 0.0009 | 0.0032 | 0.0005 | 0 | 0.0013 | 0.0025 | 0.0032 | 0.0017 | 0.0064 | 0 | 0 | 0.0044 | 0 | 0.0001 | 0 | 0
0.1876 | 0.1893 | 0.71 | 0.0092 | 0.0148 | 0.0411 | 0.0156 | 0.0476 | 0.001 | 0.0032 | 0.0005 | 0 | 0.0012 | 0.0025 | 0.0033 | 0.0017 | 0.0059 | 0 | 0 | 0.0046 | 0 | 0.0001 | 0 | 0
0.194 | 0.1943 | 0.7101 | 0.0077 | 0.0148 | 0.0419 | 0.0183 | 0.0432 | 0.0012 | 0.0031 | 0.0005 | 0 | 0.0012 | 0.0024 | 0.0029 | 0.0012 | 0.0054 | 0 | 0 | 0.0045 | 0 | 0.0001 | 0 | 0
0.1957 | 0.1846 | 0.7162 | 0.0038 | 0.0139 | 0.0415 | 0.02 | 0.0533 | 0.0011 | 0.0035 | 0.0005 | 0 | 0.0012 | 0.0023 | 0.0028 | 0.001 | 0.0059 | 0 | 0 | 0.0045 | 0 | 0.0001 | 0 | 0
0.1839 | 0.2005 | 0.7407 | 0.0093 | 0.0129 | 0.0387 | 0.0177 | 0.0475 | 0.0011 | 0.0034 | 0.0005 | 0 | 0.0015 | 0.0028 | 0.0029 | 0.0024 | 0.0052 | 0 | 0 | 0.0047 | 0 | 0.0001 | 0 | 0
0.1949 | 0.1963 | 0.7056 | 0.0066 | 0.0121 | 0.042 | 0.0197 | 0.0449 | 0.0013 | 0.0036 | 0.0005 | 0 | 0.0015 | 0.0023 | 0.0041 | 0.0015 | 0.0065 | 0 | 0 | 0.0047 | 0 | 0.0001 | 0 | 0
0.1926 | 0.1894 | 0.7123 | 0.0065 | 0.0147 | 0.0418 | 0.0154 | 0.0467 | 0.0009 | 0.0036 | 0.0005 | 0 | 0.0014 | 0.0023 | 0.003 | 0.0017 | 0.0069 | 0 | 0 | 0.0044 | 0 | 0.0001 | 0 | 0
0.197 | 0.1807 | 0.6987 | 0.0038 | 0.0138 | 0.039 | 0.0135 | 0.0377 | 0.0009 | 0.0025 | 0.0006 | 0 | 0.0013 | 0.0023 | 0.0032 | 0.0013 | 0.0067 | 0 | 0 | 0.0042 | 0 | 0.0001 | 0 | 0
0.19 | 0.1801 | 0.7032 | 0.0048 | 0.0125 | 0.0408 | 0.0127 | 0.0345 | 0.0008 | 0.0026 | 0.0005 | 0 | 0.0014 | 0.0023 | 0.0031 | 0.0018 | 0.0074 | 0 | 0 | 0.0044 | 0 | 0.0001 | 0 | 0
0.1736 | 0.1823 | 0.5964 | 0.0026 | 0.0105 | 0.0375 | 0.0128 | 0.039 | 0.0008 | 0.0025 | 0.0005 | 0 | 0.0013 | 0.002 | 0.0041 | 0.0016 | 0.0064 | 0 | 0 | 0.0041 | 0 | 0.0001 | 0 | 0
0.1521 | 0.1865 | 0.5576 | 0.0021 | 0.0099 | 0.0348 | 0.0159 | 0.0396 | 0.0009 | 0.0027 | 0.0005 | 0 | 0.0012 | 0.0018 | 0.0039 | 0.0019 | 0.0057 | 0 | 0 | 0.004 | 0 | 0.0001 | 0 | 0
0.1678 | 0.1968 | 0.5647 | 0.002 | 0.0079 | 0.0337 | 0.0165 | 0.0453 | 0.0012 | 0.0029 | 0.0005 | 0 | 0.0014 | 0.0017 | 0.0037 | 0.0017 | 0.0068 | 0 | 0 | 0.0042 | 0 | 0.0001 | 0 | 0
0.1614 | 0.1681 | 0.551 | 0.0035 | 0.0091 | 0.0373 | 0.0157 | 0.0463 | 0.0011 | 0.0036 | 0.0005 | 0 | 0.0012 | 0.0018 | 0.0033 | 0.0021 | 0.0064 | 0 | 0 | 0.0042 | 0 | 0.0001 | 0 | 0
0.1695 | 0.1808 | 0.5538 | 0.0048 | 0.0085 | 0.0353 | 0.0153 | 0.0413 | 0.0012 | 0.0031 | 0.0004 | 0 | 0.0012 | 0.0016 | 0.0056 | 0.0016 | 0.0049 | 0 | 0 | 0.0041 | 0 | 0.0001 | 0 | 0
0.1623 | 0.1689 | 0.5621 | 0.0032 | 0.0077 | 0.0357 | 0.0159 | 0.0396 | 0.0015 | 0.0032 | 0.0005 | 0 | 0.0011 | 0.0018 | 0.0037 | 0.002 | 0.007 | 0 | 0 | 0.0043 | 0 | 0.0001 | 0 | 0
0.1675 | 0.1718 | 0.5456 | 0.0037 | 0.0097 | 0.0412 | 0.0181 | 0.0408 | 0.0014 | 0.003 | 0.0005 | 0 | 0.001 | 0.0016 | 0.0038 | 0.0017 | 0.0063 | 0 | 0 | 0.0041 | 0 | 0.0001 | 0 | 0
0.1641 | 0.1843 | 0.5601 | 0.003 | 0.0111 | 0.0389 | 0.0152 | 0.0427 | 0.0015 | 0.0031 | 0.0005 | 0 | 0.0012 | 0.0018 | 0.0042 | 0.0018 | 0.0049 | 0 | 0 | 0.0042 | 0 | 0.0001 | 0 | 0
0.1735 | 0.1778 | 0.5463 | 0.0035 | 0.0119 | 0.0357 | 0.0137 | 0.0412 | 0.0012 | 0.0031 | 0.0005 | 0 | 0.0012 | 0.0019 | 0.0036 | 0.0012 | 0.0065 | 0 | 0 | 0.0041 | 0 | 0 | 0 | 0
0.174 | 0.1712 | 0.5445 | 0.003 | 0.011 | 0.0367 | 0.0147 | 0.0397 | 0.0012 | 0.003 | 0.0005 | 0 | 0.0011 | 0.0018 | 0.0034 | 0.0014 | 0.0055 | 0 | 0 | 0.0041 | 0 | 0.0001 | 0 | 0
0.1689 | 0.1879 | 0.5536 | 0.0033 | 0.0091 | 0.0393 | 0.0147 | 0.0403 | 0.0011 | 0.0026 | 0.0004 | 0 | 0.0012 | 0.0017 | 0.0038 | 0.0018 | 0.006 | 0 | 0 | 0.0041 | 0 | 0.0001 | 0 | 0
0.1667 | 0.1852 | 0.5688 | 0.0028 | 0.0133 | 0.042 | 0.0153 | 0.0401 | 0.0011 | 0.0033 | 0.0005 | 0 | 0.0012 | 0.0019 | 0.0035 | 0.0016 | 0.0055 | 0 | 0 | 0.0041 | 0 | 0.0001 | 0 | 0
0.1934 | 0.1805 | 0.6788 | 0.0082 | 0.0167 | 0.0504 | 0.015 | 0.0414 | 0.0012 | 0.0036 | 0.0005 | 0 | 0.0012 | 0.0025 | 0.0029 | 0.0015 | 0.0064 | 0 | 0 | 0.0042 | 0 | 0.0001 | 0 | 0
0.197 | 0.1865 | 0.7079 | 0.0074 | 0.0115 | 0.0472 | 0.0147 | 0.0427 | 0.0015 | 0.0028 | 0.0005 | 0 | 0.0011 | 0.0021 | 0.0033 | 0.0014 | 0.0065 | 0 | 0 | 0.0042 | 0 | 0.0001 | 0 | 0
0.1825 | 0.183 | 0.7048 | 0.0047 | 0.0122 | 0.0493 | 0.0179 | 0.043 | 0.0012 | 0.0028 | 0.0005 | 0 | 0.0011 | 0.0021 | 0.0035 | 0.0015 | 0.0078 | 0 | 0 | 0.0041 | 0 | 0.0001 | 0 | 0
0.183 | 0.191 | 0.718 | 0.0085 | 0.0102 | 0.0433 | 0.0143 | 0.0422 | 0.0012 | 0.0026 | 0.0005 | 0 | 0.0011 | 0.0022 | 0.0031 | 0.0018 | 0.0066 | 0 | 0 | 0.0043 | 0 | 0.0001 | 0 | 0
0.1867 | 0.1909 | 0.7254 | 0.006 | 0.0109 | 0.04 | 0.0158 | 0.0379 | 0.0011 | 0.0025 | 0.0005 | 0 | 0.0012 | 0.0022 | 0.0036 | 0.0016 | 0.0073 | 0 | 0 | 0.0042 | 0 | 0.0001 | 0 | 0
0.183 | 0.1955 | 0.712 | 0.0088 | 0.0116 | 0.0359 | 0.0127 | 0.0377 | 0.001 | 0.0026 | 0.0005 | 0 | 0.0011 | 0.0023 | 0.0027 | 0.0014 | 0.0074 | 0 | 0 | 0.0044 | 0 | 0 | 0 | 0
0.1935 | 0.1809 | 0.7101 | 0.0044 | 0.0088 | 0.0332 | 0.0129 | 0.0351 | 0.0011 | 0.003 | 0.0005 | 0 | 0.0013 | 0.0023 | 0.0031 | 0.0011 | 0.0071 | 0 | 0 | 0.0045 | 0 | 0.0001 | 0.0026 | 0
0.1992 | 0.1851 | 0.7224 | 0.0073 | 0.013 | 0.0406 | 0.027 | 0.0381 | 0.0011 | 0.0029 | 0.0005 | 0 | 0.0012 | 0.0025 | 0.0029 | 0.0009 | 0.0079 | 0 | 0 | 0.0045 | 0 | 0 | 0.001 | 0
0.1936 | 0.1877 | 0.7205 | 0.0082 | 0.0138 | 0.032 | 0.0107 | 0.0341 | 0.0009 | 0.0017 | 0.0004 | 0 | 0.0011 | 0.0023 | 0.0037 | 0.0011 | 0.0073 | 0 | 0 | 0.0042 | 0 | 0.0001 | 0.0004 | 0
0.1938 | 0.1931 | 0.7047 | 0.0046 | 0.0131 | 0.0387 | 0.0149 | 0.0614 | 0.0012 | 0.0029 | 0.0005 | 0 | 0.0012 | 0.0023 | 0.0046 | 0.0025 | 0.0078 | 0 | 0 | 0.0041 | 0 | 0.0002 | 0.0009 | 0
0.1969 | 0.1822 | 0.7256 | 0.007 | 0.0167 | 0.0393 | 0.0135 | 0.0435 | 0.0011 | 0.0028 | 0.0006 | 0 | 0.0012 | 0.0027 | 0.0029 | 0.0013 | 0.0069 | 0 | 0 | 0.0043 | 0 | 0.0001 | 0.0017 | 0
0.1889 | 0.1869 | 0.7114 | 0.0055 | 0.0156 | 0.0395 | 0.0134 | 0.0404 | 0.0012 | 0.0027 | 0.0006 | 0 | 0.0012 | 0.0025 | 0.0032 | 0.0021 | 0.0076 | 0 | 0 | 0.0041 | 0 | 0.0001 | 0.0009 | 0
0.1966 | 0.1896 | 0.7098 | 0.0081 | 0.0188 | 0.0502 | 0.014 | 0.0343 | 0.0016 | 0.0035 | 0.0006 | 0 | 0.0012 | 0.0027 | 0.0031 | 0.0026 | 0.007 | 0 | 0 | 0.0042 | 0 | 0.0002 | 0.001 | 0
0.1984 | 0.1813 | 0.7194 | 0.006 | 0.0155 | 0.0423 | 0.0157 | 0.0413 | 0.0016 | 0.0032 | 0.0006 | 0 | 0.0013 | 0.0027 | 0.0038 | 0.0013 | 0.0064 | 0 | 0 | 0.0043 | 0 | 0.0001 | 0.0016 | 0
0.1954 | 0.1823 | 0.7333 | 0.0073 | 0.0145 | 0.0423 | 0.0156 | 0.0443 | 0.0016 | 0.0037 | 0.0006 | 0 | 0.0013 | 0.0029 | 0.0029 | 0.0017 | 0.006 | 0 | 0 | 0.0046 | 0 | 0.0001 | 0.0017 | 0
0.1852 | 0.183 | 0.7258 | 0.0047 | 0.0115 | 0.0444 | 0.0236 | 0.0452 | 0.001 | 0.0037 | 0.0005 | 0 | 0.0013 | 0.0027 | 0.003 | 0.0015 | 0.0045 | 0 | 0 | 0.0045 | 0 | 0.0001 | 0.0016 | 0
0.1914 | 0.1881 | 0.7079 | 0.007 | 0.0148 | 0.0395 | 0.0168 | 0.0546 | 0.0013 | 0.0036 | 0.0005 | 0.0004 | 0.0014 | 0.0027 | 0.004 | 0.0014 | 0.0051 | 0 | 0 | 0.0045 | 0 | 0.0001 | 0 | 0
0.1923 | 0.1768 | 0.7131 | 0.0071 | 0.0199 | 0.0388 | 0.0146 | 0.0401 | 0.001 | 0.003 | 0.0005 | 0 | 0.0013 | 0.0027 | 0.0029 | 0.0017 | 0.006 | 0 | 0 | 0.0047 | 0 | 0.0001 | 0 | 0
0.1877 | 0.1763 | 0.7224 | 0.0076 | 0.0157 | 0.0373 | 0.0143 | 0.039 | 0.0011 | 0.0029 | 0.0005 | 0 | 0.0012 | 0.0027 | 0.0042 | 0.0016 | 0.0042 | 0 | 0 | 0.0047 | 0 | 0.0001 | 0 | 0
0.1947 | 0.1681 | 0.719 | 0.0072 | 0.0145 | 0.0419 | 0.0191 | 0.044 | 0.0009 | 0.0029 | 0.0006 | 0 | 0.0013 | 0.0029 | 0.0032 | 0.0029 | 0.0053 | 0 | 0 | 0.0045 | 0 | 0.0001 | 0 | 0
0.1886 | 0.1943 | 0.7175 | 0.0067 | 0.0135 | 0.0426 | 0.016 | 0.0468 | 0.0012 | 0.0028 | 0.0006 | 0 | 0.0012 | 0.0028 | 0.0037 | 0.0024 | 0.0051 | 0 | 0 | 0.0045 | 0 | 0.0001 | 0 | 0
0.1849 | 0.1527 | 0.509 | 0.0066 | 0.013 | 0.0419 | 0.019 | 0.0443 | 0.0009 | 0.0049 | 0.0005 | 0 | 0.0011 | 0.0019 | 0.0077 | 0.0027 | 0.0045 | 0 | 0 | 0.0039 | 0 | 0.0001 | 0 | 0
0.1879 | 0.1601 | 0.5095 | 0.0083 | 0.0192 | 0.0509 | 0.0159 | 0.0521 | 0.0011 | 0.0033 | 0.0007 | 0 | 0.0015 | 0.0021 | 0.0035 | 0.0025 | 0.0061 | 0 | 0 | 0.004 | 0 | 0.0002 | 0 | 0
0.201 | 0.1583 | 0.521 | 0.0083 | 0.015 | 0.0525 | 0.0185 | 0.0466 | 0.001 | 0.0031 | 0.0005 | 0 | 0.0012 | 0.002 | 0.0039 | 0.0022 | 0.0065 | 0 | 0 | 0.0039 | 0 | 0.0001 | 0 | 0
0.1854 | 0.1451 | 0.5292 | 0.0085 | 0.015 | 0.0498 | 0.0151 | 0.0571 | 0.0009 | 0.0031 | 0.0008 | 0 | 0.0011 | 0.0021 | 0.0028 | 0.0018 | 0.0055 | 0 | 0 | 0.0041 | 0 | 0 | 0 | 0
0.1919 | 0.1558 | 0.5251 | 0.0049 | 0.0114 | 0.0538 | 0.017 | 0.0481 | 0.0009 | 0.0031 | 0.0006 | 0 | 0.0011 | 0.0018 | 0.0032 | 0.002 | 0.0049 | 0 | 0 | 0.0039 | 0 | 0.0001 | 0 | 0
0.1875 | 0.1534 | 0.522 | 0.0051 | 0.0131 | 0.0489 | 0.0235 | 0.0459 | 0.0012 | 0.0032 | 0.0007 | 0 | 0.0011 | 0.002 | 0.0033 | 0.0056 | 0.0063 | 0 | 0 | 0.0039 | 0 | 0.0006 | 0 | 0
0.1857 | 0.162 | 0.5222 | 0.0043 | 0.0094 | 0.043 | 0.0146 | 0.0462 | 0.0011 | 0.0027 | 0.0006 | 0 | 0.0011 | 0.0017 | 0.0029 | 0.002 | 0.0064 | 0 | 0 | 0.0041 | 0 | 0 | 0 | 0
0.1847 | 0.1384 | 0.5183 | 0.0051 | 0.0095 | 0.0463 | 0.0152 | 0.0456 | 0.0014 | 0.0031 | 0.0005 | 0 | 0.001 | 0.0016 | 0.0039 | 0.0022 | 0.0059 | 0 | 0 | 0.0041 | 0 | 0.0002 | 0 | 0
0.1827 | 0.1458 | 0.514 | 0.0064 | 0.0152 | 0.0511 | 0.0139 | 0.0399 | 0.0013 | 0.0034 | 0.0005 | 0 | 0.0011 | 0.0019 | 0.0028 | 0.002 | 0.0055 | 0 | 0 | 0.004 | 0 | 0 | 0 | 0
0.1943 | 0.1551 | 0.5112 | 0.0062 | 0.0086 | 0.0467 | 0.015 | 0.0413 | 0.001 | 0.0027 | 0.0005 | 0 | 0.0012 | 0.0017 | 0.0044 | 0.002 | 0.0055 | 0 | 0 | 0.004 | 0 | 0.0001 | 0 | 0
0.1875 | 0.1558 | 0.5282 | 0.0051 | 0.0097 | 0.0482 | 0.0166 | 0.0421 | 0.001 | 0.0032 | 0.0005 | 0 | 0.0012 | 0.002 | 0.0037 | 0.0025 | 0.0046 | 0 | 0 | 0.0041 | 0 | 0.0001 | 0 | 0
0.1888 | 0.1468 | 0.5151 | 0.0086 | 0.0118 | 0.0465 | 0.0143 | 0.052 | 0.0009 | 0.0023 | 0.0006 | 0 | 0.0011 | 0.0018 | 0.0033 | 0.0014 | 0.0053 | 0 | 0 | 0.0039 | 0 | 0.0001 | 0 | 0
0.1886 | 0.1388 | 0.524 | 0.0083 | 0.0123 | 0.0339 | 0.0037 | 0.0172 | 0.0004 | 0.0014 | 0.0005 | 0 | 0.001 | 0.002 | 0.0036 | 0.0015 | 0.0047 | 0 | 0 | 0.004 | 0 | 0 | 0 | 0
0.2018 | 0.1595 | 0.5155 | 0.0064 | 0.014 | 0.0338 | 0.0024 | 0.0111 | 0.0003 | 0.0012 | 0.0004 | 0 | 0.0012 | 0.0018 | 0.0049 | 0.0014 | 0.005 | 0 | 0 | 0.004 | 0 | 0.0001 | 0 | 0
0.199 | 0.1553 | 0.5119 | 0.0091 | 0.0138 | 0.0281 | 0.0021 | 0.0118 | 0.0003 | 0.0011 | 0.0004 | 0 | 0.001 | 0.0018 | 0.0029 | 0.0018 | 0.0056 | 0 | 0 | 0.004 | 0 | 0.0001 | 0 | 0
0.2057 | 0.1585 | 0.503 | 0.0037 | 0.0125 | 0.0334 | 0.0026 | 0.0112 | 0.0003 | 0.0009 | 0.0004 | 0 | 0.0011 | 0.0014 | 0.0037 | 0.002 | 0.0063 | 0 | 0 | 0.0038 | 0 | 0.0001 | 0 | 0
0.1912 | 0.1493 | 0.5089 | 0.0041 | 0.0085 | 0.0307 | 0.0025 | 0.0114 | 0.0003 | 0.0009 | 0.0004 | 0 | 0.0009 | 0.0014 | 0.0029 | 0.0018 | 0.0059 | 0 | 0 | 0.0037 | 0 | 0.0001 | 0 | 0
0.1986 | 0.1454 | 0.5111 | 0.005 | 0.0088 | 0.0314 | 0.0023 | 0.0116 | 0.0004 | 0.0009 | 0.0005 | 0 | 0.0009 | 0.0016 | 0.0036 | 0.0019 | 0.0058 | 0 | 0 | 0.0039 | 0 | 0.0001 | 0 | 0
0.2003 | 0.1511 | 0.5003 | 0.0054 | 0.0115 | 0.0354 | 0.0036 | 0.0167 | 0.0004 | 0.001 | 0.0005 | 0 | 0.0009 | 0.0015 | 0.0029 | 0.0015 | 0.0062 | 0 | 0 | 0.0038 | 0 | 0.0001 | 0 | 0
0.2005 | 0.1617 | 0.5179 | 0.0085 | 0.0082 | 0.0293 | 0.0042 | 0.0177 | 0.0005 | 0.0011 | 0.0005 | 0 | 0.001 | 0.0013 | 0.0027 | 0.0016 | 0.0069 | 0 | 0 | 0.0039 | 0 | 0.0001 | 0 | 0
0.2061 | 0.1473 | 0.5051 | 0.0037 | 0.0071 | 0.0232 | 0.0038 | 0.0182 | 0.0005 | 0.001 | 0.0004 | 0 | 0.0009 | 0.0013 | 0.0034 | 0.0011 | 0.0072 | 0 | 0 | 0.0036 | 0 | 0.0001 | 0 | 0
0.2035 | 0.1605 | 0.518 | 0.0087 | 0.0108 | 0.0261 | 0.0058 | 0.0217 | 0.0005 | 0.0013 | 0.0005 | 0 | 0.001 | 0.0018 | 0.0028 | 0.0027 | 0.0073 | 0 | 0 | 0.0038 | 0 | 0.0001 | 0 | 0
0.1981 | 0.1573 | 0.5206 | 0.0126 | 0.0106 | 0.0258 | 0.0042 | 0.0174 | 0.0005 | 0.001 | 0.0005 | 0 | 0.0009 | 0.0016 | 0.0032 | 0.0019 | 0.0072 | 0 | 0 | 0.0038 | 0 | 0.0001 | 0 | 0
0.1964 | 0.1549 | 0.5172 | 0.0092 | 0.0115 | 0.0262 | 0.0038 | 0.0173 | 0.0004 | 0.001 | 0.0005 | 0 | 0.0009 | 0.0018 | 0.003 | 0.0016 | 0.0067 | 0 | 0 | 0.0037 | 0 | 0.0001 | 0 | 0
0.1955 | 0.1348 | 0.5117 | 0.0071 | 0.0147 | 0.0356 | 0.0097 | 0.0311 | 0.0012 | 0.0016 | 0.0006 | 0 | 0.0009 | 0.0019 | 0.0025 | 0.0013 | 0.0069 | 0 | 0 | 0.0039 | 0 | 0.0001 | 0 | 0
0.2046 | 0.1521 | 0.509 | 0.0108 | 0.0157 | 0.0377 | 0.013 | 0.036 | 0.0014 | 0.0022 | 0.0005 | 0 | 0.001 | 0.0019 | 0.0027 | 0.0012 | 0.0065 | 0 | 0 | 0.0037 | 0 | 0.0001 | 0 | 0
0.1975 | 0.1508 | 0.5114 | 0.013 | 0.0135 | 0.0359 | 0.0129 | 0.038 | 0.0013 | 0.0026 | 0.0005 | 0 | 0.0009 | 0.0019 | 0.0028 | 0.0012 | 0.009 | 0 | 0 | 0.0037 | 0 | 0.0001 | 0 | 0
0.1864 | 0.1521 | 0.5237 | 0.007 | 0.0135 | 0.0412 | 0.0144 | 0.0396 | 0.0013 | 0.0038 | 0.0006 | 0 | 0.0009 | 0.0019 | 0.0034 | 0.0013 | 0.008 | 0 | 0 | 0.0039 | 0 | 0.0001 | 0 | 0
0.1887 | 0.1446 | 0.5125 | 0.0067 | 0.0133 | 0.0411 | 0.0151 | 0.0368 | 0.0016 | 0.0025 | 0.0006 | 0 | 0.0009 | 0.0018 | 0.0026 | 0.0013 | 0.0063 | 0 | 0 | 0.0038 | 0 | 0.0001 | 0 | 0
0.1935 | 0.1478 | 0.5126 | 0.0091 | 0.0117 | 0.0415 | 0.0135 | 0.0411 | 0.0012 | 0.0019 | 0.0004 | 0 | 0.0009 | 0.0016 | 0.0027 | 0.0016 | 0.0064 | 0 | 0 | 0.0039 | 0 | 0.0001 | 0 | 0
0.1983 | 0.1437 | 0.5175 | 0.0113 | 0.0125 | 0.0443 | 0.0213 | 0.046 | 0.0011 | 0.0027 | 0.0004 | 0 | 0.0011 | 0.002 | 0.0042 | 0.0013 | 0.007 | 0 | 0 | 0.0041 | 0 | 0.0002 | 0.0017 | 0
0.1738 | 0.1797 | 0.5598 | 0.0026 | 0.0078 | 0.0332 | 0.0123 | 0.0575 | 0.0013 | 0.0022 | 0.0004 | 0 | 0.0012 | 0.0016 | 0.0049 | 0.0018 | 0.005 | 0 | 0 | 0.0041 | 0 | 0.0002 | 0.002 | 0
0.1765 | 0.173 | 0.5508 | 0.0035 | 0.0087 | 0.0365 | 0.0132 | 0.0559 | 0.0013 | 0.0024 | 0.0004 | 0 | 0.0011 | 0.0017 | 0.0032 | 0.0012 | 0.009 | 0 | 0 | 0.0041 | 0 | 0.0001 | 0 | 0
0.1623 | 0.1821 | 0.5809 | 0.0079 | 0.0134 | 0.032 | 0.0125 | 0.0384 | 0.0017 | 0.0021 | 0.0005 | 0 | 0.0013 | 0.0023 | 0.0051 | 0.0021 | 0.0068 | 0 | 0 | 0.0041 | 0 | 0.0001 | 0.0015 | 0
0.1745 | 0.2012 | 0.5858 | 0.0088 | 0.0143 | 0.0368 | 0.0142 | 0.0442 | 0.0013 | 0.0022 | 0.0005 | 0 | 0.0014 | 0.0023 | 0.0052 | 0.0017 | 0.007 | 0 | 0 | 0.0041 | 0 | 0.0001 | 0.0014 | 0
0.1661 | 0.179 | 0.5812 | 0.0091 | 0.0149 | 0.0373 | 0.0177 | 0.0448 | 0.0015 | 0.0022 | 0.0005 | 0 | 0.0011 | 0.0023 | 0.0059 | 0.0012 | 0.006 | 0 | 0 | 0.0041 | 0 | 0.0001 | 0.001 | 0
0.1715 | 0.1703 | 0.5656 | 0.0046 | 0.0151 | 0.0356 | 0.0151 | 0.0454 | 0.0011 | 0.0023 | 0.0005 | 0 | 0.0011 | 0.0024 | 0.0029 | 0.0011 | 0.0063 | 0 | 0 | 0.0041 | 0 | 0.0001 | 0 | 0
0.1732 | 0.1655 | 0.5566 | 0.0048 | 0.0178 | 0.0411 | 0.015 | 0.038 | 0.0011 | 0.0026 | 0.0005 | 0 | 0.0013 | 0.0023 | 0.0044 | 0.0014 | 0.0064 | 0 | 0 | 0.004 | 0 | 0.0001 | 0 | 0
0.1715 | 0.1751 | 0.5463 | 0.0058 | 0.0193 | 0.0393 | 0.0183 | 0.0401 | 0.0011 | 0.0029 | 0.0005 | 0 | 0.0012 | 0.0019 | 0.0035 | 0.0012 | 0.0062 | 0 | 0 | 0.0041 | 0 | 0.0001 | 0 | 0
0.1651 | 0.1703 | 0.5485 | 0.0064 | 0.0199 | 0.0373 | 0.0149 | 0.0428 | 0.0013 | 0.0024 | 0.0005 | 0 | 0.0011 | 0.002 | 0.0029 | 0.0012 | 0.0073 | 0 | 0 | 0.0041 | 0 | 0.0001 | 0 | 0
0.1758 | 0.1892 | 0.5734 | 0.0047 | 0.0187 | 0.0399 | 0.0153 | 0.0446 | 0.0013 | 0.0023 | 0.0006 | 0 | 0.0013 | 0.0022 | 0.0033 | 0.0018 | 0.0066 | 0 | 0 | 0.0041 | 0 | 0.0001 | 0 | 0
0.1809 | 0.1778 | 0.5637 | 0.0087 | 0.0175 | 0.0394 | 0.017 | 0.0447 | 0.0012 | 0.0023 | 0.0005 | 0 | 0.0012 | 0.0021 | 0.0035 | 0.0015 | 0.0065 | 0 | 0 | 0.0041 | 0 | 0.0001 | 0.0004 | 0
0.1947 | 0.1583 | 0.5335 | 0.0086 | 0.0133 | 0.0372 | 0.0144 | 0.04 | 0.0009 | 0.0022 | 0.0005 | 0 | 0.0012 | 0.002 | 0.0038 | 0.0018 | 0.0069 | 0 | 0 | 0.0041 | 0 | 0.0001 | 0.0014 | 0
0.1992 | 0.1596 | 0.5455 | 0.0176 | 0.015 | 0.0432 | 0.0162 | 0.0404 | 0.001 | 0.0022 | 0.0005 | 0 | 0.001 | 0.0022 | 0.003 | 0.0018 | 0.0073 | 0 | 0 | 0.0043 | 0 | 0.0001 | 0 | 0
0.1915 | 0.1737 | 0.5684 | 0.0119 | 0.0177 | 0.0472 | 0.0259 | 0.0405 | 0.001 | 0.0031 | 0.0006 | 0 | 0.001 | 0.0022 | 0.0035 | 0.0011 | 0.0063 | 0 | 0 | 0.0042 | 0 | 0 | 0.0014 | 0
0.1893 | 0.1859 | 0.5414 | 0.0107 | 0.0194 | 0.0449 | 0.0238 | 0.0463 | 0.0009 | 0.0027 | 0.0006 | 0 | 0.0011 | 0.0022 | 0.0038 | 0.0014 | 0.0048 | 0 | 0 | 0.0039 | 0 | 0 | 0 | 0
0.1913 | 0.1527 | 0.5189 | 0.0082 | 0.0116 | 0.0449 | 0.0153 | 0.05 | 0.0011 | 0.0023 | 0.0006 | 0 | 0.0012 | 0.002 | 0.0046 | 0.0014 | 0.0053 | 0 | 0 | 0.004 | 0 | 0.0001 | 0 | 0
0.1817 | 0.1476 | 0.5336 | 0.0116 | 0.0127 | 0.0462 | 0.0208 | 0.0466 | 0.0011 | 0.0025 | 0.0006 | 0 | 0.0011 | 0.0022 | 0.0038 | 0.0016 | 0.0055 | 0 | 0 | 0.0042 | 0 | 0.0001 | 0 | 0
0.1867 | 0.1663 | 0.5203 | 0.0145 | 0.0129 | 0.0379 | 0.0142 | 0.0392 | 0.0012 | 0.0025 | 0.0005 | 0 | 0.0011 | 0.0024 | 0.003 | 0.0015 | 0.0056 | 0 | 0 | 0.004 | 0 | 0.0001 | 0 | 0
0.1887 | 0.1454 | 0.516 | 0.0105 | 0.0111 | 0.0449 | 0.0165 | 0.045 | 0.001 | 0.0036 | 0.0005 | 0 | 0.0011 | 0.0022 | 0.0034 | 0.0015 | 0.0058 | 0 | 0 | 0.0041 | 0 | 0.0001 | 0 | 0
0.191 | 0.1399 | 0.5378 | 0.0056 | 0.0114 | 0.0471 | 0.0189 | 0.0404 | 0.001 | 0.0029 | 0.0005 | 0 | 0.0011 | 0.0023 | 0.0029 | 0.0016 | 0.0052 | 0 | 0 | 0.004 | 0 | 0.0001 | 0 | 0
0.1816 | 0.1549 | 0.5069 | 0.0088 | 0.0136 | 0.0413 | 0.0159 | 0.0419 | 0.001 | 0.0026 | 0.0005 | 0 | 0.0011 | 0.0024 | 0.005 | 0.0016 | 0.0057 | 0 | 0 | 0.0041 | 0 | 0.0001 | 0 | 0
0.2053 | 0.1395 | 0.5056 | 0.0091 | 0.0102 | 0.0411 | 0.0182 | 0.05 | 0.0011 | 0.0026 | 0.0005 | 0 | 0.001 | 0.0021 | 0.0034 | 0.0019 | 0.0058 | 0 | 0 | 0.004 | 0 | 0.0001 | 0 | 0
0.1903 | 0.1579 | 0.5085 | 0.0137 | 0.0197 | 0.0421 | 0.0143 | 0.0431 | 0.001 | 0.0029 | 0.0006 | 0 | 0.001 | 0.0026 | 0.0025 | 0.0013 | 0.0042 | 0 | 0 | 0.0041 | 0 | 0 | 0 | 0
0.1994 | 0.1563 | 0.5438 | 0.0103 | 0.0121 | 0.0393 | 0.0145 | 0.04 | 0.0015 | 0.0025 | 0.0006 | 0 | 0.0011 | 0.0024 | 0.0031 | 0.0015 | 0.0053 | 0 | 0 | 0.0041 | 0 | 0 | 0 | 0
0.1894 | 0.1461 | 0.5193 | 0.005 | 0.0072 | 0.0408 | 0.0177 | 0.046 | 0.0011 | 0.0029 | 0.0005 | 0 | 0.0011 | 0.0018 | 0.003 | 0.0014 | 0.0052 | 0 | 0 | 0.004 | 0 | 0 | 0 | 0
0.189 | 0.1502 | 0.5164 | 0.0038 | 0.0074 | 0.0423 | 0.0194 | 0.0428 | 0.0014 | 0.0024 | 0.0005 | 0 | 0.0011 | 0.0016 | 0.0044 | 0.0017 | 0.0053 | 0 | 0 | 0.004 | 0 | 0.0001 | 0 | 0
0.1842 | 0.1471 | 0.5185 | 0.0031 | 0.0071 | 0.0414 | 0.0165 | 0.0476 | 0.0011 | 0.0027 | 0.0004 | 0 | 0.001 | 0.0016 | 0.003 | 0.0015 | 0.0052 | 0 | 0 | 0.004 | 0 | 0.0001 | 0 | 0
0.1912 | 0.1437 | 0.5286 | 0.0065 | 0.0107 | 0.038 | 0.0141 | 0.0343 | 0.0013 | 0.0024 | 0.0005 | 0 | 0.0012 | 0.0023 | 0.0049 | 0.0021 | 0.0055 | 0 | 0 | 0.0041 | 0 | 0.0001 | 0 | 0
0.1836 | 0.1394 | 0.5015 | 0.003 | 0.0088 | 0.0432 | 0.0154 | 0.0487 | 0.0015 | 0.0026 | 0.0004 | 0 | 0.001 | 0.0015 | 0.0028 | 0.0011 | 0.0053 | 0 | 0 | 0.004 | 0 | 0 | 0 | 0
0.1843 | 0.1738 | 0.4971 | 0.0109 | 0.0102 | 0.0286 | 0.0108 | 0.0388 | 0.0008 | 0.0018 | 0.0004 | 0 | 0.0013 | 0.002 | 0.0042 | 0.0017 | 0.005 | 0 | 0 | 0.004 | 0 | 0.0001 | 0.0016 | 0
0.1852 | 0.1518 | 0.5161 | 0.0131 | 0.0132 | 0.0349 | 0.0112 | 0.043 | 0.0009 | 0.0021 | 0.0004 | 0 | 0.001 | 0.0023 | 0.0021 | 0.0012 | 0.0051 | 0 | 0 | 0.0041 | 0 | 0 | 0 | 0
0.1639 | 0.1735 | 0.5381 | 0.0065 | 0.0093 | 0.0398 | 0.0109 | 0.0378 | 0.0011 | 0.002 | 0.0004 | 0 | 0.001 | 0.0015 | 0.0032 | 0.0012 | 0.007 | 0 | 0 | 0.0041 | 0 | 0 | 0.0008 | 0
0.1915 | 0.1782 | 0.534 | 0.01 | 0.01 | 0.0434 | 0.0135 | 0.0436 | 0.0011 | 0.0021 | 0.0004 | 0 | 0.0009 | 0.0016 | 0.0024 | 0.0027 | 0.0068 | 0 | 0 | 0.0039 | 0 | 0.0003 | 0.0015 | 0
0.1693 | 0.1815 | 0.5886 | 0.0068 | 0.0135 | 0.0427 | 0.0123 | 0.0432 | 0.0011 | 0.0021 | 0.0004 | 0 | 0.0011 | 0.002 | 0.0042 | 0.0011 | 0.0069 | 0 | 0 | 0.0041 | 0 | 0 | 0.0028 | 0
0.162 | 0.1812 | 0.5707 | 0.0044 | 0.013 | 0.0426 | 0.0157 | 0.0382 | 0.001 | 0.002 | 0.0004 | 0 | 0.0012 | 0.0019 | 0.0044 | 0.0015 | 0.0072 | 0 | 0 | 0.0041 | 0 | 0.0001 | 0.0026 | 0
0.1652 | 0.1776 | 0.552 | 0.0052 | 0.01 | 0.0317 | 0.0065 | 0.0186 | 0.0005 | 0.0014 | 0.0004 | 0 | 0.0011 | 0.0018 | 0.0033 | 0.0017 | 0.0076 | 0 | 0 | 0.004 | 0 | 0.0001 | 0.0007 | 0
0.1605 | 0.1893 | 0.5612 | 0.005 | 0.0073 | 0.027 | 0.0051 | 0.0193 | 0.0005 | 0.0013 | 0.0004 | 0 | 0.001 | 0.0016 | 0.0025 | 0.0013 | 0.0077 | 0 | 0 | 0.0041 | 0 | 0 | 0.0018 | 0
0.1614 | 0.1837 | 0.5518 | 0.0073 | 0.008 | 0.0302 | 0.0051 | 0.0243 | 0.0004 | 0.0013 | 0.0004 | 0 | 0.001 | 0.0016 | 0.0031 | 0.0013 | 0.0073 | 0 | 0 | 0.004 | 0 | 0.0001 | 0.0012 | 0
0.1569 | 0.1901 | 0.5354 | 0.0093 | 0.0092 | 0.0334 | 0.004 | 0.0221 | 0.0004 | 0.0013 | 0.0003 | 0 | 0.0012 | 0.0017 | 0.0032 | 0.0007 | 0.0067 | 0 | 0 | 0.0041 | 0 | 0.0001 | 0.0017 | 0
0.1573 | 0.1857 | 0.5454 | 0.0087 | 0.0087 | 0.027 | 0.0044 | 0.0216 | 0.0004 | 0.0013 | 0.0004 | 0 | 0.0013 | 0.0018 | 0.0043 | 0.0012 | 0.0072 | 0 | 0 | 0.0041 | 0 | 0.0001 | 0.0009 | 0
0.1704 | 0.1773 | 0.5585 | 0.0068 | 0.0106 | 0.0255 | 0.0026 | 0.0149 | 0.0004 | 0.0012 | 0.0004 | 0 | 0.0011 | 0.0021 | 0.0038 | 0.0015 | 0.0074 | 0 | 0 | 0.0041 | 0 | 0.0001 | 0.0015 | 0
0.1716 | 0.1812 | 0.5679 | 0.0068 | 0.0118 | 0.0298 | 0.0046 | 0.0178 | 0.0004 | 0.0014 | 0.0004 | 0 | 0.0011 | 0.0022 | 0.003 | 0.0019 | 0.0073 | 0 | 0 | 0.0041 | 0 | 0.0001 | 0.0017 | 0
0.177 | 0.194 | 0.5854 | 0.009 | 0.0121 | 0.0304 | 0.0047 | 0.0232 | 0.0004 | 0.0013 | 0.0004 | 0 | 0.0012 | 0.002 | 0.0033 | 0.0021 | 0.0074 | 0 | 0 | 0.0042 | 0 | 0.0001 | 0.0009 | 0
0.1889 | 0.1555 | 0.5419 | 0.0083 | 0.0097 | 0.0256 | 0.0028 | 0.0144 | 0.0003 | 0.0012 | 0.0003 | 0 | 0.0011 | 0.0018 | 0.0048 | 0.0016 | 0.0074 | 0 | 0 | 0.0041 | 0 | 0.0001 | 0.0015 | 0
0.2051 | 0.1566 | 0.5135 | 0.0051 | 0.0117 | 0.0246 | 0.002 | 0.0119 | 0.0003 | 0.0011 | 0.0003 | 0 | 0.0011 | 0.0015 | 0.0045 | 0.0027 | 0.0074 | 0 | 0 | 0.004 | 0 | 0.0005 | 0.0024 | 0
0.1783 | 0.1566 | 0.521 | 0.0032 | 0.0126 | 0.0279 | 0.0017 | 0.0115 | 0.0003 | 0.0012 | 0.0003 | 0 | 0.001 | 0.0015 | 0.0025 | 0.0012 | 0.0077 | 0 | 0 | 0.004 | 0 | 0.0001 | 0.0005 | 0
0.1812 | 0.1604 | 0.5046 | 0.0026 | 0.0137 | 0.0283 | 0.0017 | 0.0114 | 0.0002 | 0.0011 | 0.0003 | 0 | 0.001 | 0.0016 | 0.0026 | 0.0011 | 0.007 | 0 | 0 | 0.0039 | 0 | 0.0001 | 0.0012 | 0
0.1811 | 0.1573 | 0.512 | 0.0045 | 0.016 | 0.0287 | 0.0037 | 0.0181 | 0.0003 | 0.0013 | 0.0003 | 0 | 0.0011 | 0.0018 | 0.0028 | 0.0012 | 0.0069 | 0 | 0 | 0.0041 | 0 | 0.0001 | 0.001 | 0
0.1944 | 0.1515 | 0.521 | 0.0045 | 0.0171 | 0.0313 | 0.004 | 0.0187 | 0.0003 | 0.0013 | 0.0004 | 0 | 0.0011 | 0.002 | 0.003 | 0.0013 | 0.0066 | 0 | 0 | 0.004 | 0 | 0.0001 | 0.0014 | 0
0.1895 | 0.1544 | 0.5219 | 0.0046 | 0.0165 | 0.032 | 0.0046 | 0.0192 | 0.0004 | 0.0013 | 0.0004 | 0 | 0.0011 | 0.002 | 0.003 | 0.0011 | 0.0067 | 0 | 0 | 0.004 | 0 | 0.0001 | 0.001 | 0
0.1824 | 0.1489 | 0.5113 | 0.009 | 0.0183 | 0.0392 | 0.0106 | 0.0391 | 0.0007 | 0.0018 | 0.0004 | 0 | 0.001 | 0.0023 | 0.0027 | 0.0012 | 0.006 | 0 | 0 | 0.0038 | 0 | 0 | 0.0021 | 0
0.1964 | 0.1613 | 0.4961 | 0.0043 | 0.0192 | 0.0429 | 0.0129 | 0.0407 | 0.0009 | 0.0018 | 0.0004 | 0 | 0.0009 | 0.0018 | 0.0027 | 0.0009 | 0.0071 | 0 | 0 | 0.0038 | 0 | 0.0001 | 0.0012 | 0
0.1909 | 0.1547 | 0.503 | 0.0081 | 0.0165 | 0.0462 | 0.0175 | 0.0397 | 0.0008 | 0.002 | 0.0004 | 0 | 0.001 | 0.0017 | 0.0034 | 0.0014 | 0.0079 | 0 | 0 | 0.0037 | 0 | 0.0001 | 0 | 0
0.1957 | 0.163 | 0.5109 | 0.0145 | 0.0137 | 0.069 | 0.0183 | 0.0379 | 0.0009 | 0.0027 | 0.0005 | 0 | 0.001 | 0.0017 | 0.0029 | 0.0014 | 0.0085 | 0 | 0 | 0.0037 | 0 | 0.0001 | 0 | 0
0.1874 | 0.1579 | 0.5161 | 0.0098 | 0.0151 | 0.0702 | 0.0209 | 0.0402 | 0.0009 | 0.0026 | 0.0005 | 0 | 0.001 | 0.0019 | 0.0034 | 0.0009 | 0.0081 | 0 | 0 | 0.0037 | 0 | 0.0001 | 0 | 0
0.1911 | 0.155 | 0.504 | 0.0111 | 0.0154 | 0.0703 | 0.0234 | 0.0399 | 0.0009 | 0.0029 | 0.0005 | 0 | 0.0009 | 0.0017 | 0.003 | 0.0012 | 0.009 | 0 | 0 | 0.0037 | 0 | 0.0001 | 0 | 0
0.1871 | 0.1575 | 0.5014 | 0.0072 | 0.0146 | 0.0476 | 0.0167 | 0.0413 | 0.001 | 0.0024 | 0.0005 | 0 | 0.001 | 0.0017 | 0.004 | 0.0017 | 0.0107 | 0 | 0 | 0.0037 | 0 | 0.0001 | 0 | 0
0.183 | 0.1482 | 0.5038 | 0.0116 | 0.0141 | 0.0409 | 0.0142 | 0.0417 | 0.0008 | 0.002 | 0.0005 | 0 | 0.001 | 0.0016 | 0.0044 | 0.0013 | 0.0093 | 0 | 0 | 0.0035 | 0 | 0.0001 | 0 | 0
0.188 | 0.139 | 0.5078 | 0.0082 | 0.0115 | 0.0407 | 0.0176 | 0.0433 | 0.001 | 0.0026 | 0.0004 | 0 | 0.001 | 0.0014 | 0.0043 | 0.0014 | 0.0083 | 0 | 0 | 0.0036 | 0 | 0.0001 | 0 | 0
0.176 | 0.1568 | 0.511 | 0.0066 | 0.0121 | 0.0458 | 0.0177 | 0.0459 | 0.001 | 0.0023 | 0.0005 | 0 | 0.001 | 0.0015 | 0.003 | 0.0016 | 0.0089 | 0 | 0 | 0.0036 | 0 | 0.0001 | 0 | 0
0.174 | 0.138 | 0.5195 | 0.0071 | 0.0141 | 0.0487 | 0.0162 | 0.0444 | 0.0011 | 0.0024 | 0.0005 | 0 | 0.0009 | 0.0016 | 0.0036 | 0.0011 | 0.0086 | 0 | 0 | 0.0038 | 0 | 0.0001 | 0 | 0
0.1763 | 0.1813 | 0.6093 | 0.0105 | 0.0151 | 0.0409 | 0.0162 | 0.0431 | 0.001 | 0.0027 | 0.0006 | 0 | 0.0011 | 0.002 | 0.0029 | 0.0014 | 0.009 | 0 | 0 | 0.0038 | 0 | 0.0001 | 0 | 0
0.1682 | 0.1887 | 0.6939 | 0.0125 | 0.0133 | 0.041 | 0.0137 | 0.0422 | 0.001 | 0.0021 | 0.0005 | 0 | 0.001 | 0.0022 | 0.0037 | 0.0021 | 0.0088 | 0 | 0 | 0.004 | 0 | 0.0001 | 0 | 0
0.1707 | 0.1821 | 0.7226 | 0.013 | 0.0122 | 0.0393 | 0.0125 | 0.0419 | 0.0009 | 0.0017 | 0.0005 | 0 | 0.0011 | 0.0022 | 0.0036 | 0.0019 | 0.0088 | 0 | 0 | 0.004 | 0 | 0.0001 | 0 | 0
0.177 | 0.2088 | 0.7255 | 0.0117 | 0.0118 | 0.0428 | 0.0142 | 0.0439 | 0.0011 | 0.0018 | 0.0005 | 0 | 0.0012 | 0.0022 | 0.0091 | 0.0021 | 0.008 | 0 | 0 | 0.004 | 0 | 0.0002 | 0 | 0
0.179 | 0.2273 | 0.7342 | 0.0103 | 0.0123 | 0.04 | 0.0133 | 0.0462 | 0.0011 | 0.0019 | 0.0005 | 0 | 0.0013 | 0.0024 | 0.0056 | 0.0022 | 0.0086 | 0 | 0 | 0.004 | 0 | 0.0002 | 0 | 0
0.1789 | 0.2088 | 0.7396 | 0.0055 | 0.0145 | 0.0465 | 0.0155 | 0.0501 | 0.001 | 0.0021 | 0.0006 | 0 | 0.0013 | 0.0026 | 0.0062 | 0.0013 | 0.0089 | 0 | 0 | 0.004 | 0 | 0.0001 | 0 | 0
0.1756 | 0.1749 | 0.7247 | 0.0064 | 0.0151 | 0.0468 | 0.0147 | 0.0474 | 0.0011 | 0.0024 | 0.0005 | 0 | 0.0012 | 0.0025 | 0.0065 | 0.0011 | 0.0081 | 0 | 0 | 0.0041 | 0 | 0.0001 | 0 | 0
0.1801 | 0.185 | 0.7194 | 0.0088 | 0.0134 | 0.0501 | 0.0218 | 0.0416 | 0.0012 | 0.0022 | 0.0005 | 0 | 0.0013 | 0.0025 | 0.0039 | 0.0018 | 0.0069 | 0 | 0 | 0.0044 | 0 | 0.0001 | 0 | 0
0.179 | 0.195 | 0.7265 | 0.0096 | 0.0121 | 0.0429 | 0.0155 | 0.0412 | 0.0013 | 0.0021 | 0.0005 | 0 | 0.0013 | 0.0026 | 0.0043 | 0.0019 | 0.0071 | 0 | 0 | 0.0045 | 0 | 0.0001 | 0 | 0
0.1739 | 0.1793 | 0.7151 | 0.013 | 0.0134 | 0.0397 | 0.0141 | 0.042 | 0.0013 | 0.0021 | 0.0005 | 0 | 0.0012 | 0.0026 | 0.0035 | 0.0016 | 0.0069 | 0 | 0 | 0.0044 | 0 | 0 | 0 | 0
0.1854 | 0.1803 | 0.7232 | 0.0143 | 0.0133 | 0.0437 | 0.0182 | 0.0455 | 0.0015 | 0.003 | 0.0004 | 0 | 0.0012 | 0.0026 | 0.0033 | 0.0013 | 0.0071 | 0 | 0 | 0.0046 | 0 | 0 | 0 | 0
0.1837 | 0.1979 | 0.719 | 0.0087 | 0.0133 | 0.0661 | 0.0299 | 0.0422 | 0.0015 | 0.0041 | 0.0005 | 0 | 0.0013 | 0.0027 | 0.0032 | 0.0014 | 0.0069 | 0 | 0 | 0.0044 | 0 | 0 | 0 | 0
0.1828 | 0.1899 | 0.7021 | 0.0055 | 0.0158 | 0.0511 | 0.0189 | 0.0457 | 0.0015 | 0.0026 | 0.0004 | 0 | 0.0012 | 0.0024 | 0.0039 | 0.0014 | 0.0073 | 0 | 0 | 0.0046 | 0 | 0.0001 | 0 | 0
0.1961 | 0.1794 | 0.7057 | 0.0035 | 0.0128 | 0.0404 | 0.0156 | 0.0375 | 0.0015 | 0.0025 | 0.0004 | 0 | 0.0013 | 0.0027 | 0.0044 | 0.0015 | 0.0078 | 0 | 0 | 0.0045 | 0 | 0.0001 | 0 | 0
0.1959 | 0.1879 | 0.7126 | 0.0054 | 0.0129 | 0.0376 | 0.0136 | 0.044 | 0.0014 | 0.0022 | 0.0004 | 0 | 0.0013 | 0.0026 | 0.0031 | 0.0013 | 0.0067 | 0 | 0 | 0.0047 | 0 | 0.0001 | 0.0017 | 0
0.1848 | 0.1806 | 0.7081 | 0.0079 | 0.017 | 0.0486 | 0.0197 | 0.0496 | 0.0014 | 0.0031 | 0.0005 | 0 | 0.0012 | 0.0028 | 0.0031 | 0.0013 | 0.0056 | 0 | 0 | 0.0046 | 0 | 0.0001 | 0.0022 | 0
0.1856 | 0.1905 | 0.7148 | 0.0122 | 0.0143 | 0.0386 | 0.0188 | 0.0469 | 0.0016 | 0.0027 | 0.0005 | 0 | 0.0011 | 0.0027 | 0.0025 | 0.0012 | 0.0057 | 0 | 0 | 0.0045 | 0 | 0 | 0.0013 | 0
0.1949 | 0.1977 | 0.7243 | 0.0117 | 0.0158 | 0.0412 | 0.0148 | 0.0414 | 0.0013 | 0.0024 | 0.0004 | 0 | 0.0011 | 0.0026 | 0.0028 | 0.0011 | 0.0045 | 0 | 0 | 0.0045 | 0 | 0 | 0.0022 | 0
0.1869 | 0.1853 | 0.7025 | 0.0072 | 0.0208 | 0.0417 | 0.013 | 0.0448 | 0.0011 | 0.0024 | 0.0004 | 0 | 0.0012 | 0.0025 | 0.0028 | 0.001 | 0.0066 | 0 | 0 | 0.0043 | 0 | 0 | 0.0018 | 0
0.1928 | 0.1936 | 0.7068 | 0.007 | 0.0146 | 0.0412 | 0.0217 | 0.0498 | 0.0011 | 0.0023 | 0.0004 | 0 | 0.0012 | 0.0024 | 0.0029 | 0.0011 | 0.0078 | 0 | 0 | 0.0045 | 0 | 0.0001 | 0.0029 | 0
0.1871 | 0.1972 | 0.7048 | 0.0061 | 0.0149 | 0.0417 | 0.018 | 0.0476 | 0.001 | 0.0028 | 0.0004 | 0 | 0.0012 | 0.0021 | 0.0029 | 0.0012 | 0.0062 | 0 | 0 | 0.0044 | 0 | 0.0001 | 0 | 0
0.1972 | 0.174 | 0.6955 | 0.0079 | 0.0188 | 0.0363 | 0.0131 | 0.0405 | 0.0012 | 0.0023 | 0.0004 | 0 | 0.0011 | 0.0023 | 0.0025 | 0.001 | 0.006 | 0 | 0 | 0.0045 | 0 | 0 | 0 | 0
0.1986 | 0.1928 | 0.7127 | 0.0069 | 0.0155 | 0.0395 | 0.0166 | 0.0501 | 0.0011 | 0.0027 | 0.0004 | 0 | 0.0012 | 0.0024 | 0.0027 | 0.0017 | 0.0058 | 0 | 0 | 0.0045 | 0 | 0.0001 | 0.002 | 0
0.202 | 0.1855 | 0.7065 | 0.0103 | 0.0168 | 0.0384 | 0.0172 | 0.0458 | 0.001 | 0.0028 | 0.0004 | 0 | 0.0012 | 0.0026 | 0.0027 | 0.0018 | 0.006 | 0 | 0 | 0.0045 | 0 | 0 | 0 | 0
0.1965 | 0.1906 | 0.7268 | 0.0101 | 0.0124 | 0.0363 | 0.0131 | 0.0412 | 0.0009 | 0.0022 | 0.0004 | 0 | 0.0012 | 0.0023 | 0.0025 | 0.0011 | 0.0069 | 0 | 0 | 0.0045 | 0 | 0 | 0.0005 | 0
0.1891 | 0.1973 | 0.719 | 0.0053 | 0.0149 | 0.0422 | 0.0152 | 0.0428 | 0.0007 | 0.0026 | 0.0004 | 0 | 0.0014 | 0.0024 | 0.0053 | 0.0012 | 0.0066 | 0 | 0 | 0.0044 | 0 | 0 | 0 | 0
0.2014 | 0.1903 | 0.7032 | 0.0095 | 0.0162 | 0.0386 | 0.0159 | 0.0409 | 0.0009 | 0.0024 | 0.0004 | 0 | 0.0011 | 0.0025 | 0.0025 | 0.0012 | 0.0082 | 0 | 0 | 0.0044 | 0 | 0 | 0 | 0
0.1797 | 0.1872 | 0.7333 | 0.0137 | 0.0207 | 0.0354 | 0.0116 | 0.044 | 0.0008 | 0.002 | 0.0005 | 0 | 0.0011 | 0.0029 | 0.0026 | 0.001 | 0.0062 | 0 | 0 | 0.0046 | 0 | 0 | 0 | 0
0.1877 | 0.1876 | 0.7061 | 0.0068 | 0.0205 | 0.0377 | 0.0121 | 0.0429 | 0.0009 | 0.0025 | 0.0004 | 0 | 0.0011 | 0.0023 | 0.0029 | 0.0011 | 0.0046 | 0 | 0 | 0.0046 | 0 | 0 | 0 | 0
0.19 | 0.1721 | 0.7417 | 0.0106 | 0.0138 | 0.0376 | 0.0143 | 0.042 | 0.0007 | 0.0024 | 0.0006 | 0 | 0.0011 | 0.0029 | 0.0024 | 0.0011 | 0.0044 | 0 | 0 | 0.0046 | 0 | 0 | 0 | 0
0.2027 | 0.1839 | 0.7267 | 0.0136 | 0.0169 | 0.0414 | 0.022 | 0.0507 | 0.0017 | 0.0025 | 0.0006 | 0 | 0.0011 | 0.0029 | 0.0024 | 0.0012 | 0.0068 | 0 | 0 | 0.0046 | 0 | 0 | 0 | 0
0.1795 | 0.1866 | 0.6948 | 0.0063 | 0.0113 | 0.0445 | 0.0167 | 0.0453 | 0.0011 | 0.0025 | 0.0006 | 0 | 0.0013 | 0.0024 | 0.0041 | 0.0019 | 0.0057 | 0 | 0 | 0.0048 | 0 | 0.0001 | 0 | 0
0.1741 | 0.178 | 0.6884 | 0.0124 | 0.0147 | 0.041 | 0.0135 | 0.0413 | 0.0009 | 0.0023 | 0.0005 | 0 | 0.0012 | 0.0025 | 0.0037 | 0.0017 | 0.0066 | 0 | 0 | 0.0045 | 0 | 0 | 0 | 0
0.1798 | 0.188 | 0.698 | 0.0038 | 0.0094 | 0.0393 | 0.0109 | 0.0382 | 0.001 | 0.002 | 0.0004 | 0 | 0.0013 | 0.0021 | 0.005 | 0.0015 | 0.0068 | 0 | 0 | 0.0045 | 0 | 0.0001 | 0 | 0
0.1898 | 0.1837 | 0.7218 | 0.0085 | 0.0093 | 0.0356 | 0.0133 | 0.0375 | 0.0008 | 0.0023 | 0.0005 | 0 | 0.0013 | 0.0024 | 0.0035 | 0.0016 | 0.0079 | 0 | 0 | 0.0048 | 0 | 0.0001 | 0 | 0
0.1879 | 0.2025 | 0.707 | 0.0074 | 0.0098 | 0.0555 | 0.0212 | 0.0404 | 0.0009 | 0.0025 | 0.0005 | 0 | 0.0012 | 0.0021 | 0.0032 | 0.0017 | 0.0082 | 0 | 0 | 0.0047 | 0 | 0 | 0 | 0
0.174 | 0.1918 | 0.6984 | 0.0095 | 0.0087 | 0.0401 | 0.0142 | 0.0418 | 0.0009 | 0.0025 | 0.0005 | 0 | 0.0013 | 0.0024 | 0.0039 | 0.0021 | 0.0065 | 0 | 0 | 0.0046 | 0 | 0.0001 | 0 | 0
0.1713 | 0.1795 | 0.6921 | 0.0033 | 0.014 | 0.0443 | 0.0156 | 0.0411 | 0.0008 | 0.0026 | 0.0005 | 0 | 0.0011 | 0.0022 | 0.0032 | 0.0016 | 0.0063 | 0 | 0 | 0.0045 | 0 | 0.0001 | 0 | 0
0.1792 | 0.17 | 0.6957 | 0.0072 | 0.0128 | 0.0404 | 0.0134 | 0.0347 | 0.0007 | 0.0026 | 0.0005 | 0 | 0.0012 | 0.0025 | 0.0041 | 0.0019 | 0.007 | 0 | 0 | 0.0047 | 0 | 0.0001 | 0 | 0
0.1736 | 0.1762 | 0.6921 | 0.0069 | 0.0153 | 0.0384 | 0.0119 | 0.0346 | 0.0008 | 0.0023 | 0.0005 | 0 | 0.0012 | 0.0025 | 0.0032 | 0.0013 | 0.0069 | 0 | 0 | 0.0047 | 0 | 0 | 0 | 0
0.1876 | 0.1764 | 0.709 | 0.0096 | 0.0123 | 0.0484 | 0.0167 | 0.0417 | 0.0008 | 0.003 | 0.0007 | 0 | 0.0012 | 0.0028 | 0.0034 | 0.0019 | 0.0094 | 0 | 0 | 0.0045 | 0 | 0.0001 | 0 | 0
0.1864 | 0.1779 | 0.7182 | 0.0112 | 0.0116 | 0.0519 | 0.0173 | 0.0406 | 0.0009 | 0.0027 | 0.0007 | 0 | 0.0012 | 0.0028 | 0.0033 | 0.0019 | 0.0069 | 0 | 0 | 0.0046 | 0 | 0.0001 | 0 | 0
0.1916 | 0.1806 | 0.6954 | 0.0083 | 0.0101 | 0.0478 | 0.0135 | 0.0421 | 0.0011 | 0.0022 | 0.0007 | 0 | 0.0012 | 0.0024 | 0.0035 | 0.0018 | 0.0077 | 0 | 0 | 0.0046 | 0 | 0.0001 | 0 | 0
0.1903 | 0.1956 | 0.7115 | 0.0186 | 0.0148 | 0.049 | 0.0128 | 0.0455 | 0.001 | 0.002 | 0.0006 | 0 | 0.0013 | 0.0028 | 0.005 | 0.0021 | 0.008 | 0 | 0 | 0.0046 | 0 | 0.0001 | 0 | 0
0.1919 | 0.1892 | 0.7374 | 0.0213 | 0.0157 | 0.0577 | 0.0142 | 0.047 | 0.001 | 0.0021 | 0.0006 | 0 | 0.0011 | 0.0031 | 0.0034 | 0.0017 | 0.0082 | 0 | 0 | 0.0047 | 0 | 0.0001 | 0 | 0
0.1913 | 0.1866 | 0.7093 | 0.0157 | 0.015 | 0.0582 | 0.0153 | 0.0471 | 0.0012 | 0.0022 | 0.0007 | 0 | 0.0011 | 0.003 | 0.0035 | 0.0016 | 0.0081 | 0 | 0 | 0.0044 | 0 | 0.0001 | 0 | 0
0.191 | 0.184 | 0.6738 | 0.0058 | 0.0159 | 0.0558 | 0.0136 | 0.0382 | 0.0009 | 0.0017 | 0.0008 | 0 | 0.0011 | 0.0023 | 0.0037 | 0.0019 | 0.0074 | 0 | 0 | 0.004 | 0 | 0.0001 | 0 | 0
0.1857 | 0.1862 | 0.6976 | 0.0112 | 0.0149 | 0.0517 | 0.0125 | 0.0363 | 0.001 | 0.0016 | 0.0007 | 0 | 0.0011 | 0.0025 | 0.0039 | 0.0015 | 0.009 | 0 | 0 | 0.0041 | 0 | 0.0001 | 0 | 0
0.1895 | 0.2001 | 0.7187 | 0.0156 | 0.0088 | 0.0392 | 0.0137 | 0.0402 | 0.0011 | 0.002 | 0.0007 | 0 | 0.001 | 0.0023 | 0.003 | 0.0019 | 0.0094 | 0 | 0 | 0.0042 | 0 | 0.0001 | 0 | 0
0.1846 | 0.1836 | 0.7028 | 0.0096 | 0.0097 | 0.0482 | 0.0142 | 0.0424 | 0.0012 | 0.0018 | 0.0007 | 0 | 0.0011 | 0.0026 | 0.0033 | 0.0012 | 0.008 | 0 | 0 | 0.0043 | 0 | 0.0001 | 0 | 0
0.1865 | 0.1752 | 0.7066 | 0.0126 | 0.0147 | 0.0532 | 0.0139 | 0.0383 | 0.0012 | 0.0019 | 0.0008 | 0 | 0.001 | 0.0026 | 0.003 | 0.0012 | 0.0066 | 0 | 0 | 0.0042 | 0 | 0.0001 | 0 | 0
0.1993 | 0.1748 | 0.7101 | 0.0155 | 0.017 | 0.055 | 0.0131 | 0.04 | 0.0013 | 0.002 | 0.0007 | 0 | 0.001 | 0.0027 | 0.0029 | 0.001 | 0.0087 | 0 | 0 | 0.0044 | 0 | 0 | 0 | 0
0.1892 | 0.1992 | 0.6984 | 0.0088 | 0.0126 | 0.0537 | 0.0131 | 0.0418 | 0.0012 | 0.0019 | 0.0006 | 0 | 0.0011 | 0.0022 | 0.0034 | 0.0014 | 0.0072 | 0 | 0 | 0.0043 | 0 | 0.0001 | 0 | 0
0.2075 | 0.1902 | 0.7022 | 0.0111 | 0.0142 | 0.0471 | 0.0122 | 0.0373 | 0.0012 | 0.0016 | 0.0006 | 0 | 0.0011 | 0.0022 | 0.003 | 0.0012 | 0.0092 | 0 | 0 | 0.0042 | 0 | 0 | 0 | 0
0.188 | 0.1776 | 0.6984 | 0.0113 | 0.0162 | 0.0396 | 0.0123 | 0.0461 | 0.0011 | 0.0017 | 0.0005 | 0 | 0.0011 | 0.0024 | 0.003 | 0.0016 | 0.0088 | 0 | 0 | 0.0042 | 0 | 0.0001 | 0 | 0
0.1875 | 0.1895 | 0.7131 | 0.0142 | 0.0131 | 0.0395 | 0.0112 | 0.0397 | 0.0012 | 0.0015 | 0.0006 | 0 | 0.001 | 0.0026 | 0.0031 | 0.0016 | 0.0081 | 0 | 0 | 0.0044 | 0 | 0.0001 | 0 | 0
0.1906 | 0.179 | 0.727 | 0.0167 | 0.0108 | 0.0383 | 0.0193 | 0.0397 | 0.0011 | 0.002 | 0.0005 | 0 | 0.001 | 0.0025 | 0.0026 | 0.0018 | 0.0099 | 0 | 0 | 0.0047 | 0 | 0 | 0 | 0
0.1925 | 0.1804 | 0.736 | 0.0166 | 0.012 | 0.0405 | 0.0213 | 0.0421 | 0.0014 | 0.0022 | 0.0005 | 0 | 0.0011 | 0.0027 | 0.0035 | 0.0018 | 0.01 | 0 | 0 | 0.0046 | 0 | 0 | 0 | 0
0.1859 | 0.1803 | 0.7316 | 0.0148 | 0.012 | 0.0357 | 0.0155 | 0.0371 | 0.0015 | 0.0022 | 0.0004 | 0 | 0.0011 | 0.0027 | 0.003 | 0.0016 | 0.0096 | 0 | 0 | 0.0047 | 0 | 0.0001 | 0 | 0
0.1846 | 0.1892 | 0.7392 | 0.019 | 0.0117 | 0.0366 | 0.017 | 0.0452 | 0.0016 | 0.0024 | 0.0004 | 0 | 0.0012 | 0.0028 | 0.0031 | 0.0017 | 0.009 | 0 | 0 | 0.0047 | 0 | 0.0001 | 0 | 0
0.1883 | 0.1852 | 0.7317 | 0.0192 | 0.013 | 0.0306 | 0.0124 | 0.0343 | 0.0015 | 0.0022 | 0.0004 | 0 | 0.0011 | 0.0028 | 0.0038 | 0.0016 | 0.0082 | 0 | 0 | 0.0048 | 0 | 0 | 0 | 0
0.1824 | 0.1832 | 0.7489 | 0.0188 | 0.0166 | 0.035 | 0.0118 | 0.0363 | 0.0012 | 0.0026 | 0.0004 | 0 | 0.0013 | 0.0031 | 0.0035 | 0.0015 | 0.0078 | 0 | 0 | 0.0046 | 0 | 0.0001 | 0 | 0
0.2136 | 0.1718 | 0.7195 | 0.0143 | 0.0164 | 0.0358 | 0.0133 | 0.0445 | 0.0012 | 0.0024 | 0.0004 | 0 | 0.0012 | 0.003 | 0.0029 | 0.0012 | 0.0076 | 0 | 0 | 0.0047 | 0 | 0 | 0 | 0
0.1908 | 0.1833 | 0.721 | 0.0155 | 0.0167 | 0.034 | 0.0146 | 0.039 | 0.0011 | 0.0024 | 0.0004 | 0 | 0.0013 | 0.0032 | 0.0033 | 0.0018 | 0.007 | 0 | 0 | 0.0048 | 0 | 0 | 0 | 0
0.1863 | 0.1889 | 0.7062 | 0.0077 | 0.0149 | 0.0357 | 0.0198 | 0.0462 | 0.0011 | 0.0029 | 0.0004 | 0 | 0.0011 | 0.0025 | 0.0032 | 0.0016 | 0.0074 | 0 | 0 | 0.0046 | 0 | 0.0001 | 0 | 0
0.2037 | 0.1834 | 0.7179 | 0.0144 | 0.0235 | 0.0449 | 0.0194 | 0.0467 | 0.0011 | 0.003 | 0.0004 | 0 | 0.0012 | 0.0031 | 0.0028 | 0.0014 | 0.0057 | 0 | 0 | 0.0047 | 0 | 0 | 0 | 0
0.2006 | 0.1816 | 0.7112 | 0.0118 | 0.0213 | 0.0493 | 0.0197 | 0.0472 | 0.0011 | 0.0025 | 0.0004 | 0 | 0.0013 | 0.003 | 0.0027 | 0.0006 | 0.0061 | 0 | 0 | 0.0046 | 0 | 0 | 0 | 0
0.1863 | 0.1865 | 0.7079 | 0.0091 | 0.0158 | 0.0517 | 0.017 | 0.0497 | 0.0011 | 0.0028 | 0.0004 | 0 | 0.0012 | 0.0027 | 0.0027 | 0.0016 | 0.0063 | 0 | 0 | 0.0046 | 0 | 0.0001 | 0 | 0
0.1996 | 0.199 | 0.7249 | 0.0105 | 0.0132 | 0.0475 | 0.0155 | 0.0467 | 0.0011 | 0.0029 | 0.0004 | 0 | 0.0014 | 0.0026 | 0.0033 | 0.0013 | 0.0062 | 0 | 0 | 0.0047 | 0 | 0 | 0 | 0
0.1978 | 0.1868 | 0.7114 | 0.0067 | 0.0143 | 0.0484 | 0.0145 | 0.0431 | 0.001 | 0.0024 | 0.0003 | 0 | 0.0012 | 0.0026 | 0.003 | 0.0013 | 0.0061 | 0 | 0 | 0.0045 | 0 | 0.0001 | 0 | 0
0.1916 | 0.2108 | 0.7148 | 0.0039 | 0.0156 | 0.0579 | 0.0185 | 0.0417 | 0.0011 | 0.003 | 0.0004 | 0 | 0.0013 | 0.0026 | 0.0034 | 0.0011 | 0.0062 | 0 | 0 | 0.0046 | 0 | 0.0001 | 0 | 0
0.1916 | 0.1779 | 0.5461 | 0.0081 | 0.0212 | 0.0551 | 0.0184 | 0.0402 | 0.0009 | 0.0026 | 0.0003 | 0 | 0.0012 | 0.0027 | 0.0035 | 0.0017 | 0.0056 | 0 | 0 | 0.0043 | 0 | 0 | 0 | 0
0.1856 | 0.1757 | 0.4989 | 0.0075 | 0.0162 | 0.0519 | 0.017 | 0.0436 | 0.0011 | 0.0027 | 0.0004 | 0 | 0.0012 | 0.0024 | 0.0035 | 0.0011 | 0.0054 | 0 | 0 | 0.004 | 0 | 0 | 0 | 0
0.1765 | 0.1512 | 0.482 | 0.0077 | 0.0117 | 0.052 | 0.0233 | 0.0419 | 0.0011 | 0.0029 | 0.0003 | 0 | 0.0014 | 0.0021 | 0.0031 | 0.0017 | 0.0039 | 0 | 0 | 0.004 | 0 | 0.0001 | 0 | 0
0.1977 | 0.1511 | 0.4885 | 0.0055 | 0.0157 | 0.0488 | 0.017 | 0.0405 | 0.001 | 0.0033 | 0.0003 | 0 | 0.0012 | 0.0023 | 0.003 | 0.0007 | 0.005 | 0 | 0 | 0.004 | 0 | 0 | 0 | 0
0.18 | 0.1581 | 0.4977 | 0.0083 | 0.0163 | 0.0503 | 0.0183 | 0.0429 | 0.0013 | 0.0028 | 0.0003 | 0 | 0.0011 | 0.0023 | 0.0032 | 0.0019 | 0.0052 | 0 | 0 | 0.0041 | 0 | 0 | 0 | 0
0.1975 | 0.1754 | 0.6082 | 0.0068 | 0.0142 | 0.0609 | 0.0183 | 0.0441 | 0.0013 | 0.0032 | 0.0003 | 0 | 0.0014 | 0.0025 | 0.0032 | 0.0016 | 0.0053 | 0 | 0 | 0.0042 | 0 | 0.0001 | 0 | 0
0.1787 | 0.1835 | 0.6942 | 0.0064 | 0.0131 | 0.0572 | 0.019 | 0.0499 | 0.0013 | 0.0029 | 0.0004 | 0 | 0.0014 | 0.0029 | 0.0035 | 0.0015 | 0.0055 | 0 | 0 | 0.0046 | 0 | 0.0001 | 0 | 0
0.1749 | 0.2207 | 0.7268 | 0.006 | 0.0142 | 0.0709 | 0.0241 | 0.0473 | 0.0012 | 0.0034 | 0.0005 | 0 | 0.0015 | 0.0028 | 0.0035 | 0.0016 | 0.0058 | 0 | 0 | 0.0046 | 0 | 0.0001 | 0 | 0
0.1771 | 0.1888 | 0.7066 | 0.0079 | 0.0151 | 0.0587 | 0.017 | 0.0434 | 0.0013 | 0.0027 | 0.0004 | 0 | 0.0012 | 0.0031 | 0.0028 | 0.0022 | 0.0061 | 0 | 0 | 0.0047 | 0 | 0.0001 | 0 | 0
0.1737 | 0.1746 | 0.7092 | 0.0084 | 0.014 | 0.0527 | 0.0143 | 0.0383 | 0.0012 | 0.0024 | 0.0004 | 0 | 0.0012 | 0.0028 | 0.0034 | 0.0019 | 0.0056 | 0 | 0 | 0.0046 | 0 | 0 | 0 | 0
0.1675 | 0.1802 | 0.7034 | 0.0087 | 0.0153 | 0.049 | 0.0162 | 0.0477 | 0.0011 | 0.0026 | 0.0004 | 0 | 0.0012 | 0.0029 | 0.0038 | 0.002 | 0.0053 | 0 | 0 | 0.0045 | 0 | 0.0001 | 0 | 0
0.1758 | 0.1789 | 0.6911 | 0.0079 | 0.0113 | 0.0524 | 0.0173 | 0.0443 | 0.0012 | 0.0026 | 0.0003 | 0 | 0.0013 | 0.0026 | 0.0031 | 0.0016 | 0.0059 | 0 | 0 | 0.0044 | 0 | 0 | 0 | 0
0.1739 | 0.1954 | 0.7323 | 0.0103 | 0.0119 | 0.0549 | 0.0151 | 0.0447 | 0.0013 | 0.0027 | 0.0004 | 0 | 0.0014 | 0.0028 | 0.0038 | 0.0014 | 0.0056 | 0 | 0 | 0.0047 | 0 | 0 | 0 | 0
0.1774 | 0.1938 | 0.6928 | 0.0038 | 0.0096 | 0.0527 | 0.0179 | 0.0468 | 0.0014 | 0.0028 | 0.0003 | 0 | 0.0014 | 0.0022 | 0.0033 | 0.0014 | 0.0051 | 0 | 0 | 0.0044 | 0 | 0.0001 | 0 | 0
0.2155 | 0.1896 | 0.6912 | 0.0046 | 0.0125 | 0.0478 | 0.0185 | 0.0592 | 0.0015 | 0.0029 | 0.0004 | 0 | 0.0012 | 0.0027 | 0.0031 | 0.0013 | 0.0083 | 0 | 0 | 0.0043 | 0 | 0 | 0 | 0
0.1948 | 0.1641 | 0.5597 | 0.0041 | 0.0118 | 0.0454 | 0.0172 | 0.0602 | 0.0012 | 0.0027 | 0.0004 | 0 | 0.0011 | 0.0022 | 0.0026 | 0.0005 | 0.0081 | 0 | 0 | 0.004 | 0 | 0 | 0 | 0
0.189 | 0.1584 | 0.527 | 0.0081 | 0.0108 | 0.0524 | 0.0177 | 0.0427 | 0.001 | 0.0039 | 0.0003 | 0 | 0.001 | 0.0018 | 0.0025 | 0.0014 | 0.0069 | 0 | 0 | 0.0041 | 0 | 0 | 0 | 0
0.1878 | 0.1531 | 0.5175 | 0.0098 | 0.0149 | 0.0444 | 0.014 | 0.0508 | 0.001 | 0.0025 | 0.0003 | 0 | 0.0012 | 0.002 | 0.0025 | 0.001 | 0.0059 | 0 | 0 | 0.0039 | 0 | 0 | 0 | 0
0.1964 | 0.1562 | 0.514 | 0.0133 | 0.0142 | 0.0429 | 0.0159 | 0.0487 | 0.001 | 0.0022 | 0.0003 | 0 | 0.0012 | 0.0021 | 0.0035 | 0.0014 | 0.0066 | 0 | 0 | 0.0041 | 0 | 0 | 0 | 0
0.1875 | 0.1541 | 0.507 | 0.0071 | 0.011 | 0.0496 | 0.0229 | 0.0462 | 0.0011 | 0.0028 | 0.0003 | 0 | 0.0011 | 0.0019 | 0.0035 | 0.0012 | 0.0064 | 0 | 0 | 0.004 | 0 | 0 | 0 | 0
0.1868 | 0.1428 | 0.5059 | 0.0076 | 0.0099 | 0.0351 | 0.0059 | 0.0225 | 0.0004 | 0.0012 | 0.0002 | 0 | 0.0009 | 0.0018 | 0.0029 | 0.0011 | 0.007 | 0 | 0 | 0.004 | 0 | 0.0001 | 0 | 0
0.192 | 0.1628 | 0.5163 | 0.0062 | 0.0074 | 0.0323 | 0.0092 | 0.0229 | 0.0002 | 0.0015 | 0.0002 | 0 | 0.0011 | 0.0018 | 0.0033 | 0.0017 | 0.0061 | 0 | 0 | 0.0039 | 0 | 0.0001 | 0 | 0
0.1901 | 0.1501 | 0.5262 | 0.0084 | 0.0094 | 0.0357 | 0.0058 | 0.0198 | 0.0003 | 0.0014 | 0.0004 | 0 | 0.0011 | 0.0021 | 0.0029 | 0.0018 | 0.0067 | 0 | 0 | 0.004 | 0 | 0.0001 | 0 | 0
0.1841 | 0.1439 | 0.5052 | 0.0102 | 0.0109 | 0.0324 | 0.0033 | 0.0172 | 0.0003 | 0.0011 | 0.0004 | 0 | 0.0011 | 0.0019 | 0.0042 | 0.0017 | 0.0068 | 0 | 0 | 0.004 | 0 | 0.0001 | 0 | 0
0.1918 | 0.1643 | 0.5037 | 0.006 | 0.0116 | 0.0325 | 0.0047 | 0.02 | 0.0003 | 0.0011 | 0.0004 | 0 | 0.0011 | 0.0021 | 0.0029 | 0.0012 | 0.0059 | 0 | 0 | 0.004 | 0 | 0 | 0 | 0
0.1841 | 0.1566 | 0.5007 | 0.0065 | 0.0107 | 0.0331 | 0.004 | 0.0192 | 0.0003 | 0.001 | 0.0004 | 0 | 0.0011 | 0.0021 | 0.0027 | 0.0013 | 0.0065 | 0 | 0 | 0.0038 | 0 | 0 | 0 | 0
0.1778 | 0.1665 | 0.5081 | 0.0085 | 0.0118 | 0.0345 | 0.0016 | 0.0131 | 0.0002 | 0.0009 | 0.0004 | 0 | 0.0012 | 0.0022 | 0.0031 | 0.0014 | 0.0062 | 0 | 0 | 0.004 | 0 | 0 | 0 | 0
0.1814 | 0.1623 | 0.5132 | 0.0084 | 0.0146 | 0.0334 | 0.0017 | 0.012 | 0.0002 | 0.0008 | 0.0004 | 0 | 0.0011 | 0.0021 | 0.0027 | 0.0009 | 0.0059 | 0 | 0 | 0.0039 | 0 | 0 | 0 | 0
0.1868 | 0.147 | 0.5079 | 0.0081 | 0.0102 | 0.0282 | 0.0013 | 0.0112 | 0.0002 | 0.0008 | 0.0003 | 0 | 0.0009 | 0.0017 | 0.0026 | 0.0007 | 0.0057 | 0 | 0 | 0.0039 | 0 | 0 | 0 | 0
0.1961 | 0.1561 | 0.5096 | 0.0059 | 0.0068 | 0.0269 | 0.0014 | 0.0121 | 0.0002 | 0.0008 | 0.0003 | 0 | 0.001 | 0.0017 | 0.0026 | 0.0008 | 0.0081 | 0 | 0 | 0.0041 | 0 | 0 | 0 | 0
0.1875 | 0.1518 | 0.52 | 0.012 | 0.0122 | 0.0274 | 0.0012 | 0.0118 | 0.0002 | 0.0009 | 0.0004 | 0 | 0.001 | 0.0021 | 0.0026 | 0.0012 | 0.007 | 0 | 0 | 0.0041 | 0 | 0 | 0 | 0
0.1835 | 0.1468 | 0.5146 | 0.0112 | 0.0164 | 0.0301 | 0.0014 | 0.0117 | 0.0002 | 0.0008 | 0.0003 | 0 | 0.0011 | 0.0022 | 0.0028 | 0.0012 | 0.0069 | 0 | 0 | 0.004 | 0 | 0 | 0 | 0
0.1788 | 0.1471 | 0.5166 | 0.0171 | 0.0182 | 0.0415 | 0.0107 | 0.0337 | 0.0009 | 0.0027 | 0.0004 | 0 | 0.0011 | 0.0024 | 0.0029 | 0.0011 | 0.0062 | 0 | 0 | 0.0041 | 0 | 0 | 0 | 0
0.1901 | 0.1555 | 0.5189 | 0.0123 | 0.0176 | 0.0463 | 0.0116 | 0.0394 | 0.001 | 0.0033 | 0.0004 | 0 | 0.001 | 0.0023 | 0.0036 | 0.0011 | 0.0068 | 0 | 0 | 0.0041 | 0 | 0.0001 | 0 | 0
0.1953 | 0.15 | 0.5201 | 0.0124 | 0.0229 | 0.0463 | 0.0127 | 0.046 | 0.0008 | 0.003 | 0.0005 | 0 | 0.0009 | 0.0027 | 0.0038 | 0.0006 | 0.0077 | 0 | 0 | 0.0034 | 0 | 0 | 0 | 0
0.1871 | 0.1432 | 0.5194 | 0.0126 | 0.0165 | 0.0411 | 0.0129 | 0.0405 | 0.0009 | 0.0024 | 0.0005 | 0 | 0.0009 | 0.0025 | 0.0026 | 0.0003 | 0.0078 | 0 | 0 | 0.004 | 0 | 0 | 0 | 0
0.1965 | 0.1616 | 0.5226 | 0.0138 | 0.0164 | 0.0384 | 0.0131 | 0.0427 | 0.0009 | 0.0021 | 0.0005 | 0 | 0.0011 | 0.0023 | 0.003 | 0.0006 | 0.0074 | 0 | 0 | 0.004 | 0 | 0 | 0 | 0
0.1764 | 0.1461 | 0.5084 | 0.0137 | 0.0193 | 0.0389 | 0.0149 | 0.0528 | 0.0009 | 0.0024 | 0.0005 | 0 | 0.001 | 0.0024 | 0.0027 | 0.0008 | 0.0081 | 0 | 0 | 0.0039 | 0 | 0 | 0 | 0
0.1771 | 0.1468 | 0.5067 | 0.0086 | 0.013 | 0.0406 | 0.0182 | 0.0493 | 0.001 | 0.0024 | 0.0004 | 0 | 0.001 | 0.002 | 0.0025 | 0.0005 | 0.0081 | 0 | 0 | 0.004 | 0 | 0 | 0 | 0
0.1674 | 0.1804 | 0.6679 | 0.0079 | 0.0156 | 0.0417 | 0.0171 | 0.051 | 0.0013 | 0.0027 | 0.0006 | 0 | 0.0011 | 0.0027 | 0.0028 | 0.0006 | 0.0085 | 0 | 0 | 0.0046 | 0 | 0 | 0 | 0
0.1638 | 0.1914 | 0.6915 | 0.0083 | 0.0128 | 0.0349 | 0.0168 | 0.0575 | 0.0012 | 0.0023 | 0.0006 | 0 | 0.0012 | 0.0025 | 0.0038 | 0.0012 | 0.0099 | 0 | 0 | 0.0043 | 0 | 0.0001 | 0 | 0
0.1831 | 0.1778 | 0.661 | 0.0162 | 0.0143 | 0.032 | 0.015 | 0.0509 | 0.0015 | 0.0022 | 0.0005 | 0 | 0.0014 | 0.0024 | 0.0036 | 0.001 | 0.0085 | 0 | 0 | 0.0043 | 0 | 0 | 0 | 0
0.1909 | 0.1556 | 0.518 | 0.017 | 0.0188 | 0.0376 | 0.0168 | 0.0462 | 0.0012 | 0.0022 | 0.0005 | 0 | 0.001 | 0.0017 | 0.0036 | 0.0012 | 0.0091 | 0 | 0 | 0.0038 | 0 | 0.0001 | 0 | 0
0.1848 | 0.1539 | 0.5032 | 0.008 | 0.0149 | 0.039 | 0.0174 | 0.0465 | 0.0012 | 0.0023 | 0.0005 | 0 | 0.001 | 0.0018 | 0.0039 | 0.0017 | 0.0093 | 0 | 0 | 0.0038 | 0 | 0.0001 | 0 | 0
0.1754 | 0.1615 | 0.5078 | 0.0072 | 0.0151 | 0.0456 | 0.0193 | 0.045 | 0.001 | 0.0024 | 0.0006 | 0 | 0.001 | 0.0021 | 0.0032 | 0.0017 | 0.0094 | 0 | 0 | 0.0038 | 0 | 0.0001 | 0 | 0
0.1847 | 0.1691 | 0.5054 | 0.0161 | 0.0123 | 0.0371 | 0.0167 | 0.0533 | 0.001 | 0.0022 | 0.0006 | 0 | 0.001 | 0.0018 | 0.0035 | 0.0015 | 0.0099 | 0 | 0 | 0.0037 | 0 | 0.0001 | 0 | 0
0.1958 | 0.1624 | 0.4959 | 0.0103 | 0.0125 | 0.041 | 0.0183 | 0.054 | 0.0011 | 0.0024 | 0.0006 | 0 | 0.001 | 0.002 | 0.0031 | 0.001 | 0.0109 | 0 | 0 | 0.0037 | 0 | 0.0001 | 0 | 0
0.1982 | 0.1511 | 0.5136 | 0.013 | 0.0125 | 0.0411 | 0.0152 | 0.0501 | 0.0011 | 0.002 | 0.0006 | 0 | 0.001 | 0.0022 | 0.0033 | 0.0015 | 0.0104 | 0 | 0 | 0.0038 | 0 | 0.0001 | 0 | 0
0.1876 | 0.1651 | 0.5167 | 0.0113 | 0.0127 | 0.0409 | 0.015 | 0.0482 | 0.0011 | 0.0019 | 0.0005 | 0 | 0.0011 | 0.0022 | 0.0035 | 0.0061 | 0.0069 | 0 | 0 | 0.0037 | 0 | 0.0002 | 0 | 0
0.1806 | 0.1424 | 0.5148 | 0.0187 | 0.0095 | 0.0305 | 0.0174 | 0.0459 | 0.0011 | 0.0034 | 0.0005 | 0 | 0.0009 | 0.002 | 0.0028 | 0.002 | 0.0097 | 0 | 0 | 0 | 0 | 0 | 0 | 0
0.1827 | 0.1437 | 0.5061 | 0.0178 | 0.01 | 0.0387 | 0.0143 | 0.0432 | 0.0012 | 0.0029 | 0.0005 | 0 | 0.0009 | 0.0018 | 0.0035 | 0.0014 | 0.0088 | 0 | 0 | 0.0038 | 0 | 0 | 0 | 0
0.1881 | 0.1489 | 0.5032 | 0.0162 | 0.0098 | 0.0344 | 0.0133 | 0.0463 | 0.0012 | 0.0022 | 0.0005 | 0 | 0.0009 | 0.0019 | 0.003 | 0.0015 | 0.0102 | 0 | 0 | 0.0039 | 0 | 0 | 0 | 0
0.1971 | 0.1516 | 0.5135 | 0.009 | 0.0159 | 0.053 | 0.0145 | 0.0464 | 0.0011 | 0.0026 | 0.0006 | 0 | 0.0011 | 0.0023 | 0.0034 | 0.0015 | 0.0076 | 0 | 0 | 0.004 | 0 | 0.0001 | 0.0007 | 0
0.1877 | 0.1601 | 0.5205 | 0.0121 | 0.017 | 0.0603 | 0.0159 | 0.0503 | 0.001 | 0.0026 | 0.0006 | 0 | 0.0011 | 0.0021 | 0.0042 | 0.0014 | 0.007 | 0 | 0 | 0.0039 | 0 | 0.0001 | 0 | 0
0.1888 | 0.1415 | 0.5094 | 0.0132 | 0.0139 | 0.0439 | 0.0192 | 0.0507 | 0.0012 | 0.0025 | 0.0005 | 0 | 0.001 | 0.0022 | 0.0027 | 0.0012 | 0.0055 | 0 | 0 | 0.0039 | 0 | 0 | 0 | 0
0.1891 | 0.1527 | 0.5323 | 0.0094 | 0.0166 | 0.0474 | 0.0166 | 0.0477 | 0.0012 | 0.0027 | 0.0005 | 0 | 0.0012 | 0.0023 | 0.0038 | 0.0016 | 0.0062 | 0 | 0 | 0.004 | 0 | 0.0001 | 0 | 0
0.1829 | 0.1595 | 0.5125 | 0.0122 | 0.0144 | 0.0371 | 0.0142 | 0.0453 | 0.0011 | 0.0024 | 0.0004 | 0 | 0.0012 | 0.0021 | 0.0032 | 0.0014 | 0.0063 | 0 | 0 | 0.0042 | 0 | 0 | 0 | 0
0.1815 | 0.1739 | 0.5157 | 0.008 | 0.0185 | 0.0424 | 0.0171 | 0.0489 | 0.0009 | 0.0025 | 0.0004 | 0 | 0.0014 | 0.0023 | 0.0035 | 0.0016 | 0.0056 | 0 | 0 | 0.0041 | 0 | 0.0001 | 0 | 0
0.1806 | 0.1597 | 0.5018 | 0.0096 | 0.0159 | 0.0437 | 0.0215 | 0.0457 | 0.0011 | 0.0026 | 0.0004 | 0 | 0.0011 | 0.0019 | 0.0033 | 0.0015 | 0.0067 | 0 | 0 | 0.004 | 0 | 0.0001 | 0 | 0
0.1831 | 0.1444 | 0.5006 | 0.0086 | 0.0112 | 0.0401 | 0.0156 | 0.0493 | 0.0011 | 0.0022 | 0.0005 | 0 | 0.001 | 0.0016 | 0.0027 | 0.0016 | 0.0069 | 0 | 0 | 0.0039 | 0 | 0 | 0 | 0
0.1801 | 0.1483 | 0.5039 | 0.0142 | 0.0152 | 0.0484 | 0.0192 | 0.0479 | 0.0011 | 0.0026 | 0.0005 | 0 | 0.001 | 0.0019 | 0.0028 | 0.001 | 0.0075 | 0 | 0 | 0.004 | 0 | 0 | 0 | 0
0.1849 | 0.1519 | 0.501 | 0.008 | 0.0124 | 0.0428 | 0.0123 | 0.0485 | 0.0011 | 0.0025 | 0.0005 | 0 | 0.0011 | 0.0017 | 0.0043 | 0.0013 | 0.0062 | 0 | 0 | 0.0038 | 0 | 0 | 0 | 0
0.1803 | 0.1712 | 0.5036 | 0.0118 | 0.0167 | 0.0452 | 0.0142 | 0.0545 | 0.0011 | 0.002 | 0.0005 | 0 | 0.0012 | 0.002 | 0.0035 | 0.0012 | 0.0065 | 0 | 0 | 0.004 | 0 | 0.0001 | 0 | 0
0.1814 | 0.153 | 0.5064 | 0.0123 | 0.0182 | 0.0467 | 0.0137 | 0.0508 | 0.0011 | 0.0023 | 0.0005 | 0 | 0.001 | 0.0022 | 0.003 | 0.0012 | 0.006 | 0 | 0 | 0.0039 | 0 | 0.0001 | 0 | 0
0.1873 | 0.1303 | 0.5204 | 0.0104 | 0.0239 | 0.0484 | 0.0153 | 0.044 | 0.0009 | 0.002 | 0.0006 | 0 | 0.001 | 0.0026 | 0.0032 | 0.0016 | 0.0051 | 0 | 0 | 0.004 | 0 | 0.0002 | 0 | 0
0.1938 | 0.153 | 0.5119 | 0.0166 | 0.0181 | 0.0436 | 0.0152 | 0.0464 | 0.0013 | 0.0021 | 0.0005 | 0 | 0.0012 | 0.0023 | 0.0031 | 0.0013 | 0.0052 | 0 | 0 | 0.0041 | 0 | 0 | 0.0012 | 0
0.1813 | 0.155 | 0.5123 | 0.0058 | 0.0147 | 0.0428 | 0.0139 | 0.0381 | 0.0014 | 0.0023 | 0.0004 | 0 | 0.0011 | 0.0018 | 0.0029 | 0.0016 | 0.005 | 0 | 0 | 0.0041 | 0 | 0 | 0 | 0
0.189 | 0.1588 | 0.5122 | 0.0105 | 0.0204 | 0.0444 | 0.0128 | 0.0389 | 0.0014 | 0.002 | 0.0004 | 0 | 0.0011 | 0.0022 | 0.003 | 0.0011 | 0.005 | 0 | 0 | 0.004 | 0 | 0 | 0 | 0
0.1964 | 0.1541 | 0.5206 | 0.0085 | 0.0198 | 0.0339 | 0.0038 | 0.022 | 0.0004 | 0.0012 | 0.0004 | 0 | 0.0011 | 0.0024 | 0.0032 | 0.001 | 0.0056 | 0 | 0 | 0.004 | 0 | 0 | 0 | 0
0.1922 | 0.1493 | 0.5333 | 0.0087 | 0.0132 | 0.0315 | 0.0057 | 0.0213 | 0.0004 | 0.0012 | 0.0005 | 0 | 0.0011 | 0.0023 | 0.003 | 0.0024 | 0.006 | 0 | 0 | 0.004 | 0 | 0 | 0 | 0
0.1824 | 0.1394 | 0.5281 | 0.0118 | 0.0149 | 0.0296 | 0.0036 | 0.0197 | 0.0003 | 0.0014 | 0.0004 | 0 | 0.0011 | 0.0026 | 0.004 | 0.0014 | 0.0044 | 0 | 0 | 0.0042 | 0 | 0 | 0 | 0
0.1869 | 0.1506 | 0.5182 | 0.0107 | 0.0136 | 0.0319 | 0.0043 | 0.0222 | 0.0003 | 0.0015 | 0.0004 | 0 | 0.0011 | 0.0024 | 0.0029 | 0.0013 | 0.0049 | 0 | 0 | 0.0042 | 0 | 0 | 0 | 0
0.1782 | 0.1212 | 0.5411 | 0.0101 | 0.016 | 0.0317 | 0.0041 | 0.0193 | 0.0003 | 0.0015 | 0.0004 | 0 | 0.0011 | 0.0028 | 0.0028 | 0.0013 | 0.0044 | 0 | 0 | 0.0043 | 0 | 0 | 0 | 0
0.1775 | 0.1396 | 0.5256 | 0.0145 | 0.0134 | 0.0308 | 0.0036 | 0.0178 | 0.0002 | 0.0013 | 0.0004 | 0 | 0.0011 | 0.0022 | 0.0026 | 0.0011 | 0.0049 | 0 | 0 | 0.0041 | 0 | 0 | 0 | 0
0.1898 | 0.1623 | 0.5234 | 0.0195 | 0.0153 | 0.0517 | 0.0234 | 0.0466 | 0.0008 | 0.003 | 0.0004 | 0 | 0.0012 | 0.0022 | 0.0032 | 0.0014 | 0.0047 | 0 | 0 | 0.0043 | 0 | 0 | 0 | 0
0.1863 | 0.1725 | 0.5284 | 0.0128 | 0.0198 | 0.0464 | 0.0163 | 0.0496 | 0.0012 | 0.0025 | 0.0004 | 0 | 0.0013 | 0.0026 | 0.0033 | 0.0013 | 0.0049 | 0 | 0 | 0.0044 | 0 | 0 | 0 | 0
0.1936 | 0.1671 | 0.5404 | 0.0102 | 0.0203 | 0.0439 | 0.0124 | 0.0491 | 0.001 | 0.0023 | 0.0004 | 0 | 0.0013 | 0.0025 | 0.003 | 0.0012 | 0.0043 | 0 | 0 | 0.0042 | 0 | 0 | 0 | 0
0.1756 | 0.1703 | 0.5199 | 0.0117 | 0.0179 | 0.0439 | 0.0157 | 0.0492 | 0.001 | 0.0024 | 0.0003 | 0 | 0.0012 | 0.0023 | 0.0043 | 0.0016 | 0.004 | 0 | 0 | 0.0042 | 0 | 0 | 0 | 0
0.1864 | 0.1528 | 0.5232 | 0.0113 | 0.02 | 0.0496 | 0.0138 | 0.0457 | 0.0008 | 0.0025 | 0.0004 | 0 | 0.0011 | 0.0026 | 0.0032 | 0.002 | 0.0037 | 0 | 0 | 0.004 | 0 | 0 | 0 | 0
0.1968 | 0.1705 | 0.5237 | 0.0081 | 0.013 | 0.0368 | 0.0133 | 0.0489 | 0.001 | 0.0022 | 0.0003 | 0 | 0.0012 | 0.0022 | 0.0039 | 0.0011 | 0.0048 | 0 | 0 | 0.0042 | 0 | 0 | 0 | 0
0.1829 | 0.1609 | 0.5409 | 0.0086 | 0.0152 | 0.0465 | 0.0257 | 0.0479 | 0.0009 | 0.003 | 0.0004 | 0 | 0.0012 | 0.0024 | 0.0034 | 0.0013 | 0.0054 | 0 | 0 | 0.0041 | 0 | 0 | 0 | 0
0.1824 | 0.1511 | 0.5235 | 0.0071 | 0.0153 | 0.0386 | 0.0159 | 0.04 | 0.0012 | 0.0028 | 0.0003 | 0 | 0.0011 | 0.0023 | 0.0029 | 0.001 | 0.0054 | 0 | 0 | 0.0041 | 0 | 0 | 0 | 0
0.1861 | 0.1421 | 0.5357 | 0.0073 | 0.0115 | 0.0497 | 0.03 | 0.0522 | 0.001 | 0.003 | 0.0004 | 0 | 0.001 | 0.0022 | 0.0036 | 0.0017 | 0.0059 | 0 | 0 | 0.0041 | 0 | 0 | 0 | 0
0.1972 | 0.1601 | 0.5116 | 0.0045 | 0.0138 | 0.046 | 0.0227 | 0.0497 | 0.0012 | 0.0026 | 0.0003 | 0 | 0.0012 | 0.0023 | 0.0032 | 0.0016 | 0.0049 | 0 | 0 | 0.0043 | 0 | 0.0001 | 0 | 0
0.1894 | 0.1558 | 0.5253 | 0.0106 | 0.0116 | 0.0346 | 0.0163 | 0.0427 | 0.0013 | 0.0025 | 0.0003 | 0 | 0.0012 | 0.0021 | 0.0047 | 0.0015 | 0.0071 | 0 | 0 | 0.0043 | 0 | 0 | 0 | 0
0.1926 | 0.1567 | 0.5106 | 0.0055 | 0.0125 | 0.0382 | 0.0163 | 0.0513 | 0.001 | 0.0023 | 0.0003 | 0 | 0.0012 | 0.0021 | 0.0045 | 0.0013 | 0.0058 | 0 | 0 | 0.0042 | 0 | 0 | 0 | 0
0.1832 | 0.1545 | 0.5104 | 0.0066 | 0.0119 | 0.0405 | 0.0176 | 0.0475 | 0.0009 | 0.0026 | 0.0003 | 0 | 0.0011 | 0.0021 | 0.0029 | 0.0014 | 0.004 | 0 | 0 | 0.0042 | 0 | 0 | 0 | 0
0.1733 | 0.1545 | 0.5142 | 0.0049 | 0.0134 | 0.0402 | 0.0185 | 0.0489 | 0.0014 | 0.0035 | 0.0004 | 0 | 0.0012 | 0.0023 | 0.0034 | 0.0013 | 0.0043 | 0 | 0 | 0.0043 | 0 | 0 | 0 | 0
0.1818 | 0.1595 | 0.5039 | 0.0053 | 0.0139 | 0.04 | 0.0155 | 0.0449 | 0.0013 | 0.0029 | 0.0003 | 0 | 0.0013 | 0.002 | 0.0045 | 0.0025 | 0.0041 | 0 | 0 | 0.0042 | 0 | 0.0001 | 0 | 0
0.1887 | 0.1689 | 0.5102 | 0.0064 | 0.0133 | 0.0395 | 0.0147 | 0.0447 | 0.0012 | 0.0027 | 0.0003 | 0 | 0.0012 | 0.0021 | 0.004 | 0.0019 | 0.0048 | 0 | 0 | 0.0042 | 0 | 0.0001 | 0 | 0
0.1848 | 0.1891 | 0.6874 | 0.0044 | 0.0136 | 0.0438 | 0.0169 | 0.0534 | 0.0012 | 0.0026 | 0.0004 | 0 | 0.0011 | 0.0023 | 0.0039 | 0.0015 | 0.0094 | 0 | 0 | 0.0043 | 0 | 0.0001 | 0 | 0
0.1973 | 0.1735 | 0.6874 | 0.0062 | 0.0179 | 0.0522 | 0.0183 | 0.0569 | 0.0013 | 0.0019 | 0.0004 | 0 | 0.0011 | 0.0022 | 0.0044 | 0.0009 | 0.008 | 0 | 0 | 0.0042 | 0 | 0 | 0 | 0
0.1897 | 0.1899 | 0.7072 | 0.0086 | 0.0195 | 0.0475 | 0.0162 | 0.0489 | 0.0012 | 0.0019 | 0.0005 | 0 | 0.0012 | 0.0026 | 0.0034 | 0.0014 | 0.0067 | 0 | 0 | 0.0044 | 0 | 0 | 0 | 0
0.187 | 0.1922 | 0.6926 | 0.0095 | 0.0168 | 0.0424 | 0.0146 | 0.0432 | 0.0011 | 0.002 | 0.0005 | 0 | 0.0011 | 0.0024 | 0.0031 | 0.0013 | 0.0063 | 0 | 0 | 0.0042 | 0 | 0 | 0 | 0
0.1939 | 0.1666 | 0.7081 | 0.0118 | 0.0181 | 0.0441 | 0.028 | 0.0411 | 0.0012 | 0.0019 | 0.0004 | 0 | 0.0011 | 0.0027 | 0.0038 | 0.0012 | 0.0073 | 0 | 0 | 0.0043 | 0 | 0 | 0 | 0
0.1966 | 0.1917 | 0.71 | 0.0079 | 0.0176 | 0.0452 | 0.0203 | 0.0454 | 0.0014 | 0.0024 | 0.0005 | 0 | 0.0012 | 0.0024 | 0.0039 | 0.0011 | 0.0076 | 0 | 0 | 0.0044 | 0 | 0 | 0 | 0
0.1908 | 0.1811 | 0.6813 | 0.0095 | 0.0131 | 0.0377 | 0.0149 | 0.0507 | 0.0012 | 0.0018 | 0.0005 | 0 | 0.0011 | 0.0022 | 0.0032 | 0.0017 | 0.0078 | 0 | 0 | 0.0043 | 0 | 0.0001 | 0 | 0
0.1942 | 0.2039 | 0.7052 | 0.0083 | 0.0144 | 0.05 | 0.0148 | 0.0509 | 0.001 | 0.0019 | 0.0005 | 0 | 0.0012 | 0.0025 | 0.0035 | 0.0013 | 0.0076 | 0 | 0 | 0.0043 | 0 | 0.0001 | 0 | 0
0.1953 | 0.1909 | 0.6964 | 0.0125 | 0.0133 | 0.0438 | 0.0144 | 0.0376 | 0.0011 | 0.0016 | 0.0005 | 0 | 0.001 | 0.0022 | 0.0031 | 0.0016 | 0.0089 | 0 | 0 | 0.0043 | 0 | 0 | 0 | 0
0.1927 | 0.1797 | 0.6853 | 0.0098 | 0.0133 | 0.05 | 0.0154 | 0.0377 | 0.0012 | 0.0023 | 0.0005 | 0 | 0.0011 | 0.0023 | 0.0031 | 0.0014 | 0.0066 | 0 | 0 | 0.0042 | 0 | 0.0001 | 0 | 0
0.1883 | 0.1839 | 0.6946 | 0.008 | 0.0154 | 0.0588 | 0.0251 | 0.0441 | 0.0011 | 0.0026 | 0.0005 | 0 | 0.0011 | 0.0027 | 0.0034 | 0.0013 | 0.0074 | 0 | 0 | 0.0043 | 0 | 0.0001 | 0 | 0
0.1907 | 0.1984 | 0.706 | 0.0047 | 0.0139 | 0.0524 | 0.0154 | 0.0444 | 0.0012 | 0.0018 | 0.0006 | 0 | 0.0012 | 0.0028 | 0.004 | 0.0013 | 0.0074 | 0 | 0 | 0.0041 | 0 | 0.0001 | 0 | 0
0.1776 | 0.176 | 0.7033 | 0.0098 | 0.0138 | 0.0554 | 0.0138 | 0.0448 | 0.001 | 0.002 | 0.0005 | 0 | 0.0011 | 0.0027 | 0.0033 | 0.0015 | 0.0067 | 0 | 0 | 0.0045 | 0 | 0.0001 | 0 | 0
0.1741 | 0.1887 | 0.6906 | 0.0076 | 0.0122 | 0.0659 | 0.0176 | 0.0456 | 0.0013 | 0.0021 | 0.0005 | 0 | 0.0011 | 0.0026 | 0.0035 | 0.0012 | 0.0079 | 0 | 0 | 0.0043 | 0 | 0.0001 | 0 | 0
0.1941 | 0.1931 | 0.6971 | 0.0096 | 0.0139 | 0.0532 | 0.0131 | 0.0468 | 0.001 | 0.0017 | 0.0005 | 0 | 0.0013 | 0.0027 | 0.004 | 0.0014 | 0.006 | 0 | 0 | 0.0044 | 0 | 0.0001 | 0 | 0
0.1898 | 0.1892 | 0.7096 | 0.0078 | 0.0126 | 0.0479 | 0.0138 | 0.0469 | 0.0012 | 0.0024 | 0.0006 | 0 | 0.0012 | 0.0029 | 0.0031 | 0.0013 | 0.0059 | 0 | 0 | 0.0048 | 0 | 0 | 0 | 0
0.1909 | 0.1947 | 0.7076 | 0.009 | 0.0123 | 0.0482 | 0.0127 | 0.0424 | 0.0011 | 0.0022 | 0.0003 | 0 | 0.0012 | 0.0025 | 0.0034 | 0.0013 | 0.0053 | 0 | 0 | 0.0047 | 0 | 0 | 0 | 0
0.1886 | 0.1946 | 0.7337 | 0.0076 | 0.0143 | 0.0533 | 0.0153 | 0.0464 | 0.001 | 0.0023 | 0.0004 | 0 | 0.0014 | 0.0028 | 0.0039 | 0.0013 | 0.0054 | 0 | 0 | 0.0048 | 0 | 0.0001 | 0 | 0
0.1858 | 0.1919 | 0.7124 | 0.0053 | 0.0133 | 0.0488 | 0.0163 | 0.0475 | 0.0008 | 0.0026 | 0.0004 | 0 | 0.0013 | 0.0029 | 0.0034 | 0.0021 | 0.0059 | 0 | 0 | 0.0048 | 0 | 0.0001 | 0 | 0
0.1859 | 0.1797 | 0.7019 | 0.0056 | 0.0137 | 0.048 | 0.0138 | 0.0468 | 0.0011 | 0.0025 | 0.0003 | 0 | 0.0014 | 0.0026 | 0.0037 | 0.0012 | 0.0053 | 0 | 0 | 0.0048 | 0 | 0.0001 | 0 | 0
0.1872 | 0.1812 | 0.6942 | 0.0079 | 0.0135 | 0.0473 | 0.0129 | 0.048 | 0.001 | 0.0031 | 0.0003 | 0 | 0.0013 | 0.0027 | 0.004 | 0.0019 | 0.0052 | 0 | 0 | 0.0048 | 0 | 0.0001 | 0 | 0
0.1875 | 0.1866 | 0.6898 | 0.0053 | 0.0125 | 0.0547 | 0.0152 | 0.0499 | 0.001 | 0.0033 | 0.0003 | 0 | 0.0014 | 0.0024 | 0.0042 | 0.0018 | 0.0064 | 0 | 0 | 0.0047 | 0 | 0.0001 | 0 | 0
0.1747 | 0.2047 | 0.6994 | 0.0061 | 0.0149 | 0.0487 | 0.0142 | 0.0527 | 0.0009 | 0.0029 | 0.0004 | 0 | 0.0016 | 0.0029 | 0.0041 | 0.0039 | 0.0041 | 0 | 0 | 0.0048 | 0 | 0.0001 | 0 | 0
0.1843 | 0.1965 | 0.7076 | 0.0056 | 0.0152 | 0.0459 | 0.0125 | 0.0513 | 0.001 | 0.0027 | 0.0004 | 0 | 0.0014 | 0.003 | 0.0037 | 0.0021 | 0.0045 | 0 | 0 | 0.0049 | 0 | 0 | 0 | 0
0.1821 | 0.2003 | 0.7175 | 0.0078 | 0.0143 | 0.0447 | 0.016 | 0.0531 | 0.0009 | 0.0025 | 0.0004 | 0 | 0.0015 | 0.0029 | 0.0047 | 0.0022 | 0.0051 | 0 | 0 | 0.0047 | 0 | 0.0001 | 0 | 0
0.1949 | 0.1907 | 0.7078 | 0.0041 | 0.0114 | 0.0508 | 0.0167 | 0.0491 | 0.0009 | 0.0027 | 0.0003 | 0 | 0.0013 | 0.0024 | 0.0031 | 0.0009 | 0.0048 | 0 | 0 | 0.0047 | 0 | 0 | 0 | 0
0.1869 | 0.1863 | 0.7171 | 0.0072 | 0.0156 | 0.0488 | 0.0155 | 0.041 | 0.0011 | 0.0026 | 0.0003 | 0 | 0.0013 | 0.0029 | 0.0048 | 0.0016 | 0.0051 | 0 | 0 | 0.0048 | 0 | 0 | 0 | 0
0.1779 | 0.1788 | 0.7326 | 0.0086 | 0.014 | 0.0465 | 0.0161 | 0.053 | 0.001 | 0.0025 | 0.0003 | 0 | 0.0012 | 0.003 | 0.0035 | 0.0024 | 0.0051 | 0 | 0 | 0.0048 | 0 | 0 | 0 | 0
0.1801 | 0.1848 | 0.7217 | 0.0144 | 0.0163 | 0.047 | 0.0188 | 0.0517 | 0.0012 | 0.0027 | 0.0004 | 0 | 0.0011 | 0.0029 | 0.0029 | 0.0013 | 0.0059 | 0 | 0 | 0.0048 | 0 | 0 | 0 | 0
0.1842 | 0.1851 | 0.7287 | 0.0106 | 0.0155 | 0.0501 | 0.0179 | 0.0566 | 0.0012 | 0.0027 | 0.0003 | 0 | 0.0012 | 0.0031 | 0.0033 | 0.0018 | 0.0053 | 0 | 0 | 0.0049 | 0 | 0 | 0 | 0
0.1862 | 0.1907 | 0.7346 | 0.0092 | 0.0172 | 0.0518 | 0.0152 | 0.0496 | 0.001 | 0.0034 | 0.0004 | 0 | 0.0014 | 0.0033 | 0.0049 | 0.0013 | 0.0051 | 0 | 0 | 0.0048 | 0 | 0 | 0 | 0
0.1869 | 0.1924 | 0.7391 | 0.0117 | 0.0166 | 0.0458 | 0.0165 | 0.0589 | 0.0012 | 0.0027 | 0.0004 | 0 | 0.0012 | 0.0033 | 0.0035 | 0.0019 | 0.006 | 0 | 0 | 0.005 | 0 | 0 | 0 | 0
0.1877 | 0.1857 | 0.7139 | 0.0104 | 0.0182 | 0.0489 | 0.0158 | 0.0536 | 0.001 | 0.0029 | 0.0004 | 0 | 0.0013 | 0.0034 | 0.0039 | 0.0014 | 0.0051 | 0 | 0 | 0.0049 | 0 | 0.0001 | 0 | 0
0.1811 | 0.18 | 0.7065 | 0.0098 | 0.0156 | 0.0377 | 0.0051 | 0.0219 | 0.0003 | 0.0017 | 0.0003 | 0 | 0.0011 | 0.0029 | 0.0034 | 0.0007 | 0.0047 | 0 | 0 | 0.0049 | 0 | 0 | 0 | 0
0.1759 | 0.2063 | 0.7289 | 0.0079 | 0.0113 | 0.031 | 0.0019 | 0.0127 | 0.0002 | 0.0015 | 0.0004 | 0 | 0.0013 | 0.0027 | 0.0031 | 0.0022 | 0.0059 | 0 | 0 | 0.005 | 0 | 0.0001 | 0 | 0
0.1927 | 0.1777 | 0.7324 | 0.0057 | 0.0121 | 0.0316 | 0.0016 | 0.0129 | 0.0002 | 0.0014 | 0.0003 | 0 | 0.0012 | 0.003 | 0.0033 | 0.0011 | 0.0055 | 0 | 0 | 0.0049 | 0 | 0.0001 | 0 | 0
0.1929 | 0.1743 | 0.7297 | 0.0034 | 0.0128 | 0.0317 | 0.0015 | 0.013 | 0.0002 | 0.0015 | 0.0004 | 0 | 0.0012 | 0.003 | 0.0032 | 0.0008 | 0.0063 | 0 | 0 | 0.0049 | 0 | 0.0001 | 0 | 0
0.2 | 0.1774 | 0.7199 | 0.0032 | 0.0129 | 0.0304 | 0.0025 | 0.0141 | 0.0002 | 0.0016 | 0.0003 | 0 | 0.0013 | 0.0029 | 0.0039 | 0.0015 | 0.0063 | 0 | 0 | 0.0049 | 0 | 0.0001 | 0 | 0
0.2076 | 0.1861 | 0.7188 | 0.0049 | 0.0108 | 0.0219 | 0.0013 | 0.0121 | 0.0002 | 0.0013 | 0.0002 | 0 | 0.0013 | 0.0027 | 0.0045 | 0.002 | 0.0058 | 0 | 0 | 0.0049 | 0 | 0.0001 | 0 | 0
0.1895 | 0.1851 | 0.7416 | 0.0078 | 0.0116 | 0.0243 | 0.0019 | 0.0137 | 0.0003 | 0.0016 | 0.0004 | 0 | 0.0014 | 0.003 | 0.0047 | 0.0019 | 0.0052 | 0 | 0 | 0.0049 | 0 | 0 | 0 | 0
0.2073 | 0.1757 | 0.7132 | 0.0043 | 0.0138 | 0.0223 | 0.0008 | 0.0111 | 0.0002 | 0.0013 | 0.0002 | 0 | 0.0013 | 0.0027 | 0.0052 | 0.0002 | 0.0061 | 0 | 0 | 0.0049 | 0 | 0 | 0 | 0
0.1947 | 0.1737 | 0.7122 | 0.0042 | 0.0145 | 0.0313 | 0.0039 | 0.0195 | 0.0004 | 0.0016 | 0.0002 | 0 | 0.0013 | 0.0025 | 0.0038 | 0.0007 | 0.0059 | 0 | 0 | 0.0049 | 0 | 0 | 0 | 0
0.1797 | 0.1762 | 0.7157 | 0.0047 | 0.0143 | 0.0304 | 0.005 | 0.0217 | 0.0004 | 0.0019 | 0.0003 | 0 | 0.0012 | 0.0024 | 0.0033 | 0.001 | 0.005 | 0 | 0 | 0.0049 | 0 | 0 | 0 | 0
0.1785 | 0.1797 | 0.7099 | 0.0051 | 0.0154 | 0.0284 | 0.0038 | 0.0209 | 0.0004 | 0.0017 | 0.0003 | 0 | 0.0012 | 0.0023 | 0.0034 | 0.0018 | 0.0052 | 0 | 0 | 0.0049 | 0 | 0 | 0 | 0
0.1915 | 0.174 | 0.7119 | 0.0047 | 0.0137 | 0.029 | 0.0043 | 0.0214 | 0.0003 | 0.0017 | 0.0002 | 0 | 0.0012 | 0.0022 | 0.0029 | 0.0013 | 0.0037 | 0 | 0 | 0.0049 | 0 | 0 | 0 | 0
0.1821 | 0.1975 | 0.7082 | 0.0058 | 0.012 | 0.032 | 0.012 | 0.0414 | 0.0008 | 0.0023 | 0.0003 | 0 | 0.0013 | 0.0026 | 0.0033 | 0.0015 | 0.0051 | 0 | 0 | 0.005 | 0 | 0 | 0 | 0
0.1838 | 0.1949 | 0.7221 | 0.0045 | 0.012 | 0.0363 | 0.0158 | 0.075 | 0.0012 | 0.0032 | 0.0003 | 0 | 0.0014 | 0.0027 | 0.0042 | 0.0008 | 0.0052 | 0 | 0 | 0.005 | 0 | 0 | 0 | 0
0.1835 | 0.1744 | 0.7354 | 0.0087 | 0.0117 | 0.0369 | 0.0164 | 0.0573 | 0.0011 | 0.003 | 0.0003 | 0 | 0.0012 | 0.0028 | 0.003 | 0.0011 | 0.0074 | 0 | 0 | 0.005 | 0 | 0 | 0 | 0
0.1948 | 0.1912 | 0.7164 | 0.0043 | 0.0107 | 0.0398 | 0.012 | 0.0421 | 0.001 | 0.003 | 0.0003 | 0 | 0.0013 | 0.0028 | 0.0049 | 0.0012 | 0.0074 | 0 | 0 | 0.0049 | 0 | 0 | 0 | 0
0.185 | 0.1868 | 0.7245 | 0.0047 | 0.0119 | 0.043 | 0.0153 | 0.0581 | 0.0012 | 0.0029 | 0.0003 | 0 | 0.0013 | 0.0028 | 0.0034 | 0.0019 | 0.0055 | 0 | 0 | 0.0049 | 0 | 0 | 0 | 0
0.1809 | 0.1904 | 0.6996 | 0.0056 | 0.0127 | 0.0442 | 0.0171 | 0.0418 | 0.0009 | 0.0035 | 0.0003 | 0 | 0.0013 | 0.0028 | 0.0045 | 0.0021 | 0.0067 | 0 | 0 | 0.0049 | 0 | 0 | 0 | 0
0.1832 | 0.1997 | 0.7069 | 0.0048 | 0.0118 | 0.0371 | 0.0126 | 0.0397 | 0.0011 | 0.0028 | 0.0003 | 0 | 0.0014 | 0.0027 | 0.0047 | 0.0015 | 0.0067 | 0 | 0 | 0.0048 | 0 | 0 | 0 | 0
0.186 | 0.183 | 0.6913 | 0.0076 | 0.0146 | 0.0393 | 0.0121 | 0.0372 | 0.0009 | 0.0023 | 0.0002 | 0 | 0.0011 | 0.0026 | 0.003 | 0.0014 | 0.0068 | 0 | 0 | 0.0047 | 0 | 0 | 0 | 0
0.1915 | 0.1794 | 0.6941 | 0.0069 | 0.0143 | 0.0403 | 0.0129 | 0.0543 | 0.0011 | 0.0024 | 0.0003 | 0 | 0.0011 | 0.0026 | 0.0037 | 0.0012 | 0.009 | 0 | 0 | 0.0048 | 0 | 0 | 0 | 0
0.2012 | 0.1931 | 0.7291 | 0.0133 | 0.014 | 0.0392 | 0.0126 | 0.045 | 0.0011 | 0.0023 | 0.0003 | 0 | 0.0012 | 0.003 | 0.0034 | 0.0016 | 0.0063 | 0 | 0 | 0.0049 | 0 | 0 | 0 | 0
0.1907 | 0.1844 | 0.7205 | 0.0104 | 0.0179 | 0.0453 | 0.0134 | 0.0443 | 0.0011 | 0.0027 | 0.0003 | 0 | 0.0011 | 0.0028 | 0.003 | 0.001 | 0.007 | 0 | 0 | 0.0047 | 0 | 0 | 0 | 0
0.2017 | 0.1821 | 0.7158 | 0.0132 | 0.0159 | 0.0395 | 0.0138 | 0.045 | 0.001 | 0.0026 | 0.0003 | 0 | 0.0012 | 0.0028 | 0.0032 | 0.0011 | 0.0063 | 0 | 0 | 0.005 | 0 | 0 | 0 | 0
0.1878 | 0.1877 | 0.7205 | 0.0128 | 0.0147 | 0.0393 | 0.0114 | 0.0388 | 0.0013 | 0.0022 | 0.0003 | 0 | 0.0011 | 0.0025 | 0.0029 | 0.002 | 0.0065 | 0 | 0 | 0.005 | 0 | 0 | 0 | 0
0.1886 | 0.1853 | 0.7239 | 0.0121 | 0.0116 | 0.0383 | 0.0167 | 0.0397 | 0.0016 | 0.0028 | 0.0003 | 0 | 0.0011 | 0.0024 | 0.0032 | 0.002 | 0.0062 | 0 | 0 | 0.0048 | 0 | 0 | 0 | 0
0.1957 | 0.1909 | 0.7109 | 0.0094 | 0.0171 | 0.0434 | 0.0132 | 0.0439 | 0.0015 | 0.0028 | 0.0005 | 0 | 0.0012 | 0.0027 | 0.0028 | 0.0013 | 0.0112 | 0 | 0 | 0.005 | 0 | 0 | 0 | 0
0.1843 | 0.1826 | 0.7027 | 0.0069 | 0.0085 | 0.0403 | 0.0143 | 0.061 | 0.0013 | 0.0024 | 0.0003 | 0 | 0.0011 | 0.002 | 0.0034 | 0.0015 | 0.0076 | 0 | 0 | 0.0045 | 0 | 0 | 0 | 0
0.1816 | 0.1992 | 0.6939 | 0.0116 | 0.0149 | 0.0448 | 0.0188 | 0.0533 | 0.0011 | 0.0031 | 0.0004 | 0 | 0.0013 | 0.0023 | 0.0046 | 0.0024 | 0.0072 | 0 | 0 | 0.0049 | 0 | 0.0001 | 0 | 0
0.1827 | 0.194 | 0.714 | 0.0122 | 0.0182 | 0.0697 | 0.0237 | 0.059 | 0.001 | 0.0025 | 0.0003 | 0 | 0.0012 | 0.0024 | 0.0047 | 0.0014 | 0.0064 | 0 | 0 | 0.005 | 0 | 0 | 0 | 0
0.1877 | 0.188 | 0.7025 | 0.0081 | 0.022 | 0.0507 | 0.0201 | 0.0625 | 0.001 | 0.0029 | 0.0003 | 0 | 0.0012 | 0.0025 | 0.0039 | 0.0015 | 0.008 | 0 | 0 | 0.0047 | 0 | 0 | 0 | 0
0.1869 | 0.1795 | 0.7036 | 0.009 | 0.0184 | 0.0467 | 0.0159 | 0.0626 | 0.001 | 0.0032 | 0.0003 | 0 | 0.0012 | 0.0024 | 0.0047 | 0.0019 | 0.0069 | 0 | 0 | 0.0046 | 0 | 0 | 0 | 0
0.1791 | 0.1566 | 0.5513 | 0.0079 | 0.0141 | 0.0424 | 0.0155 | 0.0546 | 0.001 | 0.0031 | 0.0004 | 0 | 0.0011 | 0.002 | 0.0033 | 0.0019 | 0.0071 | 0 | 0 | 0.0044 | 0 | 0.0001 | 0 | 0
0.1851 | 0.1578 | 0.5288 | 0.0144 | 0.012 | 0.0377 | 0.0151 | 0.0632 | 0.001 | 0.0025 | 0.0003 | 0 | 0.0011 | 0.0019 | 0.0043 | 0.0011 | 0.0067 | 0 | 0 | 0.0044 | 0 | 0 | 0 | 0
0.1843 | 0.167 | 0.5126 | 0.0115 | 0.0121 | 0.0403 | 0.0139 | 0.0557 | 0.001 | 0.0023 | 0.0003 | 0 | 0.0011 | 0.002 | 0.0034 | 0.0014 | 0.0063 | 0 | 0 | 0.0044 | 0 | 0 | 0 | 0
0.1812 | 0.1715 | 0.5061 | 0.0094 | 0.0141 | 0.0478 | 0.017 | 0.0535 | 0.001 | 0.0026 | 0.0003 | 0 | 0.0012 | 0.002 | 0.0035 | 0.0013 | 0.0061 | 0 | 0 | 0.0045 | 0 | 0 | 0 | 0
0.2042 | 0.1588 | 0.5164 | 0.0098 | 0.0161 | 0.0475 | 0.0155 | 0.0524 | 0.001 | 0.0021 | 0.0004 | 0 | 0.0011 | 0.0019 | 0.004 | 0.0012 | 0.0088 | 0 | 0 | 0.004 | 0 | 0 | 0 | 0
0.191 | 0.1764 | 0.5203 | 0.0141 | 0.0184 | 0.0446 | 0.0168 | 0.0659 | 0.0011 | 0.0018 | 0.0005 | 0 | 0.0013 | 0.0018 | 0.0043 | 0.0016 | 0.0088 | 0 | 0 | 0.0039 | 0 | 0.0001 | 0 | 0
0.1967 | 0.1689 | 0.5337 | 0.0069 | 0.0167 | 0.0443 | 0.0153 | 0.0509 | 0.0011 | 0.0022 | 0.0005 | 0 | 0.001 | 0.0017 | 0.0052 | 0.0018 | 0.0107 | 0 | 0 | 0.0039 | 0 | 0.0002 | 0 | 0
0.1915 | 0.1636 | 0.5128 | 0.0087 | 0.0152 | 0.0423 | 0.0139 | 0.0496 | 0.0013 | 0.0019 | 0.0005 | 0 | 0.001 | 0.0017 | 0.005 | 0.0016 | 0.0091 | 0 | 0 | 0.0038 | 0 | 0.0001 | 0 | 0
0.1922 | 0.1829 | 0.5211 | 0.0122 | 0.0149 | 0.039 | 0.0135 | 0.0493 | 0.0013 | 0.0018 | 0.0006 | 0 | 0.0011 | 0.0018 | 0.0035 | 0.0022 | 0.011 | 0 | 0 | 0.0039 | 0 | 0.0001 | 0 | 0
0.1902 | 0.1728 | 0.5148 | 0.0137 | 0.0151 | 0.0393 | 0.0157 | 0.0442 | 0.0009 | 0.0017 | 0.0006 | 0 | 0.0012 | 0.0019 | 0.0046 | 0.0016 | 0.0107 | 0 | 0 | 0.0039 | 0 | 0.0001 | 0 | 0
0.1858 | 0.1582 | 0.5199 | 0.0134 | 0.0144 | 0.0384 | 0.0134 | 0.0435 | 0.001 | 0.002 | 0.0005 | 0 | 0.0011 | 0.0021 | 0.0041 | 0.0014 | 0.0093 | 0 | 0 | 0.0041 | 0 | 0.0001 | 0 | 0
0.1749 | 0.1564 | 0.5075 | 0.0108 | 0.0186 | 0.0449 | 0.0177 | 0.0464 | 0.0009 | 0.0026 | 0.0005 | 0 | 0.001 | 0.0021 | 0.0042 | 0.0013 | 0.0085 | 0 | 0 | 0.004 | 0 | 0.0002 | 0 | 0
0.1753 | 0.1477 | 0.5223 | 0.0123 | 0.0146 | 0.0386 | 0.0151 | 0.0488 | 0.001 | 0.0024 | 0.0005 | 0 | 0.0009 | 0.002 | 0.0031 | 0.0013 | 0.0072 | 0 | 0 | 0.0041 | 0 | 0 | 0 | 0
0.1851 | 0.162 | 0.5227 | 0.015 | 0.0163 | 0.0413 | 0.0148 | 0.0435 | 0.0009 | 0.0046 | 0.0005 | 0 | 0.0011 | 0.0023 | 0.0043 | 0.0017 | 0.0085 | 0 | 0 | 0.0043 | 0 | 0.0001 | 0 | 0
0.1867 | 0.1617 | 0.5225 | 0.0107 | 0.0147 | 0.0422 | 0.0168 | 0.0461 | 0.0008 | 0.0029 | 0.0004 | 0 | 0.0011 | 0.0021 | 0.0047 | 0.0017 | 0.008 | 0 | 0 | 0.004 | 0 | 0.0001 | 0 | 0
0.1862 | 0.148 | 0.5246 | 0.0096 | 0.014 | 0.0342 | 0.0079 | 0.0305 | 0.0005 | 0.0015 | 0.0005 | 0 | 0.001 | 0.0021 | 0.0035 | 0.0016 | 0.0086 | 0 | 0 | 0.0041 | 0 | 0 | 0 | 0
0.1796 | 0.1484 | 0.5138 | 0.0084 | 0.0143 | 0.0307 | 0.0039 | 0.0205 | 0.0004 | 0.0009 | 0.0004 | 0 | 0.0009 | 0.002 | 0.0032 | 0.0012 | 0.0085 | 0 | 0 | 0.0041 | 0 | 0 | 0 | 0
0.1805 | 0.1711 | 0.5218 | 0.01 | 0.0152 | 0.0302 | 0.0052 | 0.0225 | 0.0004 | 0.0012 | 0.0004 | 0 | 0.001 | 0.002 | 0.0036 | 0.0023 | 0.009 | 0 | 0 | 0.0042 | 0 | 0.0001 | 0 | 0
0.1912 | 0.1576 | 0.5114 | 0.0082 | 0.0112 | 0.0292 | 0.0045 | 0.0201 | 0.0004 | 0.001 | 0.0004 | 0 | 0.001 | 0.0017 | 0.0038 | 0.0012 | 0.0086 | 0 | 0 | 0.0042 | 0 | 0 | 0 | 0
0.1894 | 0.1488 | 0.5163 | 0.0086 | 0.0079 | 0.021 | 0.0042 | 0.0192 | 0.0004 | 0.001 | 0.0003 | 0 | 0.0009 | 0.0013 | 0.003 | 0.0016 | 0.01 | 0 | 0 | 0.0042 | 0 | 0 | 0 | 0
0.1911 | 0.1505 | 0.5219 | 0.0116 | 0.0093 | 0.0262 | 0.0035 | 0.0183 | 0.0004 | 0.0009 | 0.0003 | 0 | 0.0009 | 0.0014 | 0.0037 | 0.0013 | 0.0086 | 0 | 0 | 0.0041 | 0 | 0.0001 | 0 | 0
0.19 | 0.1442 | 0.5156 | 0.0082 | 0.0097 | 0.0276 | 0.005 | 0.0233 | 0.0004 | 0.0012 | 0.0002 | 0 | 0.001 | 0.0014 | 0.0031 | 0.0014 | 0.0079 | 0 | 0 | 0.0044 | 0 | 0.0001 | 0 | 0
0.1852 | 0.1422 | 0.5104 | 0.0098 | 0.0113 | 0.0317 | 0.0052 | 0.0221 | 0.0005 | 0.0012 | 0.0003 | 0 | 0.0009 | 0.0013 | 0.0032 | 0.0013 | 0.0086 | 0 | 0 | 0.0043 | 0 | 0 | 0 | 0
0.1841 | 0.1421 | 0.4998 | 0.0058 | 0.0076 | 0.0268 | 0.0033 | 0.0173 | 0.0003 | 0.001 | 0.0002 | 0 | 0.001 | 0.0012 | 0.0034 | 0.0014 | 0.0064 | 0 | 0 | 0.0044 | 0 | 0 | 0 | 0
0.1892 | 0.1486 | 0.516 | 0.0083 | 0.0138 | 0.0301 | 0.005 | 0.0217 | 0.0004 | 0.0011 | 0.0002 | 0 | 0.001 | 0.0016 | 0.0035 | 0.0017 | 0.0061 | 0 | 0 | 0.0044 | 0 | 0.0001 | 0 | 0
0.1847 | 0.1555 | 0.5046 | 0.0066 | 0.0109 | 0.0236 | 0.0052 | 0.024 | 0.0004 | 0.0011 | 0.0002 | 0 | 0.001 | 0.0014 | 0.003 | 0.0015 | 0.0058 | 0 | 0 | 0.0044 | 0 | 0 | 0 | 0
0.1989 | 0.1528 | 0.5294 | 0.0095 | 0.0128 | 0.0265 | 0.0043 | 0.0213 | 0.0004 | 0.001 | 0.0002 | 0 | 0.001 | 0.0016 | 0.0033 | 0.0013 | 0.0061 | 0 | 0 | 0.0043 | 0 | 0 | 0 | 0
0.1845 | 0.1502 | 0.5128 | 0.0069 | 0.0087 | 0.025 | 0.0012 | 0.0111 | 0.0002 | 0.0008 | 0.0003 | 0 | 0.0009 | 0.0011 | 0.003 | 0.0014 | 0.0078 | 0 | 0 | 0.0042 | 0 | 0 | 0 | 0
0.1861 | 0.1426 | 0.5171 | 0.0108 | 0.0168 | 0.0345 | 0.0111 | 0.0334 | 0.0017 | 0.0019 | 0.0004 | 0 | 0.0009 | 0.0017 | 0.0027 | 0.0013 | 0.0077 | 0 | 0 | 0.0042 | 0 | 0 | 0 | 0
0.184 | 0.1456 | 0.5144 | 0.0091 | 0.0162 | 0.0412 | 0.0141 | 0.0408 | 0.0017 | 0.002 | 0.0003 | 0 | 0.0011 | 0.0017 | 0.0043 | 0.0013 | 0.008 | 0 | 0 | 0.0041 | 0 | 0.0001 | 0 | 0
0.1957 | 0.1566 | 0.5168 | 0.0068 | 0.0092 | 0.0358 | 0.0139 | 0.0498 | 0.002 | 0.0022 | 0.0003 | 0 | 0.001 | 0.0015 | 0.0034 | 0.0014 | 0.0063 | 0 | 0 | 0.0043 | 0 | 0.0001 | 0 | 0
0.1832 | 0.1539 | 0.5122 | 0.0074 | 0.011 | 0.0388 | 0.0139 | 0.0364 | 0.0022 | 0.0021 | 0.0002 | 0 | 0.0011 | 0.0015 | 0.004 | 0.0014 | 0.0062 | 0 | 0 | 0.0043 | 0 | 0 | 0 | 0
0.1946 | 0.1635 | 0.5163 | 0.007 | 0.0107 | 0.0437 | 0.0242 | 0.0466 | 0.0012 | 0.0028 | 0.0002 | 0 | 0.001 | 0.0016 | 0.004 | 0.0012 | 0.0075 | 0 | 0 | 0.0044 | 0 | 0 | 0 | 0
0.1884 | 0.1593 | 0.5309 | 0.0122 | 0.018 | 0.0404 | 0.0134 | 0.0341 | 0.0019 | 0.0016 | 0.0003 | 0 | 0.0011 | 0.0022 | 0.0049 | 0.0016 | 0.0069 | 0 | 0 | 0.0042 | 0 | 0 | 0 | 0
0.1876 | 0.1518 | 0.5069 | 0.0166 | 0.0164 | 0.0354 | 0.0147 | 0.0472 | 0.0028 | 0.0021 | 0.0003 | 0 | 0.001 | 0.0019 | 0.003 | 0.0012 | 0.0064 | 0 | 0 | 0.0043 | 0 | 0 | 0 | 0
0.1804 | 0.1507 | 0.5177 | 0.0162 | 0.0222 | 0.0333 | 0.0098 | 0.0353 | 0.0013 | 0.0018 | 0.0003 | 0 | 0.0009 | 0.0025 | 0.0025 | 0.0014 | 0.0063 | 0 | 0 | 0.0045 | 0 | 0 | 0 | 0
0.1909 | 0.1541 | 0.5095 | 0.0122 | 0.0208 | 0.0359 | 0.0116 | 0.0376 | 0.0009 | 0.0016 | 0.0002 | 0 | 0.001 | 0.002 | 0.0045 | 0.0015 | 0.0055 | 0 | 0 | 0.0044 | 0 | 0 | 0 | 0
0.1841 | 0.1635 | 0.4977 | 0.0125 | 0.0131 | 0.031 | 0.0127 | 0.042 | 0.0009 | 0.0019 | 0.0002 | 0 | 0.001 | 0.0017 | 0.0044 | 0.0018 | 0.0058 | 0 | 0 | 0.0042 | 0 | 0 | 0 | 0
0.1951 | 0.1535 | 0.5248 | 0.0136 | 0.0143 | 0.0454 | 0.0131 | 0.0497 | 0.0008 | 0.0018 | 0.0003 | 0 | 0.001 | 0.0019 | 0.0029 | 0.0016 | 0.0061 | 0 | 0 | 0.0044 | 0 | 0 | 0 | 0
0.1946 | 0.1597 | 0.511 | 0.014 | 0.0222 | 0.0326 | 0.0112 | 0.0431 | 0.0009 | 0.0018 | 0.0002 | 0.0244 | 0.001 | 0.0018 | 0.0035 | 0.0011 | 0.0076 | 0 | 0 | 0.0043 | 0 | 0 | 0 | 0
0.1958 | 0.155 | 0.5191 | 0.0175 | 0.015 | 0.035 | 0.0103 | 0.0363 | 0.0009 | 0.0017 | 0.0002 | 0 | 0.0011 | 0.0018 | 0.0044 | 0.0015 | 0.0069 | 0 | 0 | 0.0043 | 0 | 0 | 0 | 0
0.1907 | 0.1603 | 0.5201 | 0.011 | 0.0151 | 0.044 | 0.0126 | 0.0407 | 0.001 | 0.0019 | 0.0003 | 0 | 0.001 | 0.0018 | 0.005 | 0.0014 | 0.0065 | 0 | 0 | 0.0043 | 0 | 0 | 0 | 0
0.1894 | 0.1652 | 0.5055 | 0.0097 | 0.0114 | 0.0416 | 0.0141 | 0.0444 | 0.0014 | 0.0017 | 0.0002 | 0 | 0.001 | 0.0014 | 0.0032 | 0.0017 | 0.0073 | 0 | 0 | 0.0041 | 0 | 0.0001 | 0 | 0
0.1814 | 0.1559 | 0.5067 | 0.0086 | 0.0123 | 0.0397 | 0.0142 | 0.0437 | 0.0013 | 0.0018 | 0.0002 | 0 | 0.001 | 0.0016 | 0.0046 | 0.0016 | 0.0074 | 0 | 0 | 0.0041 | 0 | 0 | 0 | 0
0.184 | 0.1542 | 0.5164 | 0.0067 | 0.0139 | 0.0435 | 0.0141 | 0.0478 | 0.0011 | 0.0019 | 0.0003 | 0 | 0.0009 | 0.0017 | 0.0035 | 0.0015 | 0.0072 | 0 | 0 | 0.0042 | 0 | 0.0001 | 0 | 0
0.1908 | 0.166 | 0.5151 | 0.0123 | 0.012 | 0.0413 | 0.0157 | 0.0466 | 0.0014 | 0.0019 | 0.0003 | 0 | 0.001 | 0.0018 | 0.0036 | 0.0017 | 0.0075 | 0 | 0 | 0.0043 | 0 | 0 | 0 | 0
0.1844 | 0.1556 | 0.5017 | 0.0155 | 0.0113 | 0.0326 | 0.0142 | 0.0435 | 0.0009 | 0.002 | 0.0002 | 0 | 0.0009 | 0.0015 | 0.0032 | 0.0013 | 0.0053 | 0 | 0 | 0.0042 | 0 | 0 | 0 | 0
0.1887 | 0.1457 | 0.5249 | 0.0105 | 0.0104 | 0.0383 | 0.0167 | 0.0393 | 0.0009 | 0.0029 | 0.0003 | 0 | 0.001 | 0.0021 | 0.0031 | 0.0015 | 0.0064 | 0 | 0 | 0.0044 | 0 | 0 | 0 | 0
0.1831 | 0.1744 | 0.5369 | 0.016 | 0.0111 | 0.0345 | 0.0148 | 0.0519 | 0.0008 | 0.0026 | 0.0004 | 0 | 0.0011 | 0.0023 | 0.0034 | 0.0016 | 0.0064 | 0 | 0 | 0.0043 | 0 | 0 | 0 | 0
0.1725 | 0.1522 | 0.5385 | 0.0149 | 0.0167 | 0.0383 | 0.0168 | 0.048 | 0.0009 | 0.0028 | 0.0004 | 0 | 0.001 | 0.0025 | 0.0029 | 0.0014 | 0.0056 | 0 | 0 | 0.0044 | 0 | 0 | 0 | 0
0.1639 | 0.1482 | 0.5276 | 0.0097 | 0.0133 | 0.0393 | 0.0187 | 0.045 | 0.0008 | 0.003 | 0.0003 | 0 | 0.001 | 0.0022 | 0.0046 | 0.0053 | 0.0061 | 0 | 0 | 0.0042 | 0 | 0.0006 | 0 | 0
0.1717 | 0.1528 | 0.5183 | 0.0118 | 0.0121 | 0.0412 | 0.0146 | 0.0429 | 0.0008 | 0.0024 | 0.0003 | 0 | 0.001 | 0.0023 | 0.0032 | 0.0018 | 0.0053 | 0 | 0 | 0.0043 | 0 | 0.0001 | 0 | 0
0.183 | 0.1608 | 0.5191 | 0.0057 | 0.0154 | 0.041 | 0.0142 | 0.0458 | 0.0011 | 0.0019 | 0.0003 | 0 | 0.0012 | 0.0024 | 0.0032 | 0.0012 | 0.0049 | 0 | 0 | 0.0043 | 0 | 0 | 0 | 0
0.1811 | 0.1693 | 0.5248 | 0.0057 | 0.0191 | 0.0432 | 0.0178 | 0.0485 | 0.0014 | 0.0022 | 0.0002 | 0 | 0.0012 | 0.0023 | 0.0032 | 0.0015 | 0.0058 | 0 | 0 | 0.0042 | 0 | 0 | 0 | 0
0.1686 | 0.1496 | 0.5425 | 0.0081 | 0.0101 | 0.0344 | 0.0172 | 0.0542 | 0.0009 | 0.0018 | 0.0002 | 0 | 0.0011 | 0.0021 | 0.0041 | 0.0013 | 0.0058 | 0 | 0 | 0.0042 | 0 | 0 | 0 | 0
0.1879 | 0.1615 | 0.5561 | 0.0127 | 0.0126 | 0.0323 | 0.0223 | 0.055 | 0.001 | 0.0022 | 0.0002 | 0 | 0.0011 | 0.0022 | 0.0045 | 0.0014 | 0.0065 | 0 | 0 | 0.0043 | 0 | 0 | 0 | 0
0.1806 | 0.1429 | 0.5287 | 0.0079 | 0.0119 | 0.0485 | 0.0177 | 0.053 | 0.0009 | 0.0024 | 0.0003 | 0 | 0.001 | 0.0022 | 0.0027 | 0.0014 | 0.0057 | 0 | 0 | 0.0043 | 0 | 0 | 0 | 0
0.1967 | 0.1528 | 0.5126 | 0.0069 | 0.0202 | 0.0421 | 0.0136 | 0.0446 | 0.0008 | 0.0019 | 0.0003 | 0 | 0.0012 | 0.0022 | 0.0031 | 0.0013 | 0.0058 | 0 | 0 | 0.0043 | 0 | 0.0001 | 0 | 0
0.1904 | 0.1598 | 0.5199 | 0.0037 | 0.0167 | 0.0435 | 0.0216 | 0.0402 | 0.0007 | 0.0029 | 0.0003 | 0 | 0.0012 | 0.0023 | 0.0029 | 0.0016 | 0.0068 | 0 | 0 | 0.0042 | 0 | 0 | 0 | 0
0.1944 | 0.1642 | 0.5256 | 0.0094 | 0.0118 | 0.0367 | 0.0179 | 0.0365 | 0.0007 | 0.0023 | 0.0002 | 0 | 0.0012 | 0.002 | 0.0041 | 0.0013 | 0.0057 | 0 | 0 | 0.0041 | 0 | 0 | 0 | 0
0.1876 | 0.1565 | 0.5332 | 0.0058 | 0.0125 | 0.04 | 0.0097 | 0.0298 | 0.0007 | 0.0017 | 0.0003 | 0 | 0.0012 | 0.0019 | 0.0032 | 0.0013 | 0.0057 | 0 | 0 | 0.004 | 0 | 0 | 0 | 0
0.1702 | 0.1463 | 0.5193 | 0.0083 | 0.0112 | 0.0361 | 0.0143 | 0.0394 | 0.0008 | 0.0026 | 0.0002 | 0 | 0.0011 | 0.0016 | 0.003 | 0.0012 | 0.0057 | 0 | 0 | 0.0043 | 0 | 0.0001 | 0 | 0
0.1946 | 0.179 | 0.5268 | 0.006 | 0.0135 | 0.0411 | 0.015 | 0.0411 | 0.0008 | 0.0023 | 0.0002 | 0 | 0.0014 | 0.0015 | 0.0034 | 0.0017 | 0.0064 | 0 | 0 | 0.0041 | 0 | 0 | 0 | 0
0.1902 | 0.1567 | 0.5106 | 0.0083 | 0.0106 | 0.035 | 0.0149 | 0.0399 | 0.0009 | 0.0019 | 0.0003 | 0 | 0.0011 | 0.0017 | 0.0032 | 0.0014 | 0.0061 | 0 | 0 | 0.0041 | 0 | 0.0001 | 0 | 0
0.1886 | 0.1621 | 0.5133 | 0.0044 | 0.0123 | 0.0358 | 0.0136 | 0.0354 | 0.0006 | 0.0015 | 0.0002 | 0 | 0.0012 | 0.0018 | 0.0037 | 0.0016 | 0.0049 | 0 | 0 | 0.0041 | 0 | 0.0001 | 0 | 0
0.1766 | 0.1575 | 0.5027 | 0.013 | 0.0204 | 0.0307 | 0.0102 | 0.0325 | 0.0007 | 0.0014 | 0.0003 | 0 | 0.0012 | 0.0018 | 0.0041 | 0.0016 | 0.0055 | 0 | 0 | 0.0039 | 0 | 0.0001 | 0 | 0
0.1963 | 0.1824 | 0.7422 | 0.0151 | 0.0128 | 0.0261 | 0.0127 | 0.0374 | 0.0007 | 0.0012 | 0.0004 | 0 | 0.0011 | 0.0024 | 0.0038 | 0.0009 | 0.0065 | 0 | 0 | 0.0044 | 0 | 0 | 0 | 0
0.1791 | 0.1791 | 0.707 | 0.0118 | 0.0119 | 0.0312 | 0.0157 | 0.0325 | 0.0007 | 0.0018 | 0.0004 | 0 | 0.0011 | 0.0022 | 0.0037 | 0.001 | 0.0062 | 0 | 0 | 0.0044 | 0 | 0 | 0 | 0
0.1828 | 0.2125 | 0.6981 | 0.012 | 0.0236 | 0.0313 | 0.0118 | 0.0332 | 0.0007 | 0.0012 | 0.0004 | 0 | 0.0012 | 0.0025 | 0.0038 | 0.0009 | 0.0048 | 0 | 0 | 0.0044 | 0 | 0 | 0 | 0
0.1849 | 0.1974 | 0.7083 | 0.01 | 0.0163 | 0.0343 | 0.0095 | 0.0279 | 0.0007 | 0.0014 | 0.0004 | 0 | 0.0013 | 0.0022 | 0.0033 | 0.0014 | 0.006 | 0 | 0 | 0.0043 | 0 | 0 | 0 | 0
0.1825 | 0.1996 | 0.7384 | 0.0159 | 0.0141 | 0.0368 | 0.011 | 0.0394 | 0.0007 | 0.0021 | 0.0004 | 0 | 0.0014 | 0.0025 | 0.0035 | 0.0011 | 0.0058 | 0 | 0 | 0.0045 | 0 | 0.0001 | 0 | 0
0.1957 | 0.1724 | 0.7251 | 0.0135 | 0.0166 | 0.0358 | 0.0148 | 0.0419 | 0.0007 | 0.0018 | 0.0004 | 0 | 0.0011 | 0.0024 | 0.0029 | 0.0011 | 0.0067 | 0 | 0 | 0.0044 | 0 | 0 | 0 | 0
0.1904 | 0.1792 | 0.7001 | 0.0119 | 0.0135 | 0.0332 | 0.0134 | 0.0381 | 0.0006 | 0.0015 | 0.0004 | 0 | 0.0012 | 0.0022 | 0.0031 | 0.001 | 0.0071 | 0 | 0 | 0.0044 | 0 | 0.0001 | 0 | 0
0.1863 | 0.1937 | 0.6999 | 0.0116 | 0.0179 | 0.0342 | 0.0144 | 0.0409 | 0.0007 | 0.0015 | 0.0004 | 0 | 0.0012 | 0.0027 | 0.004 | 0.0013 | 0.0065 | 0 | 0 | 0.0045 | 0 | 0.0001 | 0 | 0
0.1955 | 0.1892 | 0.7084 | 0.0161 | 0.0156 | 0.03 | 0.0136 | 0.0388 | 0.0007 | 0.0015 | 0.0003 | 0 | 0.0013 | 0.0025 | 0.0042 | 0.0011 | 0.007 | 0 | 0 | 0.0045 | 0 | 0.0001 | 0 | 0
0.1949 | 0.185 | 0.7164 | 0.0137 | 0.0105 | 0.0278 | 0.0131 | 0.0381 | 0.0006 | 0.0015 | 0.0003 | 0 | 0.0012 | 0.0021 | 0.0034 | 0.0011 | 0.0066 | 0 | 0 | 0.0044 | 0 | 0.0001 | 0 | 0
0.2055 | 0.1856 | 0.71 | 0.0175 | 0.0163 | 0.0355 | 0.0134 | 0.0459 | 0.0011 | 0.0018 | 0.0004 | 0 | 0.0012 | 0.0022 | 0.0044 | 0.001 | 0.0073 | 0 | 0 | 0.0044 | 0 | 0.0001 | 0 | 0
0.1854 | 0.1878 | 0.7034 | 0.0106 | 0.015 | 0.0351 | 0.0134 | 0.04 | 0.0011 | 0.0014 | 0.0003 | 0 | 0.0013 | 0.002 | 0.0047 | 0.0011 | 0.007 | 0 | 0 | 0.0044 | 0 | 0.0001 | 0 | 0
0.2008 | 0.1906 | 0.7097 | 0.0128 | 0.0137 | 0.0352 | 0.0137 | 0.0402 | 0.001 | 0.0017 | 0.0003 | 0 | 0.0013 | 0.002 | 0.0045 | 0.001 | 0.0067 | 0 | 0 | 0.0045 | 0 | 0.0001 | 0 | 0
0.1899 | 0.2025 | 0.7085 | 0.0118 | 0.0142 | 0.0385 | 0.0184 | 0.0408 | 0.0011 | 0.002 | 0.0003 | 0 | 0.0013 | 0.0022 | 0.0038 | 0.0012 | 0.0057 | 0 | 0 | 0.0046 | 0 | 0 | 0 | 0
0.2017 | 0.1991 | 0.6873 | 0.0115 | 0.0193 | 0.0359 | 0.0142 | 0.0407 | 0.0011 | 0.002 | 0.0003 | 0 | 0.0014 | 0.0023 | 0.0035 | 0.001 | 0.0056 | 0 | 0 | 0.0047 | 0 | 0.0001 | 0 | 0
0.2037 | 0.1936 | 0.7442 | 0.0113 | 0.0149 | 0.0436 | 0.0179 | 0.0444 | 0.001 | 0.0024 | 0.0003 | 0 | 0.0013 | 0.0024 | 0.0036 | 0.001 | 0.0058 | 0 | 0 | 0.0051 | 0 | 0 | 0 | 0
0.1828 | 0.1955 | 0.7138 | 0.0055 | 0.0175 | 0.0368 | 0.0133 | 0.0458 | 0.0008 | 0.002 | 0.0003 | 0 | 0.0014 | 0.0023 | 0.0039 | 0.0017 | 0.0047 | 0 | 0 | 0.005 | 0 | 0.0001 | 0 | 0
0.1856 | 0.1991 | 0.7089 | 0.0096 | 0.0165 | 0.0377 | 0.0139 | 0.0466 | 0.0007 | 0.0021 | 0.0003 | 0 | 0.0014 | 0.0024 | 0.0034 | 0.0016 | 0.0047 | 0 | 0 | 0.0048 | 0 | 0.0001 | 0 | 0
0.1892 | 0.204 | 0.7251 | 0.0124 | 0.0106 | 0.0298 | 0.0105 | 0.0399 | 0.001 | 0.0018 | 0.0002 | 0 | 0.0014 | 0.0022 | 0.0051 | 0.0014 | 0.0048 | 0 | 0 | 0.0048 | 0 | 0 | 0 | 0
0.2003 | 0.2087 | 0.7012 | 0.0139 | 0.0102 | 0.0313 | 0.0109 | 0.04 | 0.0011 | 0.0017 | 0.0003 | 0 | 0.0015 | 0.0021 | 0.0056 | 0.0015 | 0.0056 | 0 | 0 | 0.0047 | 0 | 0.0001 | 0 | 0
0.1892 | 0.1887 | 0.7032 | 0.0124 | 0.0103 | 0.0319 | 0.012 | 0.0349 | 0.0008 | 0.0019 | 0.0003 | 0 | 0.0013 | 0.0022 | 0.0059 | 0.0016 | 0.005 | 0 | 0 | 0.0048 | 0 | 0.0001 | 0 | 0
0.1833 | 0.199 | 0.6992 | 0.0062 | 0.0122 | 0.0356 | 0.0126 | 0.0409 | 0.0009 | 0.0022 | 0.0003 | 0 | 0.0014 | 0.0022 | 0.0055 | 0.0009 | 0.0049 | 0 | 0 | 0.0047 | 0 | 0 | 0 | 0
0.1889 | 0.1979 | 0.7188 | 0.0109 | 0.0117 | 0.026 | 0.0024 | 0.0163 | 0.0002 | 0.0012 | 0.0003 | 0 | 0.0013 | 0.0023 | 0.0036 | 0.002 | 0.0065 | 0 | 0 | 0.0048 | 0 | 0 | 0 | 0
0.197 | 0.1967 | 0.7048 | 0.0097 | 0.0109 | 0.0317 | 0.0139 | 0.0441 | 0.001 | 0.0027 | 0.0003 | 0 | 0.0014 | 0.0021 | 0.0049 | 0.0028 | 0.0046 | 0 | 0 | 0.0047 | 0 | 0 | 0 | 0
0.1857 | 0.2007 | 0.7188 | 0.0096 | 0.01 | 0.0418 | 0.0226 | 0.0477 | 0.001 | 0.0029 | 0.0004 | 0 | 0.0014 | 0.0022 | 0.0036 | 0.0028 | 0.0058 | 0 | 0 | 0.0049 | 0 | 0.0001 | 0 | 0
0.1934 | 0.2004 | 0.7218 | 0.0066 | 0.0119 | 0.0471 | 0.0292 | 0.0572 | 0.001 | 0.0033 | 0.0003 | 0 | 0.0014 | 0.0022 | 0.0045 | 0.0016 | 0.0079 | 0 | 0 | 0.0048 | 0 | 0.0001 | 0 | 0
0.1965 | 0.1991 | 0.7065 | 0.0025 | 0.0108 | 0.042 | 0.0193 | 0.0449 | 0.001 | 0.0023 | 0.0003 | 0 | 0.0015 | 0.0021 | 0.0056 | 0.002 | 0.0064 | 0 | 0 | 0.0048 | 0 | 0.0001 | 0 | 0
0.1925 | 0.1967 | 0.7213 | 0.0063 | 0.0132 | 0.0413 | 0.0157 | 0.05 | 0.0009 | 0.0023 | 0.0003 | 0 | 0.0014 | 0.0023 | 0.0036 | 0.0014 | 0.0057 | 0 | 0 | 0.005 | 0 | 0.0001 | 0 | 0
0.1932 | 0.1764 | 0.7179 | 0.019 | 0.0131 | 0.0384 | 0.0165 | 0.0532 | 0.001 | 0.0028 | 0.0003 | 0 | 0.0014 | 0.0024 | 0.005 | 0.002 | 0.0055 | 0 | 0 | 0.0048 | 0 | 0 | 0 | 0
0.1983 | 0.1734 | 0.7056 | 0.0153 | 0.0099 | 0.0225 | 0.0034 | 0.0221 | 0.0003 | 0.0011 | 0.0002 | 0 | 0.0014 | 0.002 | 0.0054 | 0.0031 | 0.0057 | 0 | 0 | 0.0048 | 0 | 0 | 0 | 0
0.1944 | 0.1796 | 0.7263 | 0.0191 | 0.0146 | 0.0252 | 0.0036 | 0.0189 | 0.0003 | 0.0011 | 0.0003 | 0 | 0.0013 | 0.0023 | 0.0062 | 0.0019 | 0.0056 | 0 | 0 | 0.0047 | 0 | 0 | 0 | 0
0.1944 | 0.2057 | 0.7258 | 0.0076 | 0.0108 | 0.0243 | 0.0026 | 0.0196 | 0.0003 | 0.0011 | 0.0003 | 0 | 0.0014 | 0.0019 | 0.0055 | 0.0008 | 0.0056 | 0 | 0 | 0.0049 | 0 | 0 | 0 | 0
0.1874 | 0.1717 | 0.7255 | 0.0098 | 0.0109 | 0.024 | 0.0033 | 0.02 | 0.0003 | 0.0013 | 0.0004 | 0 | 0.0012 | 0.0022 | 0.0034 | 0.0012 | 0.0065 | 0 | 0 | 0.0049 | 0 | 0 | 0 | 0
0.1956 | 0.1749 | 0.7322 | 0.0092 | 0.0115 | 0.0231 | 0.0034 | 0.0186 | 0.0004 | 0.0012 | 0.0003 | 0 | 0.0012 | 0.0022 | 0.0033 | 0.0016 | 0.0063 | 0 | 0 | 0.005 | 0 | 0 | 0 | 0
0.1977 | 0.1967 | 0.7354 | 0.0095 | 0.0111 | 0.0245 | 0.0037 | 0.0238 | 0.0003 | 0.0012 | 0.0003 | 0 | 0.0014 | 0.0022 | 0.0056 | 0.0021 | 0.0061 | 0 | 0 | 0.0048 | 0 | 0.0001 | 0 | 0
0.1917 | 0.1878 | 0.7403 | 0.0117 | 0.0121 | 0.0248 | 0.0035 | 0.0201 | 0.0003 | 0.0011 | 0.0003 | 0 | 0.0011 | 0.0023 | 0.0035 | 0.0019 | 0.0056 | 0 | 0 | 0.0049 | 0 | 0 | 0 | 0
0.1884 | 0.1898 | 0.7147 | 0.0144 | 0.012 | 0.0347 | 0.0031 | 0.0172 | 0.0003 | 0.001 | 0.0003 | 0 | 0.001 | 0.0021 | 0.003 | 0.0017 | 0.0062 | 0 | 0 | 0.0047 | 0 | 0 | 0 | 0
0.1874 | 0.1892 | 0.7003 | 0.0087 | 0.0124 | 0.037 | 0.0038 | 0.0155 | 0.0003 | 0.0011 | 0.0003 | 0 | 0.0011 | 0.0019 | 0.0042 | 0.0027 | 0.0071 | 0 | 0 | 0.0046 | 0 | 0.0001 | 0 | 0
0.1811 | 0.1872 | 0.7149 | 0.008 | 0.0153 | 0.0369 | 0.003 | 0.0162 | 0.0004 | 0.001 | 0.0003 | 0 | 0.0012 | 0.0019 | 0.0054 | 0.0012 | 0.0058 | 0 | 0 | 0.0047 | 0 | 0.0001 | 0 | 0
0.1947 | 0.1903 | 0.7078 | 0.0105 | 0.0127 | 0.0331 | 0.0024 | 0.017 | 0.0003 | 0.0009 | 0.0003 | 0 | 0.0011 | 0.0021 | 0.003 | 0.0019 | 0.0054 | 0 | 0 | 0.0048 | 0 | 0 | 0 | 0
0.2009 | 0.1992 | 0.7154 | 0.0072 | 0.0122 | 0.0309 | 0.0032 | 0.0195 | 0.0004 | 0.0011 | 0.0003 | 0 | 0.0012 | 0.002 | 0.0033 | 0.0014 | 0.0059 | 0 | 0 | 0.0047 | 0 | 0 | 0 | 0
0.1971 | 0.1888 | 0.7128 | 0.0072 | 0.0123 | 0.0345 | 0.0124 | 0.0334 | 0.0009 | 0.0019 | 0.0004 | 0 | 0.0013 | 0.0024 | 0.0053 | 0.0015 | 0.0064 | 0 | 0 | 0.0047 | 0 | 0 | 0 | 0
0.1921 | 0.1975 | 0.7029 | 0.0044 | 0.011 | 0.0417 | 0.0138 | 0.0362 | 0.0009 | 0.0022 | 0.0003 | 0 | 0.0013 | 0.0019 | 0.0041 | 0.0015 | 0.0069 | 0 | 0 | 0.0046 | 0 | 0 | 0 | 0
0.1888 | 0.2026 | 0.7011 | 0.007 | 0.0222 | 0.0536 | 0.0175 | 0.0399 | 0.0008 | 0.0019 | 0.0003 | 0 | 0.0013 | 0.0024 | 0.0053 | 0.0016 | 0.0054 | 0 | 0 | 0.0048 | 0 | 0.0001 | 0 | 0
0.1938 | 0.2045 | 0.6846 | 0.0115 | 0.0128 | 0.0466 | 0.0134 | 0.0313 | 0.0007 | 0.0017 | 0.0003 | 0 | 0.0013 | 0.002 | 0.0042 | 0.0018 | 0.0053 | 0 | 0 | 0.0049 | 0 | 0.0001 | 0 | 0
0.1912 | 0.2061 | 0.7122 | 0.0029 | 0.0345 | 0.0472 | 0.0125 | 0.0331 | 0.0007 | 0.0017 | 0.0003 | 0 | 0.0013 | 0.0028 | 0.0056 | 0.0011 | 0.006 | 0 | 0 | 0.0047 | 0 | 0.0001 | 0 | 0
0.1934 | 0.2047 | 0.691 | 0.004 | 0.0196 | 0.0403 | 0.0252 | 0.0264 | 0.0007 | 0.0019 | 0.0003 | 0 | 0.0013 | 0.0019 | 0.0038 | 0.0013 | 0.0057 | 0 | 0 | 0.0046 | 0 | 0 | 0 | 0
0.1919 | 0.1947 | 0.6857 | 0.0083 | 0.0133 | 0.0379 | 0.0136 | 0.029 | 0.0008 | 0.0016 | 0.0003 | 0 | 0.0014 | 0.0021 | 0.0062 | 0.0018 | 0.0061 | 0 | 0 | 0.0047 | 0 | 0 | 0 | 0
0.1879 | 0.2029 | 0.7002 | 0.0082 | 0.0209 | 0.0367 | 0.0163 | 0.0375 | 0.0008 | 0.0021 | 0.0004 | 0 | 0.0012 | 0.0023 | 0.0035 | 0.0014 | 0.0062 | 0 | 0 | 0.005 | 0 | 0 | 0 | 0
0.19 | 0.2026 | 0.7104 | 0.015 | 0.0205 | 0.0385 | 0.0128 | 0.0349 | 0.0008 | 0.0022 | 0.0003 | 0 | 0.0013 | 0.0023 | 0.0034 | 0.0015 | 0.0067 | 0 | 0 | 0.0048 | 0 | 0 | 0 | 0
0.1808 | 0.173 | 0.7013 | 0.0095 | 0.0169 | 0.0432 | 0.0152 | 0.035 | 0.0007 | 0.0019 | 0.0004 | 0 | 0.0012 | 0.0027 | 0.0039 | 0.0013 | 0.0074 | 0 | 0 | 0.0047 | 0 | 0 | 0 | 0
0.1961 | 0.1963 | 0.7285 | 0.0159 | 0.015 | 0.0348 | 0.0245 | 0.0365 | 0.0008 | 0.0023 | 0.0004 | 0 | 0.0013 | 0.0026 | 0.0038 | 0.0015 | 0.0067 | 0 | 0 | 0.0048 | 0 | 0 | 0 | 0
0.2014 | 0.1971 | 0.6961 | 0.0299 | 0.0152 | 0.0308 | 0.0108 | 0.04 | 0.0008 | 0.002 | 0.0003 | 0 | 0.0012 | 0.0022 | 0.0039 | 0.0011 | 0.0075 | 0 | 0 | 0.0048 | 0 | 0 | 0 | 0
0.1828 | 0.1884 | 0.7127 | 0.0114 | 0.016 | 0.0305 | 0.0122 | 0.0383 | 0.0007 | 0.0019 | 0.0003 | 0 | 0.0012 | 0.0024 | 0.003 | 0.0013 | 0.0072 | 0 | 0 | 0.0048 | 0 | 0 | 0 | 0
0.1848 | 0.1828 | 0.6931 | 0.0114 | 0.0099 | 0.0334 | 0.0146 | 0.0372 | 0.0007 | 0.002 | 0.0003 | 0 | 0.0011 | 0.0019 | 0.0037 | 0.0011 | 0.0089 | 0 | 0 | 0.0048 | 0 | 0 | 0 | 0
0.1897 | 0.1801 | 0.6869 | 0.017 | 0.0168 | 0.0327 | 0.0162 | 0.0401 | 0.0008 | 0.0021 | 0.0004 | 0 | 0.001 | 0.0025 | 0.0032 | 0.0011 | 0.0083 | 0 | 0 | 0.0046 | 0 | 0 | 0 | 0
0.193 | 0.1928 | 0.7176 | 0.0103 | 0.0152 | 0.0355 | 0.0161 | 0.0386 | 0.0007 | 0.0018 | 0.0004 | 0 | 0.0012 | 0.0025 | 0.0032 | 0.0008 | 0.0086 | 0 | 0 | 0.0046 | 0 | 0 | 0 | 0
0.1806 | 0.1874 | 0.7115 | 0.0179 | 0.0169 | 0.0288 | 0.0162 | 0.0442 | 0.0006 | 0.0017 | 0.0003 | 0 | 0.0012 | 0.003 | 0.0037 | 0.0015 | 0.0082 | 0 | 0 | 0.0046 | 0 | 0 | 0 | 0
0.1865 | 0.1794 | 0.7154 | 0.0153 | 0.0218 | 0.034 | 0.0153 | 0.0404 | 0.0007 | 0.0018 | 0.0004 | 0 | 0.0011 | 0.003 | 0.0033 | 0.0013 | 0.006 | 0 | 0 | 0.0046 | 0 | 0 | 0 | 0
0.1847 | 0.1942 | 0.7086 | 0.0135 | 0.0161 | 0.0387 | 0.0153 | 0.0389 | 0.0007 | 0.0018 | 0.0003 | 0 | 0.0012 | 0.0022 | 0.0047 | 0.0014 | 0.0078 | 0 | 0 | 0.0046 | 0 | 0 | 0 | 0
0.189 | 0.1816 | 0.7276 | 0.01 | 0.0127 | 0.0379 | 0.0131 | 0.0431 | 0.0008 | 0.0021 | 0.0004 | 0 | 0.0012 | 0.0022 | 0.0049 | 0.0012 | 0.008 | 0 | 0 | 0.0046 | 0 | 0 | 0 | 0
0.1843 | 0.1858 | 0.7136 | 0.0077 | 0.0136 | 0.0551 | 0.0193 | 0.0415 | 0.0008 | 0.0024 | 0.0003 | 0 | 0.0011 | 0.0018 | 0.0049 | 0.0015 | 0.0072 | 0 | 0 | 0.0046 | 0 | 0.0001 | 0 | 0
0.1814 | 0.1859 | 0.7004 | 0.0092 | 0.0106 | 0.0541 | 0.021 | 0.0479 | 0.0008 | 0.0018 | 0.0003 | 0 | 0.0011 | 0.0017 | 0.0037 | 0.0011 | 0.0067 | 0 | 0 | 0.0045 | 0 | 0 | 0 | 0
0.1848 | 0.1914 | 0.7103 | 0.0125 | 0.0137 | 0.057 | 0.015 | 0.0379 | 0.0008 | 0.0022 | 0.0003 | 0 | 0.0012 | 0.0023 | 0.0051 | 0.0016 | 0.007 | 0 | 0 | 0.0048 | 0 | 0 | 0 | 0
0.1986 | 0.1837 | 0.7459 | 0.011 | 0.0103 | 0.0503 | 0.013 | 0.0367 | 0.0008 | 0.002 | 0.0003 | 0 | 0.0011 | 0.0021 | 0.0034 | 0.0014 | 0.0073 | 0 | 0 | 0.0049 | 0 | 0 | 0 | 0
0.1916 | 0.1854 | 0.7161 | 0.0112 | 0.0116 | 0.079 | 0.0303 | 0.0464 | 0.0011 | 0.0032 | 0.0004 | 0 | 0.0012 | 0.0021 | 0.006 | 0.0011 | 0.0075 | 0 | 0 | 0.0046 | 0 | 0 | 0 | 0
0.1939 | 0.1913 | 0.725 | 0.0174 | 0.0149 | 0.0723 | 0.0301 | 0.0475 | 0.0012 | 0.004 | 0.0005 | 0 | 0.0013 | 0.0027 | 0.0064 | 0.0009 | 0.0069 | 0 | 0 | 0.0049 | 0 | 0 | 0 | 0
0.1702 | 0.1769 | 0.7028 | 0.015 | 0.0123 | 0.065 | 0.0336 | 0.0787 | 0.0009 | 0.0032 | 0.0005 | 0 | 0.0012 | 0.0025 | 0.0046 | 0.004 | 0.0066 | 0 | 0 | 0.0046 | 0 | 0.0002 | 0 | 0
0.1935 | 0.1902 | 0.7264 | 0.0184 | 0.0144 | 0.0714 | 0.0418 | 0.0615 | 0.0012 | 0.0032 | 0.0004 | 0 | 0.0013 | 0.0026 | 0.0039 | 0.001 | 0.0066 | 0 | 0 | 0.0049 | 0 | 0 | 0 | 0
0.1925 | 0.197 | 0.7573 | 0.0145 | 0.014 | 0.0695 | 0.0347 | 0.0436 | 0.0011 | 0.0033 | 0.0004 | 0 | 0.0013 | 0.0026 | 0.0042 | 0.0012 | 0.0068 | 0 | 0 | 0.005 | 0 | 0 | 0 | 0
0.1819 | 0.1849 | 0.7136 | 0.0072 | 0.0104 | 0.0652 | 0.0455 | 0.0379 | 0.0009 | 0.0027 | 0.0004 | 0 | 0.0012 | 0.0021 | 0.0052 | 0.0013 | 0.0056 | 0 | 0 | 0.0046 | 0 | 0 | 0 | 0
0.1816 | 0.1873 | 0.7091 | 0.0086 | 0.0126 | 0.0516 | 0.0245 | 0.0408 | 0.0012 | 0.0025 | 0.0004 | 0 | 0.0012 | 0.0023 | 0.0048 | 0.0018 | 0.0068 | 0 | 0 | 0.0047 | 0 | 0.0001 | 0 | 0
0.1897 | 0.1492 | 0.5109 | 0.0071 | 0.0118 | 0.0475 | 0.0157 | 0.0391 | 0.0007 | 0.0018 | 0.0003 | 0 | 0.0013 | 0.0016 | 0.0079 | 0.0045 | 0.0051 | 0 | 0 | 0.0039 | 0 | 0.0001 | 0 | 0
0.1812 | 0.141 | 0.5144 | 0.008 | 0.0115 | 0.0488 | 0.0186 | 0.0419 | 0.0008 | 0.0022 | 0.0003 | 0 | 0.0011 | 0.0016 | 0.0044 | 0.0011 | 0.0069 | 0 | 0 | 0.0042 | 0 | 0.0001 | 0 | 0
0.1815 | 0.1525 | 0.5156 | 0.0053 | 0.0141 | 0.0455 | 0.0156 | 0.0403 | 0.0008 | 0.0023 | 0.0003 | 0 | 0.0012 | 0.0019 | 0.0041 | 0.0018 | 0.0061 | 0 | 0 | 0.0041 | 0 | 0 | 0 | 0
0.183 | 0.1511 | 0.4848 | 0.0039 | 0.0072 | 0.041 | 0.0162 | 0.0605 | 0.0009 | 0.0021 | 0.0004 | 0 | 0.0012 | 0.0013 | 0.005 | 0.0023 | 0.0077 | 0 | 0 | 0.0041 | 0 | 0 | 0 | 0
0.19 | 0.1532 | 0.5064 | 0.0071 | 0.0116 | 0.0382 | 0.0187 | 0.0498 | 0.0008 | 0.002 | 0.0003 | 0 | 0.0011 | 0.0016 | 0.0048 | 0.0021 | 0.0062 | 0 | 0 | 0.0043 | 0 | 0 | 0 | 0
0.1848 | 0.1616 | 0.5316 | 0.0136 | 0.0145 | 0.0289 | 0.0115 | 0.043 | 0.0011 | 0.0023 | 0.0003 | 0 | 0.0013 | 0.0019 | 0.0047 | 0.002 | 0.0062 | 0 | 0 | 0.0044 | 0 | 0 | 0 | 0
0.1882 | 0.1541 | 0.5264 | 0.0083 | 0.015 | 0.0324 | 0.0125 | 0.042 | 0.0011 | 0.0019 | 0.0004 | 0 | 0.0012 | 0.0019 | 0.0033 | 0.0017 | 0.0071 | 0 | 0 | 0.0043 | 0 | 0.0001 | 0 | 0
0.1886 | 0.1543 | 0.5151 | 0.0067 | 0.0159 | 0.0328 | 0.014 | 0.0451 | 0.001 | 0.0017 | 0.0004 | 0 | 0.0011 | 0.0018 | 0.0036 | 0.0017 | 0.0073 | 0 | 0 | 0.0041 | 0 | 0 | 0 | 0
0.1854 | 0.1414 | 0.5012 | 0.0086 | 0.016 | 0.031 | 0.0128 | 0.0431 | 0.0009 | 0.0017 | 0.0004 | 0 | 0.0011 | 0.0018 | 0.0035 | 0.0017 | 0.0071 | 0 | 0 | 0.0042 | 0 | 0 | 0 | 0
0.1796 | 0.1534 | 0.5064 | 0.0084 | 0.0144 | 0.0324 | 0.0134 | 0.0483 | 0.0009 | 0.0019 | 0.0004 | 0 | 0.0012 | 0.0019 | 0.0037 | 0.0018 | 0.0066 | 0 | 0 | 0.0042 | 0 | 0.0001 | 0 | 0
0.19 | 0.1482 | 0.5345 | 0.0122 | 0.0141 | 0.0352 | 0.0161 | 0.0466 | 0.0011 | 0.0023 | 0.0005 | 0 | 0.0012 | 0.002 | 0.0032 | 0.0014 | 0.0058 | 0 | 0 | 0.0043 | 0 | 0 | 0 | 0
0.1869 | 0.1558 | 0.5211 | 0.0078 | 0.0144 | 0.025 | 0.005 | 0.0262 | 0.0005 | 0.0011 | 0.0004 | 0 | 0.0011 | 0.0018 | 0.0032 | 0.0013 | 0.0064 | 0 | 0 | 0.0042 | 0 | 0 | 0 | 0
0.1864 | 0.1496 | 0.5128 | 0.0096 | 0.0159 | 0.0274 | 0.0037 | 0.0232 | 0.0004 | 0.0011 | 0.0004 | 0 | 0.001 | 0.0016 | 0.0031 | 0.0014 | 0.006 | 0 | 0 | 0.0043 | 0 | 0.0001 | 0 | 0
0.1958 | 0.1579 | 0.5047 | 0.0081 | 0.0107 | 0.0233 | 0.004 | 0.0232 | 0.0004 | 0.0009 | 0.0004 | 0 | 0.0011 | 0.0013 | 0.004 | 0.0014 | 0.0067 | 0 | 0 | 0.0042 | 0 | 0 | 0 | 0
0.1869 | 0.1544 | 0.5093 | 0.0077 | 0.0129 | 0.0281 | 0.0035 | 0.0199 | 0.0003 | 0.0009 | 0.0004 | 0 | 0.0011 | 0.0016 | 0.0029 | 0.0015 | 0.0056 | 0 | 0 | 0.0041 | 0 | 0 | 0 | 0
0.1931 | 0.1633 | 0.5221 | 0.0072 | 0.0101 | 0.0369 | 0.0192 | 0.0469 | 0.001 | 0.0023 | 0.0004 | 0 | 0.0011 | 0.0015 | 0.0033 | 0.0017 | 0.0074 | 0 | 0 | 0.0041 | 0 | 0 | 0 | 0
0.1995 | 0.1619 | 0.5222 | 0.0048 | 0.0093 | 0.0354 | 0.0089 | 0.0298 | 0.0006 | 0.0015 | 0.0004 | 0 | 0.0011 | 0.0014 | 0.0045 | 0.0014 | 0.0074 | 0 | 0 | 0.0043 | 0 | 0.0001 | 0 | 0
0.1994 | 0.1561 | 0.516 | 0.008 | 0.0118 | 0.0259 | 0.004 | 0.0219 | 0.0004 | 0.0011 | 0.0004 | 0 | 0.0011 | 0.0015 | 0.004 | 0.0018 | 0.0073 | 0 | 0 | 0.0043 | 0 | 0.0001 | 0 | 0
0.1888 | 0.14 | 0.5172 | 0.0067 | 0.0103 | 0.0225 | 0.0037 | 0.0208 | 0.0004 | 0.001 | 0.0004 | 0 | 0.001 | 0.0016 | 0.0033 | 0.0017 | 0.0071 | 0 | 0 | 0.0042 | 0 | 0.0001 | 0 | 0
0.1975 | 0.1646 | 0.5118 | 0.009 | 0.0142 | 0.0236 | 0.0033 | 0.0198 | 0.0003 | 0.0007 | 0.0004 | 0 | 0.0011 | 0.0016 | 0.0047 | 0.0025 | 0.0056 | 0 | 0 | 0.0042 | 0 | 0.0001 | 0 | 0
0.1989 | 0.1647 | 0.6207 | 0.0063 | 0.0131 | 0.0263 | 0.0035 | 0.0205 | 0.0004 | 0.0008 | 0.0005 | 0 | 0.0012 | 0.0018 | 0.0034 | 0.0016 | 0.0075 | 0 | 0 | 0.0042 | 0 | 0.0001 | 0 | 0
0.2064 | 0.1426 | 0.5387 | 0.0084 | 0.014 | 0.0232 | 0.0044 | 0.0213 | 0.0005 | 0.0008 | 0.0005 | 0 | 0.001 | 0.0017 | 0.0037 | 0.0014 | 0.0076 | 0 | 0 | 0.0041 | 0 | 0.0001 | 0 | 0
0.205 | 0.1928 | 0.534 | 0.0085 | 0.0078 | 0.0268 | 0.0061 | 0.023 | 0.0005 | 0.001 | 0.0005 | 0 | 0.0012 | 0.0013 | 0.0044 | 0.0015 | 0.0074 | 0 | 0 | 0.0042 | 0 | 0.0001 | 0 | 0
0.1902 | 0.1521 | 0.5074 | 0.0047 | 0.0144 | 0.0269 | 0.0043 | 0.0204 | 0.0004 | 0.0008 | 0.0004 | 0 | 0.001 | 0.0012 | 0.0046 | 0.0014 | 0.0072 | 0 | 0 | 0.0041 | 0 | 0.0001 | 0 | 0
0.1875 | 0.1582 | 0.5333 | 0.0094 | 0.0155 | 0.0332 | 0.0111 | 0.0363 | 0.0008 | 0.0018 | 0.0004 | 0 | 0.0013 | 0.0015 | 0.0033 | 0.0019 | 0.0064 | 0 | 0 | 0.0043 | 0 | 0.0001 | 0 | 0
0.1906 | 0.1432 | 0.5267 | 0.0073 | 0.0158 | 0.0383 | 0.013 | 0.0412 | 0.001 | 0.003 | 0.0003 | 0 | 0.0012 | 0.0015 | 0.0029 | 0.0018 | 0.0063 | 0 | 0 | 0.0044 | 0 | 0.0001 | 0 | 0
0.1916 | 0.1486 | 0.5165 | 0.0075 | 0.0122 | 0.037 | 0.0136 | 0.0443 | 0.001 | 0.0028 | 0.0004 | 0 | 0.0013 | 0.0016 | 0.0049 | 0.0015 | 0.0063 | 0 | 0 | 0.0046 | 0 | 0.0001 | 0 | 0
0.1855 | 0.1525 | 0.5146 | 0.0061 | 0.013 | 0.0332 | 0.0126 | 0.0416 | 0.0009 | 0.0019 | 0.0003 | 0 | 0.0013 | 0.0016 | 0.0045 | 0.0015 | 0.0069 | 0 | 0 | 0.0045 | 0 | 0.0001 | 0 | 0
0.1887 | 0.1498 | 0.516 | 0.0028 | 0.0177 | 0.0396 | 0.017 | 0.0417 | 0.0009 | 0.002 | 0.0003 | 0 | 0.0012 | 0.0015 | 0.0047 | 0.0015 | 0.0074 | 0 | 0 | 0.0044 | 0 | 0.0001 | 0 | 0
0.1809 | 0.1461 | 0.5053 | 0.0053 | 0.0077 | 0.0278 | 0.0152 | 0.0478 | 0.0008 | 0.0019 | 0.0004 | 0 | 0.0012 | 0.0013 | 0.0023 | 0.002 | 0.0077 | 0 | 0 | 0.0043 | 0 | 0.0001 | 0 | 0
0.1892 | 0.1477 | 0.5133 | 0.0084 | 0.015 | 0.0389 | 0.0259 | 0.0428 | 0.0011 | 0.0027 | 0.0005 | 0 | 0.0011 | 0.0018 | 0.0037 | 0.0018 | 0.0071 | 0 | 0 | 0.0044 | 0 | 0.0001 | 0 | 0
0.192 | 0.1634 | 0.5252 | 0.0145 | 0.0202 | 0.0438 | 0.0244 | 0.0403 | 0.001 | 0.0021 | 0.0005 | 0 | 0.0011 | 0.0021 | 0.0039 | 0.0012 | 0.0079 | 0 | 0 | 0.0042 | 0 | 0 | 0 | 0
0.188 | 0.1485 | 0.509 | 0.0084 | 0.0119 | 0.0344 | 0.0211 | 0.0355 | 0.0011 | 0.0018 | 0.0004 | 0.0592 | 0.001 | 0.0013 | 0.0038 | 0.0015 | 0.0068 | 0 | 0 | 0.0043 | 0 | 0 | 0 | 0
0.1945 | 0.1578 | 0.5296 | 0.0177 | 0.024 | 0.0395 | 0.0132 | 0.038 | 0.0009 | 0.0021 | 0.0005 | 0.0012 | 0.0011 | 0.0022 | 0.0036 | 0.001 | 0.0067 | 0 | 0 | 0.0044 | 0 | 0 | 0 | 0
0.1842 | 0.1521 | 0.5173 | 0.0085 | 0.0157 | 0.0403 | 0.0287 | 0.0432 | 0.001 | 0.0027 | 0.0004 | 0 | 0.001 | 0.0017 | 0.0022 | 0.0014 | 0.0076 | 0 | 0 | 0.0044 | 0 | 0 | 0 | 0
0.1814 | 0.1499 | 0.5216 | 0.0097 | 0.0157 | 0.0294 | 0.0196 | 0.0449 | 0.0009 | 0.0023 | 0.0004 | 0 | 0.0011 | 0.0019 | 0.0022 | 0.0016 | 0.0071 | 0 | 0 | 0.0041 | 0 | 0 | 0 | 0
0.1806 | 0.1794 | 0.53 | 0.0095 | 0.0213 | 0.0353 | 0.0198 | 0.0449 | 0.0009 | 0.0017 | 0.0005 | 0 | 0.0013 | 0.0023 | 0.0044 | 0.002 | 0.0065 | 0 | 0 | 0.0043 | 0 | 0.0001 | 0 | 0
0.1908 | 0.1634 | 0.5201 | 0.0115 | 0.0213 | 0.0322 | 0.0169 | 0.0403 | 0.001 | 0.002 | 0.0005 | 0 | 0.0011 | 0.0023 | 0.002 | 0.001 | 0.0069 | 0 | 0 | 0.0043 | 0 | 0.0001 | 0 | 0
0.1914 | 0.1677 | 0.5171 | 0.0054 | 0.0125 | 0.0353 | 0.0254 | 0.0448 | 0.001 | 0.0018 | 0.0004 | 0 | 0.001 | 0.0014 | 0.0024 | 0.001 | 0.0094 | 0 | 0 | 0.0042 | 0 | 0 | 0 | 0
0.1906 | 0.1596 | 0.5075 | 0.0073 | 0.0125 | 0.0369 | 0.0221 | 0.0507 | 0.0011 | 0.0025 | 0.0004 | 0 | 0.0012 | 0.0016 | 0.0045 | 0.0016 | 0.0077 | 0 | 0 | 0.0042 | 0 | 0 | 0 | 0
0.1933 | 0.1612 | 0.5181 | 0.0122 | 0.0169 | 0.0401 | 0.0149 | 0.0478 | 0.0007 | 0.0018 | 0.0003 | 0 | 0.0011 | 0.0018 | 0.0038 | 0.0017 | 0.0058 | 0 | 0 | 0.0042 | 0 | 0 | 0 | 0
0.1865 | 0.1585 | 0.5132 | 0.0074 | 0.0167 | 0.0393 | 0.0188 | 0.048 | 0.0009 | 0.0022 | 0.0004 | 0 | 0.0011 | 0.0016 | 0.002 | 0.0008 | 0.0098 | 0 | 0 | 0.0043 | 0 | 0 | 0 | 0
0.2018 | 0.1536 | 0.5177 | 0.0056 | 0.0158 | 0.0411 | 0.022 | 0.0529 | 0.0009 | 0.0021 | 0.0003 | 0 | 0.0011 | 0.0016 | 0.003 | 0.0016 | 0.0068 | 0 | 0 | 0.0043 | 0 | 0 | 0 | 0
0.1912 | 0.1525 | 0.4959 | 0.0029 | 0.0122 | 0.0347 | 0.0173 | 0.0502 | 0.0009 | 0.0022 | 0.0002 | 0 | 0.001 | 0.001 | 0.0026 | 0.0009 | 0.007 | 0 | 0 | 0.0039 | 0 | 0 | 0 | 0
0.1762 | 0.1387 | 0.4977 | 0.0052 | 0.0106 | 0.0364 | 0.0143 | 0.0495 | 0.0009 | 0.002 | 0.0003 | 0 | 0.001 | 0.0012 | 0.0023 | 0.0012 | 0.0063 | 0 | 0 | 0.0044 | 0 | 0 | 0 | 0
0.1891 | 0.1561 | 0.5131 | 0.0064 | 0.008 | 0.0283 | 0.0212 | 0.0462 | 0.0008 | 0.0019 | 0.0003 | 0 | 0.0011 | 0.0015 | 0.0027 | 0.0016 | 0.0096 | 0 | 0 | 0.0044 | 0 | 0 | 0 | 0
0.1764 | 0.1484 | 0.5918 | 0.006 | 0.012 | 0.0474 | 0.0177 | 0.0468 | 0.0008 | 0.0027 | 0.0002 | 0 | 0.0011 | 0.0016 | 0.0027 | 0.001 | 0.0061 | 0 | 0 | 0.0046 | 0 | 0 | 0 | 0
0.1881 | 0.1397 | 0.5372 | 0.0129 | 0.0143 | 0.041 | 0.0211 | 0.0519 | 0.0009 | 0.0023 | 0.0003 | 0 | 0.001 | 0.0017 | 0.0023 | 0.0012 | 0.0061 | 0 | 0 | 0.0045 | 0 | 0 | 0 | 0
0.1921 | 0.1542 | 0.4971 | 0.0055 | 0.0146 | 0.0437 | 0.0162 | 0.0638 | 0.0008 | 0.0022 | 0.0002 | 0 | 0.0011 | 0.0014 | 0.0026 | 0.0011 | 0.0061 | 0 | 0 | 0.0045 | 0 | 0 | 0 | 0
0.1838 | 0.1597 | 0.512 | 0.0087 | 0.017 | 0.062 | 0.0267 | 0.0532 | 0.0009 | 0.0024 | 0.0003 | 0 | 0.0011 | 0.0015 | 0.0025 | 0.0015 | 0.0068 | 0 | 0 | 0.0044 | 0 | 0 | 0 | 0
0.1844 | 0.1507 | 0.5124 | 0.0105 | 0.0168 | 0.0606 | 0.0323 | 0.0525 | 0.0011 | 0.0031 | 0.0003 | 0 | 0.0012 | 0.0016 | 0.0026 | 0.0023 | 0.0061 | 0 | 0 | 0.0044 | 0 | 0 | 0 | 0
0.1891 | 0.1481 | 0.5206 | 0.0101 | 0.0152 | 0.0467 | 0.0183 | 0.0472 | 0.001 | 0.0023 | 0.0003 | 0 | 0.0011 | 0.0016 | 0.0025 | 0.0019 | 0.0066 | 0 | 0 | 0.0044 | 0 | 0 | 0 | 0
0.1866 | 0.1503 | 0.5101 | 0.0064 | 0.0173 | 0.0446 | 0.0152 | 0.0458 | 0.0008 | 0.0019 | 0.0003 | 0 | 0.0011 | 0.0016 | 0.0034 | 0.0015 | 0.0063 | 0 | 0 | 0.0044 | 0 | 0 | 0 | 0
0.1911 | 0.1501 | 0.5088 | 0.0058 | 0.0186 | 0.0465 | 0.0135 | 0.0433 | 0.0009 | 0.0022 | 0.0003 | 0 | 0.0011 | 0.0016 | 0.0028 | 0.0015 | 0.0065 | 0 | 0 | 0.0043 | 0 | 0.0001 | 0 | 0
0.1878 | 0.1567 | 0.5025 | 0.0073 | 0.0207 | 0.0441 | 0.0176 | 0.0557 | 0.0012 | 0.0027 | 0.0003 | 0 | 0.001 | 0.0014 | 0.0025 | 0.0015 | 0.0056 | 0 | 0 | 0.0043 | 0 | 0 | 0 | 0
0.1779 | 0.1422 | 0.513 | 0.017 | 0.0178 | 0.0485 | 0.0259 | 0.0612 | 0.0011 | 0.0026 | 0.0004 | 0 | 0.0011 | 0.0017 | 0.0026 | 0.0013 | 0.0063 | 0 | 0 | 0.0044 | 0 | 0 | 0 | 0
0.177 | 0.1554 | 0.5118 | 0.0123 | 0.0149 | 0.0456 | 0.0201 | 0.047 | 0.0009 | 0.0025 | 0.0003 | 0 | 0.0011 | 0.0016 | 0.0028 | 0.0017 | 0.0078 | 0 | 0 | 0.0043 | 0 | 0 | 0 | 0
0.1783 | 0.1499 | 0.5046 | 0.0083 | 0.0154 | 0.0648 | 0.0309 | 0.0473 | 0.0009 | 0.0029 | 0.0003 | 0 | 0.001 | 0.0013 | 0.0024 | 0.0013 | 0.0063 | 0 | 0 | 0.0042 | 0 | 0 | 0 | 0
0.1787 | 0.161 | 0.5171 | 0.0094 | 0.0123 | 0.0285 | 0.0063 | 0.0162 | 0.0003 | 0.0009 | 0.0003 | 0 | 0.001 | 0.0014 | 0.003 | 0.0018 | 0.007 | 0 | 0 | 0.0042 | 0 | 0.0001 | 0 | 0
0.1833 | 0.1593 | 0.5096 | 0.009 | 0.016 | 0.0364 | 0.0098 | 0.0294 | 0.0006 | 0.0015 | 0.0003 | 0 | 0.0011 | 0.0014 | 0.0034 | 0.002 | 0.0071 | 0 | 0 | 0.0043 | 0 | 0.0001 | 0 | 0
0.1972 | 0.1988 | 0.9529 | 0.0096 | 0.0164 | 0.0505 | 0.0128 | 0.0409 | 0.0009 | 0.0018 | 0.0005 | 0 | 0.0014 | 0.0029 | 0.0031 | 0.0018 | 0.0078 | 0 | 0 | 0.0054 | 0 | 0.0001 | 0 | 0
0.1882 | 0.2361 | 1.055 | 0.0119 | 0.0192 | 0.0607 | 0.0172 | 0.0436 | 0.0008 | 0.0023 | 0.0005 | 0 | 0.0017 | 0.0033 | 0.0033 | 0.0017 | 0.0071 | 0 | 0 | 0.0057 | 0 | 0.0001 | 0 | 0
0.1883 | 0.206 | 1.0177 | 0.0078 | 0.0187 | 0.0594 | 0.0176 | 0.0414 | 0.0009 | 0.0032 | 0.0005 | 0 | 0.0014 | 0.0033 | 0.0031 | 0.0016 | 0.0062 | 0 | 0 | 0.0054 | 0 | 0.0001 | 0 | 0
0.1917 | 0.1968 | 1.0058 | 0.0085 | 0.0179 | 0.0509 | 0.0161 | 0.0423 | 0.0008 | 0.0026 | 0.0005 | 0 | 0.0013 | 0.0031 | 0.0037 | 0.0014 | 0.0068 | 0 | 0 | 0.0054 | 0 | 0 | 0 | 0
0.197 | 0.1945 | 0.9906 | 0.0073 | 0.0195 | 0.0407 | 0.015 | 0.0458 | 0.0008 | 0.0034 | 0.0004 | 0 | 0.0013 | 0.003 | 0.0039 | 0.0013 | 0.008 | 0 | 0 | 0.0053 | 0 | 0 | 0 | 0
0.1913 | 0.2058 | 1.0295 | 0.0129 | 0.0136 | 0.0391 | 0.0138 | 0.0405 | 0.0007 | 0.0027 | 0.0005 | 0 | 0.0015 | 0.0032 | 0.0032 | 0.0023 | 0.0067 | 0 | 0 | 0.0055 | 0 | 0.0001 | 0 | 0
0.1869 | 0.1886 | 0.9938 | 0.0067 | 0.013 | 0.0416 | 0.0335 | 0.0403 | 0.0008 | 0.002 | 0.0004 | 0 | 0.0013 | 0.0029 | 0.0027 | 0.0017 | 0.0074 | 0 | 0 | 0.0053 | 0 | 0.0001 | 0 | 0
0.1867 | 0.188 | 0.992 | 0.0075 | 0.0132 | 0.0382 | 0.0201 | 0.0415 | 0.0008 | 0.0022 | 0.0004 | 0 | 0.0013 | 0.0029 | 0.0027 | 0.002 | 0.0076 | 0 | 0 | 0.0055 | 0 | 0.0001 | 0 | 0
0.1893 | 0.1924 | 0.9847 | 0.0067 | 0.013 | 0.0489 | 0.0164 | 0.0427 | 0.0009 | 0.0027 | 0.0005 | 0 | 0.0014 | 0.003 | 0.003 | 0.0015 | 0.0072 | 0 | 0 | 0.0057 | 0 | 0.0001 | 0 | 0
0.1847 | 0.1732 | 1.0141 | 0.0081 | 0.0117 | 0.0469 | 0.0155 | 0.05 | 0.0009 | 0.0031 | 0.0004 | 0 | 0.0013 | 0.003 | 0.0031 | 0.0014 | 0.0055 | 0 | 0 | 0.0059 | 0 | 0.0001 | 0 | 0
0.1901 | 0.1875 | 0.9983 | 0.0056 | 0.012 | 0.0644 | 0.0258 | 0.045 | 0.0008 | 0.0034 | 0.0004 | 0 | 0.0013 | 0.0029 | 0.0034 | 0.0013 | 0.0067 | 0 | 0 | 0.0057 | 0 | 0.0001 | 0 | 0
0.187 | 0.1968 | 0.9906 | 0.0042 | 0.0164 | 0.0442 | 0.0134 | 0.04 | 0.0007 | 0.0027 | 0.0004 | 0 | 0.0015 | 0.0033 | 0.0035 | 0.0016 | 0.0063 | 0 | 0 | 0.0057 | 0 | 0.0001 | 0 | 0
0.1932 | 0.2013 | 0.9944 | 0.0086 | 0.0163 | 0.0339 | 0.0104 | 0.0467 | 0.0007 | 0.0027 | 0.0004 | 0 | 0.0016 | 0.0032 | 0.0031 | 0.0017 | 0.005 | 0 | 0 | 0.006 | 0 | 0 | 0 | 0
0.1909 | 0.1863 | 1.0088 | 0.0053 | 0.0145 | 0.0355 | 0.0105 | 0.0485 | 0.0008 | 0.0023 | 0.0004 | 0 | 0.0015 | 0.0031 | 0.0031 | 0.0015 | 0.006 | 0 | 0 | 0.006 | 0 | 0 | 0 | 0
0.1828 | 0.1934 | 1.0096 | 0.0151 | 0.0178 | 0.0386 | 0.021 | 0.0511 | 0.0009 | 0.0018 | 0.0005 | 0 | 0.0015 | 0.0033 | 0.0033 | 0.002 | 0.0066 | 0 | 0 | 0.0057 | 0 | 0 | 0 | 0
0.1826 | 0.1991 | 1.0385 | 0.0141 | 0.0147 | 0.0297 | 0.0138 | 0.0433 | 0.0011 | 0.0018 | 0.0005 | 0 | 0.0014 | 0.0034 | 0.0036 | 0.0023 | 0.0067 | 0 | 0 | 0.0056 | 0 | 0.0001 | 0 | 0
0.1852 | 0.1878 | 0.9984 | 0.0156 | 0.0166 | 0.0322 | 0.0138 | 0.0485 | 0.0012 | 0.0021 | 0.0005 | 0 | 0.0014 | 0.0033 | 0.003 | 0.0025 | 0.0072 | 0 | 0 | 0.0054 | 0 | 0.0001 | 0 | 0
0.1781 | 0.1794 | 0.9874 | 0.0121 | 0.0171 | 0.0656 | 0.0262 | 0.0381 | 0.0011 | 0.0028 | 0.0005 | 0 | 0.0013 | 0.0033 | 0.0033 | 0.0016 | 0.0065 | 0 | 0 | 0.0052 | 0 | 0 | 0 | 0
0.1884 | 0.202 | 1.0281 | 0.0109 | 0.0131 | 0.0654 | 0.0356 | 0.0479 | 0.0012 | 0.0038 | 0.0006 | 0 | 0.0014 | 0.0033 | 0.0027 | 0.0015 | 0.0064 | 0 | 0 | 0.0054 | 0 | 0 | 0 | 0
0.1896 | 0.2041 | 1.0125 | 0.0079 | 0.0126 | 0.0484 | 0.0243 | 0.0473 | 0.001 | 0.0026 | 0.0005 | 0 | 0.0014 | 0.0029 | 0.003 | 0.0013 | 0.0072 | 0 | 0 | 0.0056 | 0 | 0.0001 | 0 | 0
0.189 | 0.2057 | 1.0093 | 0.012 | 0.0139 | 0.0529 | 0.0295 | 0.0501 | 0.0011 | 0.0027 | 0.0006 | 0 | 0.0013 | 0.0033 | 0.0028 | 0.0015 | 0.0071 | 0 | 0 | 0.0056 | 0 | 0 | 0 | 0
0.1826 | 0.2047 | 1.0469 | 0.0191 | 0.0209 | 0.0616 | 0.0332 | 0.0445 | 0.0012 | 0.0028 | 0.0006 | 0 | 0.0015 | 0.0037 | 0.0029 | 0.0026 | 0.0068 | 0 | 0 | 0.0057 | 0 | 0.0001 | 0 | 0
0.1809 | 0.203 | 1.0275 | 0.009 | 0.0201 | 0.0606 | 0.0315 | 0.0395 | 0.0011 | 0.0023 | 0.0007 | 0 | 0.0013 | 0.0036 | 0.0032 | 0.0023 | 0.0071 | 0 | 0 | 0.0054 | 0 | 0.0001 | 0 | 0
0.1793 | 0.2065 | 0.988 | 0.0128 | 0.0191 | 0.0437 | 0.0154 | 0.0441 | 0.0012 | 0.002 | 0.0006 | 0 | 0.0013 | 0.0033 | 0.0028 | 0.0023 | 0.0066 | 0 | 0 | 0.0053 | 0 | 0.0001 | 0 | 0
0.1879 | 0.2198 | 1.0317 | 0.0151 | 0.0203 | 0.0447 | 0.0132 | 0.0438 | 0.001 | 0.0018 | 0.0006 | 0 | 0.0015 | 0.0036 | 0.0028 | 0.0022 | 0.0066 | 0 | 0 | 0.0055 | 0 | 0 | 0 | 0
0.1869 | 0.1857 | 1.0197 | 0.0089 | 0.0149 | 0.0489 | 0.0156 | 0.0435 | 0.001 | 0.002 | 0.0006 | 0 | 0.0012 | 0.003 | 0.0035 | 0.0017 | 0.0071 | 0 | 0 | 0.0052 | 0 | 0.0001 | 0 | 0
0.1803 | 0.188 | 0.9995 | 0.0137 | 0.0137 | 0.0453 | 0.0143 | 0.0502 | 0.001 | 0.0022 | 0.0006 | 0 | 0.0013 | 0.003 | 0.0026 | 0.0016 | 0.007 | 0 | 0 | 0.0053 | 0 | 0 | 0 | 0
0.188 | 0.2113 | 0.9896 | 0.0112 | 0.0161 | 0.0458 | 0.0137 | 0.0519 | 0.0011 | 0.0022 | 0.0006 | 0 | 0.0013 | 0.0031 | 0.0036 | 0.0038 | 0.0067 | 0 | 0 | 0.0052 | 0 | 0.0001 | 0 | 0
0.1768 | 0.2312 | 0.9811 | 0.0142 | 0.0149 | 0.0451 | 0.0158 | 0.0574 | 0.001 | 0.0026 | 0.0005 | 0 | 0.0014 | 0.0033 | 0.0031 | 0.0018 | 0.0054 | 0 | 0 | 0.0057 | 0 | 0 | 0 | 0
0.1852 | 0.2146 | 1.0004 | 0.0084 | 0.0103 | 0.0347 | 0.003 | 0.0196 | 0.0003 | 0.0014 | 0.0005 | 0 | 0.0014 | 0.0032 | 0.0027 | 0.0016 | 0.0056 | 0 | 0 | 0.0056 | 0 | 0 | 0 | 0
0.1992 | 0.2094 | 1.0298 | 0.0085 | 0.0133 | 0.0366 | 0.0029 | 0.0191 | 0.0002 | 0.0012 | 0.0004 | 0 | 0.0014 | 0.0032 | 0.0035 | 0.0012 | 0.0058 | 0 | 0 | 0.0052 | 0 | 0 | 0 | 0
0.1894 | 0.1813 | 1.0228 | 0.0087 | 0.0131 | 0.0357 | 0.0038 | 0.021 | 0.0004 | 0.0015 | 0.0004 | 0 | 0.0012 | 0.0031 | 0.0027 | 0.0023 | 0.0066 | 0 | 0 | 0.0056 | 0 | 0 | 0 | 0
0.1873 | 0.1854 | 0.9865 | 0.0069 | 0.013 | 0.0347 | 0.0031 | 0.0203 | 0.0003 | 0.0013 | 0.0004 | 0 | 0.0012 | 0.003 | 0.0026 | 0.0016 | 0.0063 | 0 | 0 | 0.0056 | 0 | 0 | 0 | 0
0.1828 | 0.2182 | 1.0248 | 0.0063 | 0.013 | 0.0331 | 0.0011 | 0.0136 | 0.0002 | 0.0011 | 0.0005 | 0 | 0.0014 | 0.0033 | 0.0029 | 0.004 | 0.0065 | 0 | 0 | 0.0056 | 0 | 0 | 0 | 0
0.1979 | 0.24 | 1.0768 | 0.0094 | 0.0131 | 0.0257 | 0.0009 | 0.0122 | 0.0002 | 0.0011 | 0.0004 | 0 | 0.0015 | 0.0034 | 0.0025 | 0.0017 | 0.0068 | 0 | 0 | 0.0058 | 0 | 0 | 0 | 0
0.1993 | 0.1886 | 1.0785 | 0.0057 | 0.0124 | 0.0285 | 0.0034 | 0.0194 | 0.0004 | 0.0015 | 0.0005 | 0 | 0.0013 | 0.0033 | 0.0036 | 0.0023 | 0.0078 | 0 | 0 | 0.0059 | 0 | 0 | 0 | 0
0.1937 | 0.1996 | 0.9981 | 0.0049 | 0.0154 | 0.0309 | 0.0025 | 0.0174 | 0.0003 | 0.0015 | 0.0005 | 0 | 0.0014 | 0.0033 | 0.0032 | 0.0022 | 0.007 | 0 | 0 | 0.0056 | 0 | 0 | 0 | 0
0.1819 | 0.1991 | 0.981 | 0.004 | 0.0081 | 0.03 | 0.0034 | 0.0182 | 0.0002 | 0.0012 | 0.0004 | 0 | 0.0012 | 0.0027 | 0.0032 | 0.0018 | 0.0071 | 0 | 0 | 0.0056 | 0 | 0 | 0 | 0
0.1845 | 0.1883 | 1.0024 | 0.0076 | 0.0085 | 0.0298 | 0.0028 | 0.0189 | 0.0003 | 0.0013 | 0.0004 | 0 | 0.0012 | 0.0028 | 0.0026 | 0.0013 | 0.0075 | 0 | 0 | 0.0056 | 0 | 0 | 0 | 0
0.1847 | 0.1865 | 1.0014 | 0.0055 | 0.0119 | 0.0332 | 0.0031 | 0.0199 | 0.0003 | 0.0013 | 0.0004 | 0 | 0.0012 | 0.0028 | 0.003 | 0.0018 | 0.0076 | 0 | 0 | 0.0056 | 0 | 0 | 0 | 0
0.187 | 0.1827 | 1.0145 | 0.0076 | 0.011 | 0.033 | 0.0028 | 0.0184 | 0.0003 | 0.0012 | 0.0004 | 0 | 0.0012 | 0.0029 | 0.0027 | 0.0013 | 0.0074 | 0 | 0 | 0.0056 | 0 | 0 | 0 | 0
0.1864 | 0.1998 | 1.0052 | 0.0084 | 0.0171 | 0.063 | 0.0275 | 0.0389 | 0.0009 | 0.0031 | 0.0004 | 0 | 0.0013 | 0.0032 | 0.0045 | 0.0017 | 0.0078 | 0 | 0 | 0.0056 | 0 | 0 | 0 | 0
0.1977 | 0.2074 | 1.0064 | 0.0065 | 0.0174 | 0.0462 | 0.0155 | 0.0389 | 0.0008 | 0.0023 | 0.0004 | 0 | 0.0013 | 0.0031 | 0.0035 | 0.0014 | 0.0074 | 0 | 0 | 0.0055 | 0 | 0 | 0 | 0
0.184 | 0.2054 | 0.9937 | 0.0059 | 0.0144 | 0.0533 | 0.0197 | 0.0444 | 0.0011 | 0.0024 | 0.0005 | 0 | 0.0014 | 0.0031 | 0.0029 | 0.0023 | 0.0064 | 0 | 0 | 0.0057 | 0 | 0.0001 | 0 | 0
0.2033 | 0.206 | 0.9911 | 0.0044 | 0.0153 | 0.0592 | 0.0224 | 0.0436 | 0.0009 | 0.0025 | 0.0004 | 0 | 0.0014 | 0.003 | 0.003 | 0.0015 | 0.0071 | 0 | 0 | 0.0056 | 0 | 0 | 0 | 0
0.1849 | 0.221 | 1.0047 | 0.0079 | 0.0086 | 0.038 | 0.0269 | 0.0492 | 0.0009 | 0.0036 | 0.0004 | 0 | 0.0013 | 0.0028 | 0.0035 | 0.0015 | 0.0072 | 0 | 0 | 0.0063 | 0 | 0 | 0 | 0
0.1906 | 0.1861 | 1.0154 | 0.0068 | 0.0178 | 0.0647 | 0.0385 | 0.048 | 0.001 | 0.0035 | 0.0005 | 0 | 0.0013 | 0.0034 | 0.0027 | 0.0009 | 0.0067 | 0 | 0 | 0.0057 | 0 | 0 | 0 | 0
0.1895 | 0.1978 | 0.9891 | 0.0116 | 0.0199 | 0.0425 | 0.0178 | 0.0377 | 0.0008 | 0.003 | 0.0004 | 0 | 0.0012 | 0.0032 | 0.0025 | 0.0014 | 0.0061 | 0 | 0 | 0.0055 | 0 | 0 | 0 | 0
0.1809 | 0.1805 | 0.9637 | 0.0091 | 0.0194 | 0.0447 | 0.0142 | 0.0391 | 0.0008 | 0.0026 | 0.0004 | 0 | 0.0013 | 0.003 | 0.0029 | 0.0011 | 0.006 | 0 | 0 | 0.0056 | 0 | 0 | 0 | 0
0.1853 | 0.1858 | 1.013 | 0.01 | 0.019 | 0.04 | 0.0149 | 0.0363 | 0.0008 | 0.0032 | 0.0004 | 0 | 0.0012 | 0.0032 | 0.0032 | 0.0009 | 0.0057 | 0 | 0 | 0.0058 | 0 | 0 | 0 | 0
0.1804 | 0.1857 | 1.0099 | 0.0064 | 0.0178 | 0.042 | 0.015 | 0.041 | 0.0008 | 0.0027 | 0.0004 | 0 | 0.0012 | 0.0031 | 0.0028 | 0.0015 | 0.0069 | 0 | 0 | 0.0055 | 0 | 0 | 0 | 0
0.1909 | 0.1995 | 0.9848 | 0.014 | 0.0183 | 0.0374 | 0.0119 | 0.0406 | 0.0008 | 0.0024 | 0.0004 | 0 | 0.0012 | 0.003 | 0.0034 | 0.0014 | 0.0078 | 0 | 0 | 0.0055 | 0 | 0 | 0 | 0
0.1842 | 0.184 | 1.0082 | 0.0135 | 0.0169 | 0.0374 | 0.0219 | 0.0465 | 0.0009 | 0.0031 | 0.0004 | 0 | 0.0012 | 0.0032 | 0.0025 | 0.0014 | 0.0052 | 0 | 0 | 0.0056 | 0 | 0 | 0 | 0
0.1831 | 0.1814 | 1.0108 | 0.0176 | 0.0178 | 0.0492 | 0.0221 | 0.0441 | 0.0009 | 0.0037 | 0.0005 | 0 | 0.0011 | 0.0033 | 0.0022 | 0.0015 | 0.0061 | 0 | 0 | 0.0056 | 0 | 0 | 0 | 0
0.2001 | 0.1846 | 1.0316 | 0.0152 | 0.0181 | 0.0516 | 0.0197 | 0.0463 | 0.0008 | 0.0027 | 0.0005 | 0 | 0.0012 | 0.0033 | 0.0026 | 0.0022 | 0.0058 | 0 | 0 | 0.0058 | 0 | 0 | 0 | 0
0.1941 | 0.1779 | 1.0082 | 0.0133 | 0.0182 | 0.0486 | 0.0242 | 0.0463 | 0.0007 | 0.0024 | 0.0005 | 0 | 0.0011 | 0.0034 | 0.0024 | 0.0015 | 0.0068 | 0 | 0 | 0.0057 | 0 | 0 | 0 | 0
0.1886 | 0.1926 | 1.0271 | 0.0126 | 0.021 | 0.0419 | 0.0184 | 0.0393 | 0.0007 | 0.0025 | 0.0005 | 0 | 0.0011 | 0.0033 | 0.0024 | 0.0026 | 0.0065 | 0 | 0 | 0.0056 | 0 | 0.0001 | 0 | 0
0.1928 | 0.2008 | 1.0337 | 0.0135 | 0.0211 | 0.039 | 0.0173 | 0.0386 | 0.0008 | 0.0024 | 0.0004 | 0 | 0.0012 | 0.0032 | 0.004 | 0.005 | 0.0067 | 0 | 0 | 0.0057 | 0 | 0.0003 | 0 | 0
0.1947 | 0.181 | 1.0348 | 0.0115 | 0.0222 | 0.0553 | 0.0306 | 0.0453 | 0.0008 | 0.0043 | 0.0005 | 0 | 0.0012 | 0.0033 | 0.0036 | 0.0014 | 0.0066 | 0 | 0 | 0.0056 | 0 | 0 | 0 | 0
0.185 | 0.1839 | 1.0265 | 0.0106 | 0.0229 | 0.0438 | 0.0154 | 0.0348 | 0.0012 | 0.0026 | 0.0004 | 0 | 0.0012 | 0.0032 | 0.0047 | 0.0017 | 0.0066 | 0 | 0 | 0.0056 | 0 | 0.0001 | 0 | 0
0.1865 | 0.1864 | 1.0248 | 0.0074 | 0.0162 | 0.0397 | 0.0159 | 0.0459 | 0.0011 | 0.0026 | 0.0004 | 0 | 0.0012 | 0.0031 | 0.0033 | 0.0015 | 0.0067 | 0 | 0 | 0.0058 | 0 | 0 | 0 | 0
0.1869 | 0.2099 | 1.006 | 0.0098 | 0.018 | 0.0361 | 0.014 | 0.0476 | 0.0011 | 0.0025 | 0.0004 | 0 | 0.0014 | 0.0031 | 0.005 | 0.0016 | 0.0067 | 0 | 0 | 0.0057 | 0 | 0 | 0 | 0
0.1876 | 0.1967 | 1.0131 | 0.0108 | 0.0175 | 0.039 | 0.0161 | 0.0403 | 0.0009 | 0.0023 | 0.0004 | 0 | 0.0013 | 0.0033 | 0.0034 | 0.0022 | 0.0062 | 0 | 0 | 0.0056 | 0 | 0 | 0 | 0
0.2002 | 0.2032 | 1.0206 | 0.0125 | 0.015 | 0.0517 | 0.0293 | 0.0368 | 0.0008 | 0.0058 | 0.0005 | 0 | 0.0014 | 0.0034 | 0.0042 | 0.002 | 0.0067 | 0 | 0 | 0.0058 | 0 | 0 | 0 | 0
0.1854 | 0.1795 | 0.9923 | 0.011 | 0.0168 | 0.0446 | 0.0179 | 0.0378 | 0.0008 | 0.0038 | 0.0005 | 0 | 0.0013 | 0.0033 | 0.0032 | 0.0024 | 0.0061 | 0 | 0 | 0.0057 | 0 | 0 | 0 | 0
0.2032 | 0.1891 | 1.0194 | 0.0067 | 0.0135 | 0.042 | 0.0142 | 0.0466 | 0.001 | 0.0027 | 0.0004 | 0 | 0.0014 | 0.0033 | 0.0032 | 0.0018 | 0.0078 | 0 | 0 | 0.0058 | 0 | 0 | 0 | 0
0.1877 | 0.2013 | 1.0101 | 0.0106 | 0.0158 | 0.041 | 0.0136 | 0.0497 | 0.001 | 0.0032 | 0.0004 | 0 | 0.0013 | 0.0031 | 0.0041 | 0.0017 | 0.0064 | 0 | 0 | 0.0058 | 0 | 0 | 0 | 0
0.1764 | 0.2064 | 1.0269 | 0.0122 | 0.0149 | 0.0503 | 0.0225 | 0.0459 | 0.0009 | 0.0026 | 0.0004 | 0 | 0.0013 | 0.0034 | 0.0037 | 0.0016 | 0.0061 | 0 | 0 | 0.0057 | 0 | 0 | 0 | 0
0.1818 | 0.1878 | 1.0221 | 0.0136 | 0.0169 | 0.0406 | 0.0173 | 0.0467 | 0.001 | 0.0023 | 0.0004 | 0 | 0.0012 | 0.0034 | 0.0031 | 0.0018 | 0.006 | 0 | 0 | 0.0059 | 0 | 0 | 0 | 0
0.1745 | 0.1939 | 1.0073 | 0.0062 | 0.0109 | 0.0434 | 0.0229 | 0.0544 | 0.0009 | 0.0025 | 0.0005 | 0 | 0.0014 | 0.0032 | 0.0033 | 0.0015 | 0.0075 | 0 | 0 | 0.0056 | 0 | 0 | 0 | 0
0.1803 | 0.1844 | 1.0088 | 0.013 | 0.0211 | 0.0347 | 0.0145 | 0.0475 | 0.0011 | 0.0022 | 0.0004 | 0 | 0.0013 | 0.0036 | 0.0037 | 0.002 | 0.0068 | 0 | 0 | 0.0058 | 0 | 0 | 0 | 0
0.1886 | 0.1881 | 1.0465 | 0.0182 | 0.0162 | 0.0315 | 0.0128 | 0.0412 | 0.001 | 0.0027 | 0.0004 | 0 | 0.0013 | 0.0035 | 0.0029 | 0.0018 | 0.0079 | 0 | 0 | 0.0058 | 0 | 0 | 0 | 0
0.1825 | 0.1814 | 1.012 | 0.0147 | 0.016 | 0.0402 | 0.0301 | 0.0382 | 0.0009 | 0.0027 | 0.0005 | 0 | 0.0013 | 0.0037 | 0.0031 | 0.0013 | 0.0081 | 0 | 0 | 0.0056 | 0 | 0 | 0 | 0
0.1912 | 0.1815 | 1.0079 | 0.0079 | 0.0149 | 0.0368 | 0.0147 | 0.0368 | 0.001 | 0.0019 | 0.0005 | 0 | 0.0013 | 0.0032 | 0.0035 | 0.0015 | 0.0071 | 0 | 0 | 0.0056 | 0 | 0 | 0 | 0
0.184 | 0.1881 | 1.0011 | 0.0109 | 0.0158 | 0.0348 | 0.0195 | 0.0447 | 0.0008 | 0.0023 | 0.0005 | 0 | 0.0013 | 0.0033 | 0.0031 | 0.0022 | 0.0073 | 0 | 0 | 0.0055 | 0 | 0 | 0 | 0
0.1811 | 0.1771 | 0.9923 | 0.0093 | 0.0127 | 0.0679 | 0.0163 | 0.0534 | 0.0009 | 0.0024 | 0.0005 | 0 | 0.0012 | 0.0033 | 0.003 | 0.0023 | 0.008 | 0 | 0 | 0.0053 | 0 | 0.0001 | 0 | 0
0.1871 | 0.1792 | 0.9933 | 0.0076 | 0.0143 | 0.0546 | 0.0196 | 0.0485 | 0.001 | 0.0034 | 0.0005 | 0 | 0.0013 | 0.0033 | 0.0046 | 0.0013 | 0.0085 | 0 | 0 | 0.0053 | 0 | 0 | 0 | 0
0.2045 | 0.1821 | 1.0112 | 0.0049 | 0.0102 | 0.0353 | 0.0037 | 0.0209 | 0.0003 | 0.001 | 0.0005 | 0 | 0.0014 | 0.0033 | 0.0039 | 0.0015 | 0.0077 | 0 | 0 | 0.0055 | 0 | 0 | 0 | 0
0.1897 | 0.1891 | 1.0188 | 0.0079 | 0.0128 | 0.0419 | 0.0051 | 0.0237 | 0.0004 | 0.001 | 0.0005 | 0 | 0.0014 | 0.0034 | 0.005 | 0.0019 | 0.0091 | 0 | 0 | 0.0055 | 0 | 0.0001 | 0 | 0
0.1935 | 0.1758 | 1.0857 | 0.0107 | 0.0074 | 0.037 | 0.007 | 0.0218 | 0.0003 | 0.0012 | 0.0005 | 0 | 0.0013 | 0.0033 | 0.0052 | 0.0016 | 0.0098 | 0 | 0 | 0.0056 | 0 | 0.0001 | 0 | 0
0.1998 | 0.2166 | 1.0594 | 0.0101 | 0.0071 | 0.0358 | 0.0047 | 0.0205 | 0.0004 | 0.0009 | 0.0005 | 0 | 0.0013 | 0.0031 | 0.0054 | 0.0013 | 0.0117 | 0 | 0 | 0.0053 | 0 | 0 | 0 | 0
0.1861 | 0.176 | 1.0337 | 0.0065 | 0.0068 | 0.037 | 0.0056 | 0.019 | 0.0004 | 0.001 | 0.0005 | 0 | 0.0012 | 0.003 | 0.0051 | 0.0014 | 0.0089 | 0 | 0 | 0.0053 | 0 | 0.0001 | 0 | 0
0.187 | 0.1811 | 1.028 | 0.0107 | 0.0183 | 0.0531 | 0.0104 | 0.0408 | 0.0007 | 0.0014 | 0.0005 | 0 | 0.0012 | 0.003 | 0.0055 | 0.0013 | 0.0096 | 0 | 0 | 0.0054 | 0 | 0.0001 | 0 | 0
0.1941 | 0.1846 | 1.0299 | 0.0086 | 0.0163 | 0.0553 | 0.0177 | 0.0461 | 0.0014 | 0.0019 | 0.0006 | 0 | 0.0011 | 0.0031 | 0.0042 | 0.0016 | 0.0097 | 0 | 0 | 0.0053 | 0 | 0.0001 | 0 | 0
0.1931 | 0.176 | 1.0061 | 0.006 | 0.0093 | 0.042 | 0.0079 | 0.025 | 0.0006 | 0.0011 | 0.0005 | 0 | 0.0013 | 0.0027 | 0.0107 | 0.0017 | 0.0091 | 0 | 0 | 0.0052 | 0 | 0.0001 | 0 | 0
0.1868 | 0.1914 | 1.0247 | 0.0051 | 0.0105 | 0.0387 | 0.0047 | 0.0204 | 0.0004 | 0.0008 | 0.0005 | 0 | 0.0012 | 0.0029 | 0.004 | 0.0012 | 0.0087 | 0 | 0 | 0.0054 | 0 | 0 | 0 | 0
0.1879 | 0.1931 | 1.0453 | 0.0135 | 0.0157 | 0.046 | 0.0126 | 0.049 | 0.0009 | 0.0019 | 0.0006 | 0 | 0.0012 | 0.0032 | 0.0038 | 0.002 | 0.0072 | 0 | 0 | 0.0053 | 0 | 0.0001 | 0 | 0
0.2018 | 0.1812 | 1.0348 | 0.0095 | 0.011 | 0.0687 | 0.0287 | 0.0392 | 0.0011 | 0.0033 | 0.0005 | 0 | 0.0012 | 0.003 | 0.0089 | 0.0016 | 0.0081 | 0 | 0 | 0.0052 | 0 | 0.0001 | 0 | 0
0.1961 | 0.1764 | 1.0358 | 0.0076 | 0.0136 | 0.0882 | 0.0299 | 0.0396 | 0.001 | 0.0029 | 0.0006 | 0 | 0.0012 | 0.0031 | 0.0038 | 0.0015 | 0.0087 | 0 | 0 | 0.0053 | 0 | 0.0001 | 0 | 0
0.1913 | 0.184 | 1.0314 | 0.0059 | 0.0144 | 0.0516 | 0.0081 | 0.0241 | 0.0004 | 0.0009 | 0.0005 | 0 | 0.0011 | 0.0029 | 0.0033 | 0.0014 | 0.008 | 0 | 0 | 0.005 | 0 | 0.0001 | 0 | 0
0.1885 | 0.1921 | 1.0422 | 0.0061 | 0.0129 | 0.0421 | 0.0046 | 0.0228 | 0.0004 | 0.0008 | 0.0005 | 0 | 0.0012 | 0.003 | 0.0035 | 0.0017 | 0.0086 | 0 | 0 | 0.0054 | 0 | 0.0001 | 0 | 0
0.1803 | 0.1838 | 1.0667 | 0.0119 | 0.0159 | 0.0477 | 0.0055 | 0.0232 | 0.0004 | 0.0012 | 0.0005 | 0 | 0.0013 | 0.0032 | 0.0036 | 0.0018 | 0.0065 | 0 | 0 | 0.0056 | 0 | 0.0001 | 0 | 0
0.1826 | 0.1814 | 1.1354 | 0.0082 | 0.0152 | 0.0442 | 0.0049 | 0.02 | 0.0004 | 0.0014 | 0.0005 | 0 | 0.0013 | 0.0035 | 0.0044 | 0.0016 | 0.0053 | 0 | 0 | 0.006 | 0 | 0.0001 | 0 | 0
0.1876 | 0.2083 | 1.2755 | 0.0052 | 0.0163 | 0.0404 | 0.0058 | 0.0205 | 0.0004 | 0.0013 | 0.0006 | 0 | 0.0013 | 0.0038 | 0.0033 | 0.0012 | 0.0066 | 0 | 0 | 0.006 | 0 | 0.0001 | 0 | 0
0.1911 | 0.2076 | 1.308 | 0.0079 | 0.02 | 0.077 | 0.0255 | 0.0541 | 0.001 | 0.0037 | 0.0007 | 0 | 0.0015 | 0.0043 | 0.0049 | 0.0023 | 0.009 | 0 | 0 | 0.0059 | 0 | 0.0001 | 0 | 0
0.1908 | 0.2011 | 1.3025 | 0.0089 | 0.0226 | 0.0771 | 0.0459 | 0.0513 | 0.0011 | 0.0041 | 0.0007 | 0 | 0.0013 | 0.0043 | 0.0032 | 0.0015 | 0.0082 | 0 | 0 | 0.006 | 0 | 0.0001 | 0 | 0
0.1856 | 0.2192 | 1.3111 | 0.007 | 0.0219 | 0.0654 | 0.0232 | 0.0465 | 0.001 | 0.0029 | 0.0006 | 0 | 0.0015 | 0.0043 | 0.0037 | 0.0017 | 0.005 | 0 | 0 | 0.0062 | 0 | 0.0001 | 0 | 0
0.1916 | 0.2176 | 1.331 | 0.0064 | 0.0177 | 0.0749 | 0.0335 | 0.0486 | 0.0012 | 0.0042 | 0.0005 | 0 | 0.0016 | 0.0042 | 0.0041 | 0.001 | 0.0062 | 0 | 0 | 0.0068 | 0 | 0 | 0 | 0
0.1977 | 0.212 | 1.3 | 0.0048 | 0.0149 | 0.0789 | 0.0478 | 0.0404 | 0.0014 | 0.0045 | 0.0006 | 0 | 0.0015 | 0.0042 | 0.0033 | 0.0015 | 0.007 | 0 | 0 | 0.0067 | 0 | 0 | 0 | 0
0.1867 | 0.207 | 1.3078 | 0.0053 | 0.0193 | 0.0759 | 0.0344 | 0.0382 | 0.0012 | 0.0054 | 0.0006 | 0 | 0.0017 | 0.0046 | 0.0031 | 0.0007 | 0.0065 | 0 | 0 | 0.0067 | 0 | 0 | 0 | 0
0.1884 | 0.2012 | 1.2947 | 0.0081 | 0.0231 | 0.0807 | 0.0351 | 0.0475 | 0.0015 | 0.0051 | 0.0005 | 0 | 0.0014 | 0.0048 | 0.0029 | 0.001 | 0.0061 | 0 | 0 | 0.0067 | 0 | 0 | 0 | 0
0.2095 | 0.2282 | 1.3264 | 0.0083 | 0.0231 | 0.0702 | 0.0279 | 0.0444 | 0.0012 | 0.0033 | 0.0006 | 0 | 0.0016 | 0.0043 | 0.0031 | 0.0013 | 0.008 | 0 | 0 | 0.0065 | 0 | 0.0001 | 0 | 0
0.1868 | 0.2107 | 1.3334 | 0.0066 | 0.0129 | 0.0444 | 0.0293 | 0.0385 | 0.0011 | 0.0031 | 0.0006 | 0 | 0.0015 | 0.004 | 0.0037 | 0.0016 | 0.0083 | 0 | 0 | 0.0066 | 0 | 0 | 0 | 0
0.1946 | 0.2186 | 1.3493 | 0.0101 | 0.02 | 0.0759 | 0.0396 | 0.0383 | 0.001 | 0.0039 | 0.0006 | 0 | 0.0014 | 0.0047 | 0.0029 | 0.0011 | 0.009 | 0 | 0 | 0.0061 | 0 | 0 | 0 | 0
0.1809 | 0.2006 | 1.327 | 0.0138 | 0.0157 | 0.0476 | 0.0229 | 0.0428 | 0.0012 | 0.0035 | 0.0005 | 0 | 0.0013 | 0.0042 | 0.0028 | 0.001 | 0.0072 | 0 | 0 | 0.0067 | 0 | 0 | 0 | 0
0.1926 | 0.1981 | 1.3385 | 0.0116 | 0.0156 | 0.0453 | 0.0414 | 0.0463 | 0.001 | 0.0042 | 0.0005 | 0 | 0.0012 | 0.0042 | 0.0027 | 0.0009 | 0.0068 | 0 | 0 | 0.0065 | 0 | 0 | 0 | 0
0.1827 | 0.1946 | 1.3514 | 0.0144 | 0.019 | 0.0407 | 0.0283 | 0.0412 | 0.0009 | 0.0027 | 0.0006 | 0 | 0.0012 | 0.0044 | 0.0025 | 0.0008 | 0.007 | 0 | 0 | 0.0066 | 0 | 0 | 0 | 0
0.1869 | 0.2182 | 1.3705 | 0.011 | 0.02 | 0.0371 | 0.0172 | 0.0442 | 0.0013 | 0.003 | 0.0005 | 0 | 0.0013 | 0.0044 | 0.0043 | 0.0012 | 0.0068 | 0 | 0 | 0.0069 | 0 | 0 | 0 | 0
0.2051 | 0.2104 | 1.4578 | 0.0156 | 0.0177 | 0.0431 | 0.0205 | 0.0422 | 0.001 | 0.0027 | 0.0005 | 0 | 0.0014 | 0.0046 | 0.0027 | 0.0009 | 0.0079 | 0 | 0 | 0.0069 | 0 | 0 | 0 | 0
0.1885 | 0.2023 | 1.3606 | 0.014 | 0.0186 | 0.0426 | 0.0192 | 0.0372 | 0.0009 | 0.0032 | 0.0005 | 0 | 0.0014 | 0.0042 | 0.0031 | 0.0016 | 0.0064 | 0 | 0 | 0.0067 | 0 | 0.0001 | 0 | 0
0.1945 | 0.2338 | 1.3278 | 0.0115 | 0.0234 | 0.037 | 0.0125 | 0.042 | 0.0008 | 0.0023 | 0.0006 | 0 | 0.0016 | 0.0043 | 0.0036 | 0.0008 | 0.0079 | 0 | 0 | 0.0065 | 0 | 0 | 0 | 0
0.1871 | 0.2345 | 1.3266 | 0.0188 | 0.0198 | 0.0425 | 0.0147 | 0.0576 | 0.0008 | 0.0042 | 0.0006 | 0 | 0.0015 | 0.0047 | 0.0027 | 0.0011 | 0.0065 | 0 | 0 | 0.0069 | 0 | 0 | 0 | 0
0.1996 | 0.1886 | 1.3485 | 0.0234 | 0.0148 | 0.0435 | 0.0164 | 0.0479 | 0.001 | 0.0035 | 0.0006 | 0 | 0.0012 | 0.0046 | 0.0024 | 0.0011 | 0.0075 | 0 | 0 | 0.007 | 0 | 0 | 0 | 0
0.2124 | 0.2032 | 1.3716 | 0.0173 | 0.0138 | 0.0469 | 0.0213 | 0.0528 | 0.0009 | 0.0034 | 0.0006 | 0 | 0.0015 | 0.0045 | 0.0024 | 0.0012 | 0.0081 | 0 | 0 | 0.007 | 0 | 0 | 0 | 0
0.1929 | 0.1998 | 1.4095 | 0.0107 | 0.0143 | 0.0526 | 0.0202 | 0.0508 | 0.001 | 0.0038 | 0.0006 | 0 | 0.0014 | 0.0047 | 0.0029 | 0.001 | 0.0073 | 0 | 0 | 0.0069 | 0 | 0 | 0 | 0
0.1985 | 0.2169 | 1.3205 | 0.0185 | 0.0175 | 0.0501 | 0.0149 | 0.0507 | 0.0011 | 0.0029 | 0.0006 | 0 | 0.0015 | 0.0044 | 0.0027 | 0.0011 | 0.008 | 0 | 0 | 0.0068 | 0 | 0 | 0 | 0
0.2056 | 0.2116 | 1.3065 | 0.017 | 0.0199 | 0.0461 | 0.0224 | 0.0463 | 0.001 | 0.0031 | 0.0005 | 0 | 0.0017 | 0.0043 | 0.0029 | 0.0014 | 0.0076 | 0 | 0 | 0.0066 | 0 | 0 | 0 | 0
0.1839 | 0.2325 | 1.3091 | 0.017 | 0.0213 | 0.042 | 0.0176 | 0.0445 | 0.0009 | 0.0028 | 0.0005 | 0 | 0.0016 | 0.0041 | 0.0028 | 0.0013 | 0.0062 | 0 | 0 | 0.0069 | 0 | 0 | 0 | 0
0.1877 | 0.2106 | 1.4457 | 0.0107 | 0.0208 | 0.051 | 0.0144 | 0.0474 | 0.0008 | 0.0026 | 0.0005 | 0 | 0.0016 | 0.0047 | 0.0029 | 0.0013 | 0.0064 | 0 | 0 | 0.0068 | 0 | 0 | 0 | 0
0.1851 | 0.1935 | 1.3514 | 0.0093 | 0.0203 | 0.0515 | 0.0155 | 0.0413 | 0.001 | 0.0035 | 0.0005 | 0 | 0.0014 | 0.0044 | 0.0035 | 0.0014 | 0.0077 | 0 | 0 | 0.0068 | 0 | 0 | 0 | 0
0.1903 | 0.2072 | 1.3768 | 0.0117 | 0.0128 | 0.0383 | 0.0119 | 0.0394 | 0.001 | 0.0031 | 0.0005 | 0 | 0.0014 | 0.0043 | 0.0042 | 0.0018 | 0.008 | 0 | 0 | 0.0066 | 0 | 0 | 0 | 0
0.1887 | 0.1797 | 1.3498 | 0.0128 | 0.0199 | 0.0622 | 0.0244 | 0.043 | 0.001 | 0.0044 | 0.0005 | 0 | 0.0014 | 0.0044 | 0.0038 | 0.0014 | 0.0083 | 0 | 0 | 0.0067 | 0 | 0 | 0 | 0
0.191 | 0.1959 | 1.3176 | 0.007 | 0.0243 | 0.0623 | 0.0216 | 0.0368 | 0.0009 | 0.0033 | 0.0005 | 0 | 0.0015 | 0.0044 | 0.0035 | 0.0015 | 0.008 | 0 | 0 | 0.0066 | 0 | 0 | 0 | 0
0.1878 | 0.2187 | 1.2861 | 0.0081 | 0.0202 | 0.0484 | 0.0208 | 0.0455 | 0.0008 | 0.0029 | 0.0005 | 0 | 0.0015 | 0.0043 | 0.0031 | 0.0013 | 0.0075 | 0 | 0 | 0.0067 | 0 | 0 | 0 | 0
0.1928 | 0.2105 | 1.3097 | 0.0094 | 0.0156 | 0.0524 | 0.0166 | 0.0353 | 0.001 | 0.0056 | 0.0006 | 0 | 0.0015 | 0.0043 | 0.0029 | 0.0014 | 0.0085 | 0 | 0 | 0.0064 | 0 | 0 | 0 | 0
0.201 | 0.207 | 1.3319 | 0.0145 | 0.0169 | 0.0381 | 0.0171 | 0.0383 | 0.0008 | 0.0031 | 0.0006 | 0 | 0.0015 | 0.0042 | 0.0032 | 0.0017 | 0.0092 | 0 | 0 | 0.007 | 0 | 0 | 0 | 0
0.212 | 0.2255 | 1.3849 | 0.0129 | 0.0186 | 0.0405 | 0.0164 | 0.0395 | 0.0009 | 0.0026 | 0.0006 | 0 | 0.0017 | 0.0045 | 0.0039 | 0.0012 | 0.0086 | 0 | 0 | 0.0067 | 0 | 0 | 0 | 0
0.215 | 0.2304 | 1.3995 | 0.014 | 0.0222 | 0.055 | 0.0236 | 0.0457 | 0.0011 | 0.004 | 0.0006 | 0 | 0.0017 | 0.0048 | 0.0033 | 0.0012 | 0.0086 | 0 | 0 | 0.0069 | 0 | 0 | 0 | 0
0.1917 | 0.2182 | 1.3492 | 0.0176 | 0.0186 | 0.0603 | 0.024 | 0.0469 | 0.001 | 0.0036 | 0.0006 | 0 | 0.0016 | 0.0043 | 0.0056 | 0.0013 | 0.0094 | 0 | 0 | 0.0066 | 0 | 0.0001 | 0 | 0
0.185 | 0.2061 | 1.3002 | 0.0131 | 0.0196 | 0.0655 | 0.0207 | 0.0479 | 0.0011 | 0.0029 | 0.0006 | 0 | 0.0014 | 0.0042 | 0.0032 | 0.0011 | 0.009 | 0 | 0 | 0.0064 | 0 | 0 | 0 | 0
0.1879 | 0.2017 | 1.2937 | 0.0076 | 0.016 | 0.0605 | 0.0264 | 0.0432 | 0.001 | 0.0031 | 0.0006 | 0 | 0.0015 | 0.0042 | 0.0032 | 0.002 | 0.008 | 0 | 0 | 0.0064 | 0 | 0.0001 | 0 | 0
0.1911 | 0.2139 | 1.3258 | 0.0063 | 0.0165 | 0.0792 | 0.0272 | 0.0395 | 0.001 | 0.0033 | 0.0006 | 0 | 0.0016 | 0.0041 | 0.0034 | 0.0011 | 0.0089 | 0 | 0 | 0.0065 | 0 | 0.0001 | 0 | 0
0.1938 | 0.2016 | 1.3335 | 0.0094 | 0.0169 | 0.0665 | 0.0337 | 0.0447 | 0.001 | 0.0028 | 0.0006 | 0 | 0.0015 | 0.0042 | 0.0034 | 0.0014 | 0.0085 | 0 | 0 | 0.0064 | 0 | 0.0001 | 0 | 0
0.1816 | 0.1862 | 1.3262 | 0.018 | 0.0146 | 0.0415 | 0.0225 | 0.0423 | 0.0009 | 0.0032 | 0.0006 | 0 | 0.0015 | 0.0045 | 0.0029 | 0.0018 | 0.0104 | 0 | 0 | 0.0072 | 0 | 0 | 0 | 0
0.1977 | 0.2007 | 1.3215 | 0.0139 | 0.0149 | 0.0504 | 0.026 | 0.0385 | 0.001 | 0.0028 | 0.0006 | 0 | 0.0014 | 0.0043 | 0.006 | 0.0032 | 0.0111 | 0 | 0 | 0.0064 | 0 | 0.0001 | 0 | 0
0.2025 | 0.2042 | 1.3211 | 0.01 | 0.0123 | 0.0448 | 0.0261 | 0.049 | 0.0011 | 0.0025 | 0.0006 | 0 | 0.0015 | 0.0041 | 0.0057 | 0.0014 | 0.0112 | 0 | 0 | 0.0063 | 0 | 0 | 0 | 0
0.197 | 0.2008 | 1.3073 | 0.0153 | 0.0135 | 0.0604 | 0.0302 | 0.0461 | 0.0014 | 0.003 | 0.0006 | 0 | 0.0015 | 0.0042 | 0.0043 | 0.0011 | 0.0089 | 0 | 0 | 0.0063 | 0 | 0 | 0 | 0
0.1997 | 0.1988 | 1.3377 | 0.0081 | 0.0193 | 0.0608 | 0.0292 | 0.0369 | 0.0011 | 0.0036 | 0.0007 | 0 | 0.0015 | 0.0044 | 0.0035 | 0.0014 | 0.0098 | 0 | 0 | 0.0063 | 0 | 0.0001 | 0 | 0
0.196 | 0.2132 | 1.3558 | 0.0151 | 0.0195 | 0.0571 | 0.0264 | 0.043 | 0.0012 | 0.0027 | 0.0006 | 0 | 0.0016 | 0.005 | 0.0041 | 0.0016 | 0.0096 | 0 | 0 | 0.0066 | 0 | 0.0001 | 0 | 0
0.189 | 0.2144 | 1.311 | 0.0109 | 0.0152 | 0.0682 | 0.0282 | 0.0526 | 0.0012 | 0.0042 | 0.0007 | 0 | 0.0015 | 0.0047 | 0.0032 | 0.0015 | 0.0078 | 0 | 0 | 0.0065 | 0 | 0.0001 | 0 | 0
0.1955 | 0.2092 | 1.303 | 0.0097 | 0.016 | 0.0659 | 0.0275 | 0.0455 | 0.0012 | 0.004 | 0.0006 | 0 | 0.0015 | 0.0046 | 0.0041 | 0.0019 | 0.0079 | 0 | 0 | 0.0068 | 0 | 0 | 0 | 0
0.2029 | 0.1997 | 1.3594 | 0.0083 | 0.0162 | 0.0736 | 0.0346 | 0.054 | 0.0012 | 0.0042 | 0.0007 | 0 | 0.0016 | 0.0049 | 0.0039 | 0.0013 | 0.0074 | 0 | 0 | 0.0069 | 0 | 0.0001 | 0 | 0
0.2078 | 0.2082 | 1.3533 | 0.0101 | 0.0168 | 0.0749 | 0.0344 | 0.0421 | 0.0011 | 0.0035 | 0.0006 | 0 | 0.0016 | 0.0047 | 0.0032 | 0.0009 | 0.0081 | 0 | 0 | 0.0068 | 0 | 0 | 0 | 0
0.1919 | 0.2075 | 1.3341 | 0.0104 | 0.0184 | 0.0656 | 0.0435 | 0.0389 | 0.0011 | 0.0032 | 0.0006 | 0 | 0.0015 | 0.0045 | 0.0041 | 0.0014 | 0.0069 | 0 | 0 | 0.0068 | 0 | 0.0001 | 0 | 0
0.1924 | 0.1888 | 1.3289 | 0.0083 | 0.0181 | 0.0521 | 0.0293 | 0.0445 | 0.0011 | 0.0036 | 0.0005 | 0 | 0.0015 | 0.0045 | 0.0042 | 0.0018 | 0.0057 | 0 | 0 | 0.0069 | 0 | 0 | 0 | 0
0.1867 | 0.2028 | 1.2804 | 0.0065 | 0.0205 | 0.0607 | 0.0237 | 0.0446 | 0.0011 | 0.0041 | 0.0006 | 0 | 0.0016 | 0.0043 | 0.0034 | 0.0013 | 0.0052 | 0 | 0 | 0.007 | 0 | 0.0001 | 0 | 0
0.1814 | 0.2002 | 1.2766 | 0.0075 | 0.0147 | 0.0609 | 0.0333 | 0.0436 | 0.0011 | 0.0061 | 0.0005 | 0 | 0.0015 | 0.0045 | 0.0033 | 0.0014 | 0.0069 | 0 | 0 | 0.0068 | 0 | 0 | 0 | 0
0.1926 | 0.2011 | 1.3475 | 0.0113 | 0.017 | 0.0584 | 0.0259 | 0.0446 | 0.0012 | 0.0039 | 0.0006 | 0 | 0.0015 | 0.0047 | 0.0046 | 0.0013 | 0.0072 | 0 | 0 | 0.007 | 0 | 0.0001 | 0 | 0
0.189 | 0.2017 | 1.3132 | 0.0065 | 0.0158 | 0.0662 | 0.0248 | 0.0394 | 0.0011 | 0.0061 | 0.0006 | 0 | 0.0014 | 0.0048 | 0.0034 | 0.0023 | 0.007 | 0 | 0 | 0.0069 | 0 | 0.0001 | 0 | 0
0.1835 | 0.1953 | 1.3495 | 0.0164 | 0.0171 | 0.0616 | 0.031 | 0.043 | 0.0012 | 0.0081 | 0.0006 | 0 | 0.0015 | 0.0048 | 0.0029 | 0.0018 | 0.0068 | 0 | 0 | 0.007 | 0 | 0 | 0 | 0
0.1951 | 0.1924 | 1.3535 | 0.0153 | 0.0148 | 0.0488 | 0.0248 | 0.0505 | 0.0013 | 0.0051 | 0.0006 | 0 | 0.0014 | 0.0048 | 0.0032 | 0.0016 | 0.0078 | 0 | 0 | 0.0072 | 0 | 0 | 0 | 0
0.1908 | 0.1999 | 1.3074 | 0.01 | 0.0129 | 0.0471 | 0.0181 | 0.0432 | 0.001 | 0.006 | 0.0006 | 0 | 0.0015 | 0.0046 | 0.003 | 0.0015 | 0.0079 | 0 | 0 | 0.0068 | 0 | 0 | 0 | 0
0.1924 | 0.212 | 1.3392 | 0.0064 | 0.0147 | 0.048 | 0.0223 | 0.0452 | 0.0011 | 0.005 | 0.0006 | 0 | 0.0016 | 0.0045 | 0.0052 | 0.0019 | 0.0077 | 0 | 0 | 0.0072 | 0 | 0.0001 | 0 | 0
0.1981 | 0.2095 | 1.3399 | 0.0098 | 0.0129 | 0.0419 | 0.0218 | 0.0403 | 0.001 | 0.0038 | 0.0006 | 0 | 0.0015 | 0.0045 | 0.0033 | 0.0027 | 0.0084 | 0 | 0 | 0.007 | 0 | 0.0002 | 0 | 0
0.2062 | 0.2277 | 1.3134 | 0.0086 | 0.0118 | 0.0429 | 0.0215 | 0.0436 | 0.0009 | 0.0035 | 0.0005 | 0 | 0.0019 | 0.0042 | 0.0051 | 0.0007 | 0.0079 | 0 | 0 | 0.0068 | 0 | 0.0001 | 0 | 0
0.1898 | 0.1963 | 1.349 | 0.0111 | 0.0107 | 0.0382 | 0.0161 | 0.0519 | 0.0011 | 0.0035 | 0.0006 | 0 | 0.0016 | 0.0044 | 0.0031 | 0.0006 | 0.0074 | 0 | 0 | 0.0068 | 0 | 0 | 0 | 0
0.1976 | 0.2027 | 1.3312 | 0.0054 | 0.0114 | 0.0417 | 0.0143 | 0.0483 | 0.0011 | 0.0027 | 0.0005 | 0 | 0.0016 | 0.0041 | 0.0045 | 0.0014 | 0.0078 | 0 | 0 | 0.0069 | 0 | 0 | 0 | 0
0.2031 | 0.2119 | 1.3288 | 0.0098 | 0.0118 | 0.0379 | 0.0133 | 0.0582 | 0.0009 | 0.004 | 0.0005 | 0 | 0.0017 | 0.0042 | 0.0035 | 0.0017 | 0.0064 | 0 | 0 | 0.0068 | 0 | 0.0001 | 0 | 0
0.1846 | 0.2055 | 1.3051 | 0.0199 | 0.0133 | 0.0407 | 0.017 | 0.0481 | 0.0009 | 0.0027 | 0.0006 | 0 | 0.0015 | 0.0044 | 0.0052 | 0.0012 | 0.0061 | 0 | 0 | 0.0066 | 0 | 0 | 0 | 0
0.1928 | 0.1594 | 0.7838 | 0.0178 | 0.0119 | 0.0333 | 0.0162 | 0.0497 | 0.0009 | 0.0028 | 0.0004 | 0 | 0.0012 | 0.0027 | 0.0028 | 0.0015 | 0.0069 | 0 | 0 | 0.0055 | 0 | 0 | 0 | 0
0.1772 | 0.1912 | 0.7165 | 0.0117 | 0.0115 | 0.0334 | 0.0135 | 0.0477 | 0.0008 | 0.0022 | 0.0004 | 0 | 0.0013 | 0.0024 | 0.0041 | 0.0015 | 0.0069 | 0 | 0 | 0.0052 | 0 | 0 | 0 | 0
0.1884 | 0.1924 | 0.7302 | 0.0086 | 0.0126 | 0.0381 | 0.0116 | 0.0432 | 0.0012 | 0.0021 | 0.0004 | 0 | 0.0014 | 0.0025 | 0.0053 | 0.0012 | 0.0067 | 0 | 0 | 0.0051 | 0 | 0 | 0 | 0
0.1901 | 0.2006 | 0.7271 | 0.0085 | 0.0139 | 0.041 | 0.0158 | 0.0502 | 0.0013 | 0.003 | 0.0004 | 0 | 0.0013 | 0.0024 | 0.0033 | 0.0012 | 0.0077 | 0 | 0 | 0.0054 | 0 | 0 | 0 | 0
0.189 | 0.1869 | 0.7089 | 0.0107 | 0.011 | 0.0392 | 0.0172 | 0.067 | 0.0012 | 0.0054 | 0.0004 | 0.0004 | 0.0013 | 0.0024 | 0.004 | 0.0011 | 0.0077 | 0 | 0 | 0.0051 | 0 | 0 | 0 | 0
0.1941 | 0.1934 | 0.7414 | 0.0059 | 0.0105 | 0.0312 | 0.0118 | 0.0454 | 0.0009 | 0.0023 | 0.0004 | 0 | 0.0014 | 0.0024 | 0.0064 | 0.0014 | 0.0076 | 0 | 0 | 0.0053 | 0 | 0 | 0 | 0
0.1927 | 0.2115 | 0.7283 | 0.0119 | 0.009 | 0.0347 | 0.0153 | 0.0485 | 0.001 | 0.0022 | 0.0004 | 0 | 0.0014 | 0.0021 | 0.0051 | 0.0022 | 0.0081 | 0 | 0 | 0.0054 | 0 | 0.0001 | 0 | 0
0.179 | 0.1834 | 0.722 | 0.0074 | 0.0106 | 0.0335 | 0.015 | 0.0492 | 0.0009 | 0.0022 | 0.0004 | 0 | 0.0013 | 0.0023 | 0.0028 | 0.0013 | 0.0087 | 0 | 0 | 0.0052 | 0 | 0 | 0 | 0
0.1771 | 0.1877 | 0.7285 | 0.0079 | 0.015 | 0.0306 | 0.0117 | 0.0417 | 0.0008 | 0.0017 | 0.0004 | 0 | 0.0013 | 0.0025 | 0.0055 | 0.0011 | 0.0076 | 0 | 0 | 0.0051 | 0 | 0 | 0 | 0
0.1947 | 0.202 | 0.7323 | 0.006 | 0.0146 | 0.0415 | 0.014 | 0.0345 | 0.0008 | 0.0023 | 0.0003 | 0 | 0.0015 | 0.0025 | 0.0056 | 0.0011 | 0.0074 | 0 | 0 | 0.0052 | 0 | 0 | 0 | 0
0.1873 | 0.2215 | 0.7661 | 0.0076 | 0.0136 | 0.0358 | 0.0161 | 0.0419 | 0.0008 | 0.0023 | 0.0004 | 0 | 0.0015 | 0.0024 | 0.0058 | 0.0015 | 0.0071 | 0 | 0 | 0.0052 | 0 | 0 | 0 | 0
0.1838 | 0.2082 | 0.7475 | 0.0103 | 0.0122 | 0.043 | 0.0249 | 0.0463 | 0.0009 | 0.0028 | 0.0004 | 0 | 0.0015 | 0.0029 | 0.0064 | 0.0017 | 0.0073 | 0 | 0 | 0.0052 | 0 | 0 | 0 | 0
0.1768 | 0.2081 | 0.7228 | 0.0165 | 0.015 | 0.041 | 0.0272 | 0.0457 | 0.001 | 0.0029 | 0.0004 | 0 | 0.0015 | 0.003 | 0.0031 | 0.0012 | 0.0072 | 0 | 0 | 0.0053 | 0 | 0 | 0 | 0
0.1909 | 0.2043 | 0.7307 | 0.0083 | 0.0171 | 0.0388 | 0.0231 | 0.0473 | 0.0008 | 0.0022 | 0.0004 | 0 | 0.0014 | 0.0031 | 0.0035 | 0.0023 | 0.0092 | 0 | 0 | 0.0053 | 0 | 0 | 0 | 0
0.1902 | 0.1929 | 0.7197 | 0.009 | 0.0102 | 0.0295 | 0.0135 | 0.0444 | 0.0007 | 0.0017 | 0.0004 | 0 | 0.0013 | 0.0024 | 0.0031 | 0.0012 | 0.0077 | 0 | 0 | 0.0053 | 0 | 0 | 0 | 0
0.186 | 0.1956 | 0.6971 | 0.0095 | 0.0111 | 0.0252 | 0.0074 | 0.036 | 0.0006 | 0.0013 | 0.0004 | 0 | 0.0013 | 0.0022 | 0.003 | 0.0016 | 0.0072 | 0 | 0 | 0.0051 | 0 | 0 | 0 | 0
0.1877 | 0.1903 | 0.7173 | 0.0084 | 0.0145 | 0.0275 | 0.0077 | 0.031 | 0.0008 | 0.0023 | 0.0004 | 0 | 0.0013 | 0.0024 | 0.0037 | 0.0014 | 0.0081 | 0 | 0 | 0.0052 | 0 | 0 | 0 | 0
0.1892 | 0.1889 | 0.7432 | 0.0087 | 0.0139 | 0.03 | 0.0093 | 0.0322 | 0.0007 | 0.0028 | 0.0004 | 0 | 0.0015 | 0.0026 | 0.004 | 0.0019 | 0.0079 | 0 | 0 | 0.0054 | 0 | 0.0001 | 0 | 0
0.1985 | 0.1947 | 0.7114 | 0.0084 | 0.0135 | 0.0321 | 0.0094 | 0.0502 | 0.0008 | 0.0021 | 0.0004 | 0 | 0.0014 | 0.0024 | 0.0035 | 0.0014 | 0.0074 | 0 | 0 | 0.0051 | 0 | 0 | 0 | 0
0.1863 | 0.2169 | 0.788 | 0.0208 | 0.0156 | 0.0369 | 0.0118 | 0.0379 | 0.0007 | 0.002 | 0.0004 | 0 | 0.0014 | 0.0027 | 0.0032 | 0.0012 | 0.006 | 0 | 0 | 0.0055 | 0 | 0 | 0 | 0
0.203 | 0.1665 | 0.7472 | 0.0127 | 0.0159 | 0.0396 | 0.012 | 0.0419 | 0.0008 | 0.0019 | 0.0004 | 0 | 0.0013 | 0.0026 | 0.0042 | 0.001 | 0.0066 | 0 | 0 | 0.0054 | 0 | 0 | 0 | 0
0.1907 | 0.2077 | 0.7325 | 0.0109 | 0.0129 | 0.0453 | 0.0141 | 0.0415 | 0.001 | 0.0024 | 0.0004 | 0 | 0.0016 | 0.0026 | 0.004 | 0.001 | 0.0072 | 0 | 0 | 0.0054 | 0 | 0 | 0 | 0
0.1881 | 0.1853 | 0.7194 | 0.0076 | 0.0144 | 0.0491 | 0.0267 | 0.0421 | 0.0009 | 0.0023 | 0.0004 | 0 | 0.0014 | 0.0027 | 0.0045 | 0.0018 | 0.0066 | 0 | 0 | 0.0052 | 0 | 0.0001 | 0 | 0
0.1901 | 0.1926 | 0.761 | 0.0029 | 0.0174 | 0.0458 | 0.0189 | 0.0426 | 0.0012 | 0.0021 | 0.0004 | 0 | 0.0014 | 0.0029 | 0.0043 | 0.0011 | 0.0085 | 0 | 0 | 0.0054 | 0 | 0.0001 | 0 | 0
0.1841 | 0.186 | 0.7122 | 0.0062 | 0.016 | 0.0585 | 0.0458 | 0.0432 | 0.0009 | 0.0037 | 0.0005 | 0 | 0.0013 | 0.0032 | 0.0027 | 0.0011 | 0.0082 | 0 | 0 | 0.0053 | 0 | 0 | 0 | 0
0.1837 | 0.1866 | 0.6984 | 0.0125 | 0.0145 | 0.0427 | 0.0185 | 0.0434 | 0.0007 | 0.0024 | 0.0003 | 0 | 0.0014 | 0.0029 | 0.0027 | 0.0013 | 0.0072 | 0 | 0 | 0.0053 | 0 | 0 | 0 | 0
0.1858 | 0.174 | 0.7067 | 0.0097 | 0.0138 | 0.0413 | 0.0164 | 0.0505 | 0.0009 | 0.0025 | 0.0004 | 0 | 0.0012 | 0.0028 | 0.0032 | 0.0013 | 0.007 | 0 | 0 | 0.0054 | 0 | 0 | 0 | 0
0.1888 | 0.1787 | 0.7248 | 0.0096 | 0.0171 | 0.0543 | 0.0162 | 0.0417 | 0.0008 | 0.0029 | 0.0004 | 0 | 0.0012 | 0.0027 | 0.0027 | 0.0013 | 0.0074 | 0 | 0 | 0.0053 | 0 | 0 | 0 | 0
0.1892 | 0.1773 | 0.715 | 0.0056 | 0.0117 | 0.0358 | 0.0149 | 0.0464 | 0.0009 | 0.0025 | 0.0004 | 0 | 0.0012 | 0.0025 | 0.0026 | 0.0013 | 0.0083 | 0 | 0 | 0.0052 | 0 | 0 | 0 | 0
0.1873 | 0.1973 | 0.7112 | 0.0058 | 0.0186 | 0.0501 | 0.0204 | 0.0478 | 0.0009 | 0.0027 | 0.0004 | 0 | 0.0013 | 0.0024 | 0.0037 | 0.002 | 0.0071 | 0 | 0 | 0.0052 | 0 | 0.0001 | 0 | 0
0.1812 | 0.1872 | 0.7141 | 0.0076 | 0.0135 | 0.0452 | 0.0156 | 0.0438 | 0.0009 | 0.0027 | 0.0003 | 0 | 0.0013 | 0.0027 | 0.0028 | 0.0015 | 0.0071 | 0 | 0 | 0.0054 | 0 | 0 | 0 | 0
0.1962 | 0.1817 | 0.7027 | 0.0085 | 0.0135 | 0.047 | 0.0171 | 0.0455 | 0.001 | 0.0032 | 0.0003 | 0 | 0.0013 | 0.0026 | 0.0039 | 0.0014 | 0.0071 | 0 | 0 | 0.0053 | 0 | 0 | 0 | 0
0.1909 | 0.1871 | 0.7015 | 0.0064 | 0.0129 | 0.0341 | 0.019 | 0.0484 | 0.0009 | 0.0029 | 0.0003 | 0 | 0.0013 | 0.0023 | 0.0036 | 0.0022 | 0.0077 | 0 | 0 | 0.0054 | 0 | 0.0001 | 0 | 0
0.1806 | 0.1901 | 0.7087 | 0.0095 | 0.0136 | 0.029 | 0.012 | 0.0467 | 0.0008 | 0.002 | 0.0003 | 0 | 0.0012 | 0.0023 | 0.0027 | 0.0018 | 0.0066 | 0 | 0 | 0.0051 | 0 | 0 | 0 | 0
0.1868 | 0.1826 | 0.7155 | 0.0113 | 0.0113 | 0.0339 | 0.0152 | 0.0477 | 0.0008 | 0.0025 | 0.0004 | 0 | 0.0012 | 0.0023 | 0.0052 | 0.0014 | 0.0079 | 0 | 0 | 0.0052 | 0 | 0.0001 | 0 | 0
0.1711 | 0.1835 | 0.7225 | 0.0145 | 0.0141 | 0.0352 | 0.0189 | 0.0429 | 0.0007 | 0.002 | 0.0004 | 0 | 0.0012 | 0.0025 | 0.0023 | 0.0014 | 0.008 | 0 | 0 | 0.005 | 0 | 0 | 0 | 0
0.1791 | 0.1816 | 0.7065 | 0.0173 | 0.0181 | 0.0309 | 0.014 | 0.0463 | 0.0007 | 0.0016 | 0.0004 | 0 | 0.0012 | 0.0024 | 0.0042 | 0.0012 | 0.0079 | 0 | 0 | 0.005 | 0 | 0 | 0 | 0
0.1921 | 0.1983 | 0.7205 | 0.0127 | 0.0152 | 0.0333 | 0.015 | 0.0394 | 0.0008 | 0.002 | 0.0004 | 0 | 0.0014 | 0.0024 | 0.0069 | 0.0013 | 0.0082 | 0 | 0 | 0.0052 | 0 | 0 | 0 | 0
0.1929 | 0.1893 | 0.7291 | 0.007 | 0.0165 | 0.034 | 0.0136 | 0.0407 | 0.0007 | 0.0018 | 0.0004 | 0 | 0.0012 | 0.0024 | 0.003 | 0.0011 | 0.0092 | 0 | 0 | 0.005 | 0 | 0.0001 | 0 | 0
0.1825 | 0.1868 | 0.7176 | 0.0111 | 0.0136 | 0.0326 | 0.0139 | 0.0399 | 0.0008 | 0.002 | 0.0005 | 0 | 0.0012 | 0.0024 | 0.0045 | 0.0016 | 0.0087 | 0 | 0 | 0.005 | 0 | 0 | 0 | 0
0.1918 | 0.1802 | 0.7094 | 0.0132 | 0.0165 | 0.0515 | 0.0257 | 0.0582 | 0.0009 | 0.0026 | 0.0005 | 0 | 0.0013 | 0.0025 | 0.0059 | 0.0021 | 0.0086 | 0 | 0 | 0.0051 | 0 | 0.0001 | 0 | 0
0.1828 | 0.1842 | 0.7151 | 0.0078 | 0.0167 | 0.0409 | 0.0192 | 0.0459 | 0.0008 | 0.0023 | 0.0005 | 0 | 0.0012 | 0.0028 | 0.0026 | 0.0013 | 0.0081 | 0 | 0 | 0.0051 | 0 | 0 | 0 | 0
0.1805 | 0.171 | 0.7247 | 0.0113 | 0.0148 | 0.0438 | 0.0219 | 0.0516 | 0.0009 | 0.0026 | 0.0005 | 0 | 0.0011 | 0.003 | 0.0033 | 0.0013 | 0.008 | 0 | 0 | 0.005 | 0 | 0 | 0 | 0
0.1834 | 0.1693 | 0.7106 | 0.0134 | 0.0143 | 0.0391 | 0.017 | 0.0438 | 0.0007 | 0.0022 | 0.0005 | 0 | 0.0011 | 0.0029 | 0.0039 | 0.0022 | 0.0089 | 0 | 0 | 0.0051 | 0 | 0.0001 | 0 | 0
0.1982 | 0.1874 | 0.732 | 0.0062 | 0.0116 | 0.0252 | 0.0046 | 0.0195 | 0.0002 | 0.0009 | 0.0004 | 0 | 0.0013 | 0.0029 | 0.0036 | 0.0013 | 0.0079 | 0 | 0 | 0.0048 | 0 | 0.0001 | 0 | 0
0.1971 | 0.1882 | 0.7203 | 0.0057 | 0.0124 | 0.0242 | 0.0014 | 0.0112 | 0.0002 | 0.0007 | 0.0005 | 0 | 0.0013 | 0.003 | 0.0034 | 0.0013 | 0.0078 | 0 | 0 | 0.005 | 0 | 0 | 0 | 0
0.1856 | 0.167 | 0.7252 | 0.0092 | 0.0135 | 0.0333 | 0.0102 | 0.035 | 0.0007 | 0.0017 | 0.0006 | 0 | 0.0011 | 0.0031 | 0.003 | 0.0013 | 0.0071 | 0 | 0 | 0.0051 | 0 | 0 | 0 | 0
0.182 | 0.217 | 0.7303 | 0.0047 | 0.0116 | 0.0435 | 0.0133 | 0.0427 | 0.0012 | 0.0021 | 0.0004 | 0 | 0.0013 | 0.0026 | 0.0033 | 0.001 | 0.0084 | 0 | 0 | 0.005 | 0 | 0.0001 | 0 | 0
0.1888 | 0.2074 | 0.9726 | 0.0109 | 0.014 | 0.0405 | 0.0114 | 0.0416 | 0.0009 | 0.0018 | 0.0005 | 0 | 0.0014 | 0.0037 | 0.0034 | 0.001 | 0.0082 | 0 | 0 | 0.0056 | 0 | 0 | 0 | 0
0.1899 | 0.1986 | 1.0074 | 0.0095 | 0.0144 | 0.0419 | 0.0122 | 0.0415 | 0.0009 | 0.0021 | 0.0006 | 0 | 0.0014 | 0.0037 | 0.0026 | 0.0013 | 0.0072 | 0 | 0 | 0.0058 | 0 | 0 | 0 | 0
0.2001 | 0.212 | 0.9929 | 0.009 | 0.0127 | 0.0465 | 0.0246 | 0.0411 | 0.0009 | 0.0075 | 0.0005 | 0 | 0.0019 | 0.0035 | 0.0075 | 0.0017 | 0.0053 | 0 | 0 | 0.0056 | 0 | 0.0001 | 0 | 0
0.1976 | 0.1983 | 1.0119 | 0.009 | 0.0122 | 0.049 | 0.017 | 0.0423 | 0.0011 | 0.0032 | 0.0006 | 0 | 0.0016 | 0.0037 | 0.0043 | 0.0016 | 0.0066 | 0 | 0 | 0.0058 | 0 | 0.0001 | 0 | 0
0.192 | 0.1819 | 1.0205 | 0.0119 | 0.0127 | 0.0444 | 0.014 | 0.0476 | 0.0014 | 0.0019 | 0.0005 | 0 | 0.0014 | 0.0035 | 0.0032 | 0.0014 | 0.007 | 0 | 0 | 0.0059 | 0 | 0 | 0 | 0
0.1882 | 0.2223 | 0.9853 | 0.0087 | 0.0112 | 0.0484 | 0.015 | 0.0433 | 0.001 | 0.002 | 0.0005 | 0 | 0.0017 | 0.0034 | 0.0039 | 0.0028 | 0.0073 | 0 | 0 | 0.0058 | 0 | 0.0001 | 0 | 0
0.2022 | 0.2509 | 1.0097 | 0.0087 | 0.0141 | 0.0479 | 0.0128 | 0.0459 | 0.0012 | 0.0019 | 0.0005 | 0 | 0.0021 | 0.0038 | 0.0034 | 0.0029 | 0.0073 | 0 | 0 | 0.0059 | 0 | 0.0001 | 0 | 0
0.2044 | 0.1855 | 0.6979 | 0.0065 | 0.013 | 0.0455 | 0.0183 | 0.0414 | 0.0009 | 0.0021 | 0.0004 | 0 | 0.0016 | 0.0026 | 0.0103 | 0.0017 | 0.0088 | 0 | 0 | 0.005 | 0 | 0.0001 | 0 | 0
0.1978 | 0.2111 | 0.7206 | 0.0053 | 0.0139 | 0.0472 | 0.0139 | 0.043 | 0.0009 | 0.0016 | 0.0004 | 0 | 0.0018 | 0.003 | 0.0064 | 0.0023 | 0.0072 | 0 | 0 | 0.0049 | 0 | 0.0001 | 0 | 0
0.2003 | 0.1936 | 0.7235 | 0.0108 | 0.0136 | 0.045 | 0.0115 | 0.0468 | 0.001 | 0.0015 | 0.0004 | 0 | 0.0016 | 0.0029 | 0.0069 | 0.0015 | 0.0072 | 0 | 0 | 0.0051 | 0 | 0.0001 | 0 | 0
0.1993 | 0.1863 | 0.7078 | 0.0097 | 0.0109 | 0.0654 | 0.0202 | 0.0429 | 0.0011 | 0.0045 | 0.0004 | 0 | 0.0014 | 0.0028 | 0.005 | 0.0014 | 0.0055 | 0 | 0 | 0.0051 | 0 | 0.0001 | 0 | 0
0.2002 | 0.1841 | 0.696 | 0.0127 | 0.0122 | 0.0597 | 0.0238 | 0.0379 | 0.0011 | 0.0063 | 0.0004 | 0 | 0.0014 | 0.0029 | 0.004 | 0.0016 | 0.006 | 0 | 0 | 0.0051 | 0 | 0.0001 | 0 | 0
0.1941 | 0.2067 | 0.724 | 0.0111 | 0.0119 | 0.0556 | 0.0295 | 0.0448 | 0.0011 | 0.0041 | 0.0005 | 0 | 0.0015 | 0.0028 | 0.006 | 0.0019 | 0.007 | 0 | 0 | 0.0052 | 0 | 0.0001 | 0 | 0
0.1891 | 0.1834 | 0.7083 | 0.0075 | 0.0118 | 0.0537 | 0.027 | 0.0489 | 0.0011 | 0.0069 | 0.0005 | 0 | 0.0014 | 0.0026 | 0.005 | 0.0015 | 0.0073 | 0 | 0 | 0.005 | 0 | 0.0001 | 0 | 0
0.1952 | 0.1958 | 0.7046 | 0.0086 | 0.0133 | 0.048 | 0.0196 | 0.0459 | 0.0009 | 0.0049 | 0.0005 | 0 | 0.0014 | 0.0025 | 0.004 | 0.0017 | 0.0066 | 0 | 0 | 0.0051 | 0 | 0 | 0 | 0
0.1884 | 0.1887 | 0.7059 | 0.0157 | 0.0112 | 0.0527 | 0.0207 | 0.0392 | 0.001 | 0.0037 | 0.0004 | 0 | 0.0015 | 0.0023 | 0.0039 | 0.0015 | 0.005 | 0 | 0 | 0.0052 | 0 | 0.0001 | 0 | 0
0.1816 | 0.1574 | 0.6899 | 0.0137 | 0.0118 | 0.0533 | 0.0152 | 0.0433 | 0.0012 | 0.0022 | 0.0004 | 0 | 0.0014 | 0.002 | 0.0033 | 0.0024 | 0.0062 | 0 | 0 | 0.0051 | 0 | 0.0001 | 0 | 0
0.1855 | 0.1877 | 0.6922 | 0.0038 | 0.0114 | 0.0398 | 0.0143 | 0.0463 | 0.0013 | 0.0022 | 0.0003 | 0 | 0.0014 | 0.002 | 0.0032 | 0.0011 | 0.0065 | 0 | 0 | 0.0051 | 0 | 0.0001 | 0 | 0
0.1836 | 0.1879 | 0.7065 | 0.0045 | 0.0107 | 0.0459 | 0.0177 | 0.043 | 0.0011 | 0.0038 | 0.0004 | 0 | 0.0013 | 0.0024 | 0.0031 | 0.0015 | 0.0063 | 0 | 0 | 0.0055 | 0 | 0.0001 | 0 | 0
0.1889 | 0.1866 | 0.9746 | 0.0037 | 0.0118 | 0.0489 | 0.022 | 0.0415 | 0.0011 | 0.0032 | 0.0005 | 0 | 0.0015 | 0.0032 | 0.0038 | 0.0007 | 0.0072 | 0 | 0 | 0.0061 | 0 | 0 | 0 | 0
0.19 | 0.2052 | 1.0408 | 0.0061 | 0.0134 | 0.0463 | 0.0196 | 0.0353 | 0.0009 | 0.0053 | 0.0005 | 0 | 0.0017 | 0.0036 | 0.0031 | 0.0021 | 0.0052 | 0 | 0 | 0.0063 | 0 | 0 | 0 | 0
0.1846 | 0.1897 | 0.9952 | 0.0047 | 0.0146 | 0.0676 | 0.0247 | 0.0409 | 0.001 | 0.0038 | 0.0005 | 0 | 0.0013 | 0.0033 | 0.0028 | 0.0014 | 0.0066 | 0 | 0 | 0.0062 | 0 | 0.0001 | 0 | 0
0.186 | 0.1894 | 0.7529 | 0.0042 | 0.0131 | 0.062 | 0.0157 | 0.0446 | 0.001 | 0.0026 | 0.0003 | 0 | 0.0014 | 0.0023 | 0.0036 | 0.0015 | 0.0062 | 0 | 0 | 0.0055 | 0 | 0 | 0 | 0
0.1893 | 0.2083 | 0.7113 | 0.0029 | 0.0123 | 0.0571 | 0.0139 | 0.0468 | 0.0011 | 0.0029 | 0.0003 | 0 | 0.0014 | 0.0021 | 0.0031 | 0.0009 | 0.0071 | 0 | 0 | 0.0053 | 0 | 0 | 0 | 0
0.1944 | 0.1861 | 0.7122 | 0.0042 | 0.0121 | 0.0533 | 0.013 | 0.0404 | 0.0012 | 0.0028 | 0.0003 | 0 | 0.0014 | 0.0021 | 0.0045 | 0.0011 | 0.0076 | 0 | 0 | 0.0054 | 0 | 0 | 0 | 0
0.1847 | 0.2004 | 0.7112 | 0.0068 | 0.0136 | 0.056 | 0.0142 | 0.0426 | 0.0011 | 0.0035 | 0.0003 | 0 | 0.0014 | 0.0023 | 0.0044 | 0.001 | 0.0047 | 0 | 0 | 0.0054 | 0 | 0 | 0 | 0
0.185 | 0.1903 | 0.7119 | 0.005 | 0.0125 | 0.0564 | 0.0133 | 0.0396 | 0.0011 | 0.0026 | 0.0004 | 0 | 0.0012 | 0.0022 | 0.0032 | 0.0016 | 0.0067 | 0 | 0 | 0.0054 | 0 | 0.0001 | 0 | 0
0.193 | 0.1808 | 0.6953 | 0.0063 | 0.012 | 0.0432 | 0.0141 | 0.0365 | 0.001 | 0.0023 | 0.0004 | 0 | 0.0012 | 0.0023 | 0.0029 | 0.001 | 0.0071 | 0 | 0 | 0.0054 | 0 | 0 | 0 | 0
0.1826 | 0.175 | 0.6902 | 0.0084 | 0.0195 | 0.059 | 0.0265 | 0.0389 | 0.0009 | 0.0033 | 0.0004 | 0 | 0.0012 | 0.0026 | 0.0045 | 0.0013 | 0.0068 | 0 | 0 | 0.0053 | 0 | 0 | 0 | 0
0.1856 | 0.1842 | 0.7155 | 0.012 | 0.018 | 0.0595 | 0.0248 | 0.042 | 0.0008 | 0.0034 | 0.0004 | 0 | 0.0015 | 0.0027 | 0.0027 | 0.0019 | 0.0065 | 0 | 0 | 0.0052 | 0 | 0 | 0 | 0
0.191 | 0.1875 | 0.7488 | 0.0089 | 0.0125 | 0.0476 | 0.0189 | 0.0396 | 0.0008 | 0.0026 | 0.0004 | 0 | 0.0013 | 0.0025 | 0.0038 | 0.0018 | 0.0071 | 0 | 0 | 0.0055 | 0 | 0 | 0 | 0
0.1896 | 0.1889 | 0.7461 | 0.0044 | 0.0154 | 0.0471 | 0.0221 | 0.0487 | 0.0009 | 0.0047 | 0.0004 | 0 | 0.0014 | 0.0026 | 0.0026 | 0.0016 | 0.0067 | 0 | 0 | 0.0055 | 0 | 0.0001 | 0 | 0
0.1888 | 0.1748 | 0.7426 | 0.0099 | 0.0227 | 0.0594 | 0.0251 | 0.044 | 0.0009 | 0.0034 | 0.0004 | 0 | 0.0012 | 0.0027 | 0.0024 | 0.0012 | 0.0058 | 0 | 0 | 0.0053 | 0 | 0 | 0 | 0
0.1997 | 0.1919 | 0.7564 | 0.0113 | 0.0232 | 0.0399 | 0.0167 | 0.041 | 0.0008 | 0.0025 | 0.0004 | 0 | 0.0014 | 0.0029 | 0.0031 | 0.0021 | 0.0042 | 0 | 0 | 0.0056 | 0 | 0 | 0 | 0
0.1986 | 0.1977 | 0.7445 | 0.0091 | 0.019 | 0.038 | 0.0147 | 0.0465 | 0.0009 | 0.0022 | 0.0003 | 0 | 0.0013 | 0.0025 | 0.0027 | 0.0015 | 0.0053 | 0 | 0 | 0.0055 | 0 | 0 | 0 | 0
0.2025 | 0.1836 | 0.7329 | 0.0148 | 0.0199 | 0.0373 | 0.0182 | 0.0415 | 0.0009 | 0.0021 | 0.0003 | 0 | 0.0011 | 0.0025 | 0.0023 | 0.0015 | 0.006 | 0 | 0 | 0.0053 | 0 | 0 | 0 | 0
0.1916 | 0.2113 | 0.7053 | 0.0125 | 0.013 | 0.0365 | 0.0183 | 0.0456 | 0.0008 | 0.0035 | 0.0003 | 0 | 0.0014 | 0.0021 | 0.0028 | 0.0021 | 0.006 | 0 | 0 | 0.0052 | 0 | 0.0001 | 0 | 0
0.1957 | 0.187 | 0.7294 | 0.0116 | 0.0119 | 0.0237 | 0.0144 | 0.0473 | 0.0008 | 0.0025 | 0.0003 | 0 | 0.0013 | 0.0025 | 0.0065 | 0.0024 | 0.0056 | 0 | 0 | 0.0055 | 0 | 0 | 0 | 0
0.2086 | 0.2756 | 1.2256 | 0.0052 | 0.0146 | 0.0322 | 0.0154 | 0.047 | 0.0011 | 0.0039 | 0.0004 | 0 | 0.0022 | 0.004 | 0.004 | 0.0019 | 0.0066 | 0 | 0 | 0.0067 | 0 | 0.0001 | 0 | 0
0.1966 | 0.2003 | 1.3916 | 0.0094 | 0.0181 | 0.0351 | 0.0168 | 0.051 | 0.0008 | 0.0034 | 0.0005 | 0 | 0.0017 | 0.0047 | 0.0069 | 0.0021 | 0.0063 | 0 | 0 | 0.0073 | 0 | 0 | 0 | 0
0.2028 | 0.2186 | 1.2932 | 0.0099 | 0.0128 | 0.0285 | 0.0149 | 0.0489 | 0.0009 | 0.003 | 0.0004 | 0 | 0.0018 | 0.0042 | 0.0091 | 0.002 | 0.0088 | 0 | 0 | 0.0071 | 0 | 0 | 0 | 0
0.1906 | 0.1852 | 1.3265 | 0.0126 | 0.0177 | 0.0303 | 0.0129 | 0.0436 | 0.0008 | 0.0029 | 0.0005 | 0 | 0.0015 | 0.0047 | 0.0047 | 0.002 | 0.0072 | 0 | 0 | 0.0071 | 0 | 0 | 0 | 0
0.1848 | 0.1952 | 1.2871 | 0.0064 | 0.0149 | 0.0331 | 0.0116 | 0.0465 | 0.0008 | 0.0031 | 0.0004 | 0 | 0.0016 | 0.0041 | 0.0049 | 0.0014 | 0.0068 | 0 | 0 | 0.007 | 0 | 0 | 0 | 0
0.19 | 0.2006 | 1.3365 | 0.0089 | 0.0128 | 0.0227 | 0.0107 | 0.0453 | 0.0006 | 0.0027 | 0.0005 | 0 | 0.0014 | 0.0043 | 0.0022 | 0.0021 | 0.0066 | 0 | 0 | 0.0073 | 0 | 0 | 0 | 0
0.1976 | 0.1906 | 1.3573 | 0.0158 | 0.0133 | 0.0248 | 0.0122 | 0.0586 | 0.0009 | 0.0028 | 0.0005 | 0 | 0.0014 | 0.0045 | 0.0048 | 0.0016 | 0.0069 | 0 | 0 | 0.0074 | 0 | 0 | 0 | 0
0.1884 | 0.1881 | 1.317 | 0.0123 | 0.0261 | 0.0379 | 0.0154 | 0.0417 | 0.0008 | 0.0033 | 0.0005 | 0 | 0.0013 | 0.005 | 0.0021 | 0.0011 | 0.0059 | 0 | 0 | 0.0071 | 0 | 0 | 0 | 0
0.1987 | 0.1533 | 0.7843 | 0.0148 | 0.0155 | 0.0276 | 0.0129 | 0.0401 | 0.0008 | 0.0025 | 0.0003 | 0 | 0.0011 | 0.0028 | 0.0017 | 0.0012 | 0.006 | 0 | 0 | 0.0058 | 0 | 0 | 0 | 0
0.2012 | 0.1962 | 0.702 | 0.0114 | 0.0145 | 0.0332 | 0.0171 | 0.0406 | 0.0008 | 0.0021 | 0.0003 | 0 | 0.0012 | 0.0025 | 0.0021 | 0.0014 | 0.0111 | 0 | 0 | 0.0058 | 0 | 0 | 0 | 0
0.1903 | 0.1857 | 0.7268 | 0.0093 | 0.016 | 0.0449 | 0.0169 | 0.0328 | 0.0008 | 0.0024 | 0.0004 | 0 | 0.0014 | 0.0027 | 0.0025 | 0.0013 | 0.0071 | 0 | 0 | 0.0055 | 0 | 0 | 0 | 0
0.1897 | 0.1797 | 0.712 | 0.0114 | 0.0211 | 0.0495 | 0.0126 | 0.0388 | 0.0007 | 0.0022 | 0.0004 | 0 | 0.0013 | 0.0028 | 0.0024 | 0.0013 | 0.0071 | 0 | 0 | 0.0054 | 0 | 0 | 0 | 0
0.1906 | 0.1714 | 0.7339 | 0.0219 | 0.0193 | 0.0401 | 0.0104 | 0.0379 | 0.0006 | 0.0019 | 0.0004 | 0 | 0.0013 | 0.0028 | 0.0028 | 0.0017 | 0.0076 | 0 | 0 | 0.0054 | 0 | 0 | 0 | 0
0.1838 | 0.1965 | 0.7238 | 0.0169 | 0.0176 | 0.0537 | 0.034 | 0.039 | 0.0009 | 0.0065 | 0.0003 | 0 | 0.0012 | 0.0024 | 0.0027 | 0.0018 | 0.0085 | 0 | 0 | 0.0053 | 0 | 0 | 0 | 0
0.1866 | 0.1892 | 0.7165 | 0.0118 | 0.0219 | 0.0528 | 0.0201 | 0.0381 | 0.0009 | 0.0034 | 0.0004 | 0 | 0.0012 | 0.0027 | 0.0027 | 0.0014 | 0.0067 | 0 | 0 | 0.0053 | 0 | 0 | 0 | 0
0.1843 | 0.184 | 0.7181 | 0.012 | 0.0234 | 0.0504 | 0.0196 | 0.0461 | 0.0007 | 0.0027 | 0.0003 | 0 | 0.0014 | 0.0028 | 0.0043 | 0.0017 | 0.0058 | 0 | 0 | 0.0055 | 0 | 0 | 0 | 0
0.2154 | 0.1979 | 0.7732 | 0.0065 | 0.0186 | 0.06 | 0.0177 | 0.0424 | 0.0012 | 0.0045 | 0.0003 | 0 | 0.0015 | 0.003 | 0.0024 | 0.0018 | 0.0059 | 0 | 0 | 0.0059 | 0 | 0 | 0 | 0
0.1963 | 0.1973 | 0.7207 | 0.0064 | 0.021 | 0.0637 | 0.0205 | 0.0373 | 0.0006 | 0.0032 | 0.0002 | 0 | 0.0015 | 0.0027 | 0.0032 | 0.0019 | 0.0066 | 0 | 0 | 0.0056 | 0 | 0 | 0 | 0
0.191 | 0.1953 | 0.7183 | 0.0112 | 0.0189 | 0.0472 | 0.0165 | 0.0388 | 0.0007 | 0.0028 | 0.0003 | 0 | 0.0014 | 0.0026 | 0.0025 | 0.0019 | 0.0074 | 0 | 0 | 0.0056 | 0 | 0 | 0 | 0
0.1869 | 0.2016 | 0.7246 | 0.0106 | 0.0138 | 0.0446 | 0.0116 | 0.0378 | 0.0007 | 0.0019 | 0.0003 | 0 | 0.0014 | 0.0023 | 0.0029 | 0.0022 | 0.007 | 0 | 0 | 0.0054 | 0 | 0.0001 | 0 | 0
0.2008 | 0.1988 | 0.7113 | 0.01 | 0.0149 | 0.042 | 0.0116 | 0.0412 | 0.0008 | 0.0016 | 0.0003 | 0 | 0.0013 | 0.002 | 0.0028 | 0.002 | 0.0087 | 0 | 0 | 0.0051 | 0 | 0.0001 | 0 | 0
0.1944 | 0.2182 | 0.7099 | 0.0159 | 0.0115 | 0.0404 | 0.0096 | 0.0387 | 0.0007 | 0.0014 | 0.0004 | 0 | 0.0013 | 0.0018 | 0.0031 | 0.0026 | 0.0093 | 0 | 0 | 0.0052 | 0 | 0.0001 | 0 | 0
0.1872 | 0.2001 | 0.7182 | 0.0161 | 0.0149 | 0.046 | 0.0077 | 0.0348 | 0.0007 | 0.0013 | 0.0004 | 0 | 0.0013 | 0.002 | 0.0028 | 0.0024 | 0.0104 | 0 | 0 | 0.005 | 0 | 0.0001 | 0 | 0
0.1861 | 0.2025 | 0.7287 | 0.0116 | 0.0162 | 0.0493 | 0.0247 | 0.0413 | 0.0009 | 0.0021 | 0.0005 | 0 | 0.0013 | 0.0022 | 0.0027 | 0.0021 | 0.0065 | 0 | 0 | 0.0048 | 0 | 0.0001 | 0 | 0
0.2061 | 0.1917 | 0.7375 | 0.0102 | 0.0161 | 0.0485 | 0.0204 | 0.0409 | 0.001 | 0.0022 | 0.0004 | 0 | 0.0014 | 0.0023 | 0.0029 | 0.0019 | 0.0059 | 0 | 0 | 0.0051 | 0 | 0.0001 | 0 | 0
0.2027 | 0.1929 | 0.7552 | 0.0159 | 0.0168 | 0.0447 | 0.0139 | 0.0397 | 0.0007 | 0.0016 | 0.0005 | 0 | 0.0013 | 0.0026 | 0.0025 | 0.0015 | 0.0067 | 0 | 0 | 0.0051 | 0 | 0 | 0 | 0
0.1897 | 0.1799 | 0.7401 | 0.0098 | 0.0142 | 0.048 | 0.0163 | 0.0336 | 0.0007 | 0.0017 | 0.0004 | 0 | 0.0013 | 0.0024 | 0.0027 | 0.0017 | 0.0049 | 0 | 0 | 0.0054 | 0 | 0 | 0 | 0
0.2054 | 0.1712 | 0.74 | 0.0065 | 0.015 | 0.0545 | 0.015 | 0.0363 | 0.0008 | 0.0025 | 0.0004 | 0 | 0.0013 | 0.0023 | 0.0024 | 0.0013 | 0.0052 | 0 | 0 | 0.0053 | 0 | 0 | 0 | 0
0.1865 | 0.1702 | 0.7168 | 0.0074 | 0.0169 | 0.0444 | 0.0178 | 0.0407 | 0.0007 | 0.0024 | 0.0004 | 0 | 0.0012 | 0.0023 | 0.0025 | 0.0014 | 0.0044 | 0 | 0 | 0.005 | 0 | 0 | 0 | 0
0.1915 | 0.1781 | 0.717 | 0.0135 | 0.016 | 0.0402 | 0.0163 | 0.0398 | 0.0007 | 0.0029 | 0.0004 | 0 | 0.0012 | 0.0026 | 0.0025 | 0.0013 | 0.0042 | 0 | 0 | 0.0055 | 0 | 0 | 0 | 0
0.194 | 0.1856 | 0.7263 | 0.0151 | 0.0227 | 0.0502 | 0.0197 | 0.0447 | 0.0007 | 0.0027 | 0.0004 | 0 | 0.0012 | 0.003 | 0.002 | 0.0014 | 0.0037 | 0 | 0 | 0.0056 | 0 | 0 | 0 | 0
0.1865 | 0.1924 | 0.7295 | 0.0097 | 0.0237 | 0.0528 | 0.0198 | 0.0429 | 0.0008 | 0.0023 | 0.0004 | 0 | 0.0013 | 0.0029 | 0.0023 | 0.0011 | 0.0043 | 0 | 0 | 0.0055 | 0 | 0 | 0 | 0
0.1838 | 0.2066 | 0.6798 | 0.0043 | 0.0063 | 0.0408 | 0.0181 | 0.0433 | 0.0007 | 0.0023 | 0.0004 | 0 | 0.0012 | 0.0018 | 0.0026 | 0.0023 | 0.007 | 0 | 0 | 0.0052 | 0 | 0 | 0 | 0
0.1846 | 0.1955 | 0.7131 | 0.0089 | 0.0144 | 0.0454 | 0.0181 | 0.0406 | 0.0008 | 0.0023 | 0.0005 | 0 | 0.0013 | 0.0024 | 0.0027 | 0.0025 | 0.0057 | 0 | 0 | 0.0055 | 0 | 0.0001 | 0 | 0
0.1835 | 0.1766 | 0.7033 | 0.0042 | 0.0156 | 0.0503 | 0.0202 | 0.0402 | 0.0008 | 0.003 | 0.0003 | 0 | 0.0012 | 0.0021 | 0.0029 | 0.0012 | 0.0053 | 0 | 0 | 0.0054 | 0 | 0.0001 | 0 | 0
0.1834 | 0.2026 | 0.6995 | 0.0057 | 0.0187 | 0.0468 | 0.02 | 0.048 | 0.0008 | 0.0037 | 0.0004 | 0 | 0.0013 | 0.0021 | 0.0029 | 0.0023 | 0.0058 | 0 | 0 | 0.0053 | 0 | 0.0001 | 0 | 0
0.1823 | 0.1834 | 0.6974 | 0.0051 | 0.016 | 0.0533 | 0.0141 | 0.0389 | 0.0007 | 0.0031 | 0.0003 | 0 | 0.0011 | 0.002 | 0.0023 | 0.0015 | 0.0048 | 0 | 0 | 0.005 | 0 | 0 | 0 | 0
0.193 | 0.195 | 0.7092 | 0.0044 | 0.017 | 0.0533 | 0.0149 | 0.0355 | 0.0008 | 0.0029 | 0.0004 | 0 | 0.0012 | 0.0022 | 0.0029 | 0.0017 | 0.0049 | 0 | 0 | 0.0051 | 0 | 0 | 0 | 0
0.1887 | 0.1802 | 0.7021 | 0.0057 | 0.0212 | 0.0405 | 0.0139 | 0.0415 | 0.0009 | 0.0024 | 0.0003 | 0 | 0.0012 | 0.0021 | 0.0025 | 0.0016 | 0.0051 | 0 | 0 | 0.0052 | 0 | 0 | 0 | 0
0.1946 | 0.1785 | 0.7062 | 0.0052 | 0.012 | 0.0407 | 0.0141 | 0.0497 | 0.0045 | 0.0027 | 0.0004 | 0 | 0.0012 | 0.002 | 0.0027 | 0.0015 | 0.0051 | 0 | 0 | 0.0051 | 0 | 0 | 0 | 0
0.1861 | 0.1903 | 0.7018 | 0.0034 | 0.0134 | 0.0404 | 0.0151 | 0.0402 | 0.0012 | 0.0019 | 0.0004 | 0 | 0.0012 | 0.002 | 0.0028 | 0.0015 | 0.0049 | 0 | 0 | 0.0053 | 0 | 0 | 0 | 0
0.1878 | 0.1926 | 0.6867 | 0.0022 | 0.0084 | 0.0315 | 0.0058 | 0.0233 | 0.0004 | 0.0013 | 0.0003 | 0 | 0.0012 | 0.0017 | 0.0027 | 0.0016 | 0.0054 | 0 | 0 | 0.0051 | 0 | 0.0001 | 0 | 0
0.1872 | 0.2006 | 0.6972 | 0.0041 | 0.009 | 0.0274 | 0.004 | 0.022 | 0.0003 | 0.0012 | 0.0004 | 0 | 0.0012 | 0.0018 | 0.0026 | 0.002 | 0.0055 | 0 | 0 | 0.0052 | 0 | 0 | 0 | 0
0.205 | 0.1903 | 0.7043 | 0.0048 | 0.0126 | 0.0314 | 0.004 | 0.0194 | 0.0003 | 0.0011 | 0.0003 | 0 | 0.0011 | 0.0018 | 0.0025 | 0.0014 | 0.0055 | 0 | 0 | 0.0052 | 0 | 0 | 0 | 0
0.1909 | 0.1821 | 0.7126 | 0.0045 | 0.0159 | 0.0359 | 0.0041 | 0.0222 | 0.0003 | 0.0015 | 0.0003 | 0 | 0.0011 | 0.0019 | 0.0028 | 0.0015 | 0.0053 | 0 | 0 | 0.0052 | 0 | 0 | 0 | 0
0.1871 | 0.2058 | 0.7381 | 0.0053 | 0.016 | 0.0403 | 0.0046 | 0.0199 | 0.0003 | 0.0012 | 0.0003 | 0 | 0.0012 | 0.0021 | 0.0033 | 0.0015 | 0.0055 | 0 | 0 | 0.0053 | 0 | 0.0001 | 0 | 0
0.2004 | 0.1988 | 0.6994 | 0.004 | 0.0117 | 0.0294 | 0.0033 | 0.0213 | 0.0003 | 0.0011 | 0.0003 | 0 | 0.0013 | 0.0019 | 0.0028 | 0.0017 | 0.0052 | 0 | 0 | 0.0053 | 0 | 0.0001 | 0 | 0
0.1955 | 0.1571 | 0.5411 | 0.0031 | 0.0166 | 0.0235 | 0.003 | 0.0208 | 0.0003 | 0.0008 | 0.0003 | 0 | 0.001 | 0.0012 | 0.0022 | 0.0014 | 0.0063 | 0 | 0 | 0.0048 | 0 | 0.0001 | 0 | 0
0.1937 | 0.1469 | 0.527 | 0.0048 | 0.0166 | 0.0231 | 0.0046 | 0.028 | 0.0003 | 0.0009 | 0.0003 | 0 | 0.001 | 0.0012 | 0.0024 | 0.0014 | 0.0073 | 0 | 0 | 0.0047 | 0 | 0 | 0 | 0
0.188 | 0.1508 | 0.5178 | 0.0038 | 0.011 | 0.0314 | 0.0035 | 0.0213 | 0.0003 | 0.001 | 0.0003 | 0 | 0.001 | 0.0013 | 0.0022 | 0.0015 | 0.0058 | 0 | 0 | 0.0048 | 0 | 0.0001 | 0 | 0
0.1866 | 0.166 | 0.5135 | 0.0051 | 0.0158 | 0.0222 | 0.0033 | 0.0172 | 0.0003 | 0.0009 | 0.0002 | 0 | 0.0011 | 0.0013 | 0.0021 | 0.0019 | 0.0068 | 0 | 0 | 0.0048 | 0 | 0 | 0 | 0
0.1996 | 0.1701 | 0.5371 | 0.0025 | 0.0137 | 0.0178 | 0.0033 | 0.0183 | 0.0004 | 0.0009 | 0.0002 | 0 | 0.0011 | 0.0013 | 0.0024 | 0.0012 | 0.0072 | 0 | 0 | 0.0048 | 0 | 0.0002 | 0 | 0
0.1813 | 0.1399 | 0.5217 | 0.0024 | 0.0109 | 0.0166 | 0.0046 | 0.02 | 0.0003 | 0.001 | 0.0003 | 0 | 0.001 | 0.0012 | 0.002 | 0.0011 | 0.0067 | 0 | 0 | 0.0046 | 0 | 0.0001 | 0 | 0
0.1912 | 0.164 | 0.5132 | 0.0047 | 0.0184 | 0.0449 | 0.0293 | 0.0466 | 0.0008 | 0.0086 | 0.0003 | 0 | 0.0011 | 0.0015 | 0.0022 | 0.0019 | 0.0059 | 0 | 0 | 0.0047 | 0 | 0.0001 | 0 | 0
0.1902 | 0.1469 | 0.5109 | 0.0028 | 0.0146 | 0.066 | 0.035 | 0.0492 | 0.0009 | 0.0071 | 0.0003 | 0 | 0.0011 | 0.0013 | 0.0021 | 0.0015 | 0.0061 | 0 | 0 | 0.0046 | 0 | 0.0001 | 0 | 0
0.1917 | 0.1483 | 0.5257 | 0.0055 | 0.0139 | 0.0682 | 0.0344 | 0.047 | 0.001 | 0.0065 | 0.0004 | 0 | 0.0011 | 0.0014 | 0.0021 | 0.0013 | 0.0063 | 0 | 0 | 0.0048 | 0 | 0 | 0 | 0
0.1896 | 0.144 | 0.5141 | 0.0029 | 0.015 | 0.0547 | 0.0343 | 0.0401 | 0.0009 | 0.0084 | 0.0004 | 0 | 0.0011 | 0.0014 | 0.0021 | 0.0014 | 0.006 | 0 | 0 | 0.0048 | 0 | 0.0001 | 0 | 0
0.1804 | 0.1661 | 0.5161 | 0.003 | 0.0178 | 0.0559 | 0.0384 | 0.0481 | 0.0009 | 0.0088 | 0.0003 | 0 | 0.0012 | 0.0015 | 0.0021 | 0.002 | 0.0056 | 0 | 0 | 0.0049 | 0 | 0 | 0 | 0
0.1848 | 0.1484 | 0.5111 | 0.0035 | 0.0168 | 0.0515 | 0.0434 | 0.046 | 0.001 | 0.0103 | 0.0003 | 0 | 0.0011 | 0.0014 | 0.0021 | 0.0012 | 0.0071 | 0 | 0 | 0.0049 | 0 | 0 | 0 | 0
0.1849 | 0.1517 | 0.5106 | 0.0035 | 0.0164 | 0.0635 | 0.0384 | 0.0431 | 0.0008 | 0.0037 | 0.0003 | 0 | 0.0012 | 0.0013 | 0.0021 | 0.0013 | 0.007 | 0 | 0 | 0.0048 | 0 | 0 | 0 | 0
0.189 | 0.1526 | 0.5019 | 0.0088 | 0.0179 | 0.0484 | 0.0372 | 0.0401 | 0.0008 | 0.0039 | 0.0004 | 0 | 0.0011 | 0.0015 | 0.0018 | 0.0011 | 0.007 | 0 | 0 | 0.0048 | 0 | 0 | 0 | 0
0.1882 | 0.1476 | 0.5025 | 0.0088 | 0.0145 | 0.0534 | 0.0464 | 0.0386 | 0.0009 | 0.0043 | 0.0003 | 0 | 0.001 | 0.0013 | 0.0018 | 0.0015 | 0.0065 | 0 | 0 | 0.0048 | 0 | 0 | 0 | 0
0.1866 | 0.153 | 0.5014 | 0.0065 | 0.0176 | 0.0752 | 0.0498 | 0.0403 | 0.0011 | 0.004 | 0.0003 | 0 | 0.0011 | 0.0014 | 0.0021 | 0.0011 | 0.0079 | 0 | 0 | 0.0046 | 0 | 0 | 0 | 0
0.1917 | 0.1506 | 0.5099 | 0.009 | 0.0202 | 0.0636 | 0.0522 | 0.0386 | 0.001 | 0.0063 | 0.0003 | 0 | 0.0011 | 0.0016 | 0.0019 | 0.0014 | 0.0069 | 0 | 0 | 0.0047 | 0 | 0 | 0 | 0
0.1826 | 0.1481 | 0.5077 | 0.0042 | 0.012 | 0.0683 | 0.0368 | 0.042 | 0.001 | 0.0052 | 0.0003 | 0 | 0.001 | 0.0013 | 0.002 | 0.0015 | 0.0089 | 0 | 0 | 0.0046 | 0 | 0.0001 | 0 | 0
0.1911 | 0.1615 | 0.4999 | 0.0069 | 0.0303 | 0.0483 | 0.0175 | 0.0479 | 0.0008 | 0.0021 | 0.0003 | 0 | 0.0012 | 0.0023 | 0.0018 | 0.0008 | 0.0074 | 0 | 0 | 0.0045 | 0 | 0 | 0 | 0
0.1801 | 0.1465 | 0.5131 | 0.0066 | 0.0227 | 0.0366 | 0.0292 | 0.0384 | 0.0009 | 0.0019 | 0.0003 | 0 | 0.001 | 0.0018 | 0.0018 | 0.001 | 0.0072 | 0 | 0 | 0.0048 | 0 | 0 | 0 | 0
0.1803 | 0.1531 | 0.4998 | 0.0098 | 0.0211 | 0.0401 | 0.0247 | 0.0357 | 0.0009 | 0.0025 | 0.0003 | 0 | 0.0011 | 0.0018 | 0.0017 | 0.0013 | 0.0058 | 0 | 0 | 0.0048 | 0 | 0 | 0 | 0
0.2049 | 0.1565 | 0.5174 | 0.008 | 0.0195 | 0.0465 | 0.049 | 0.0413 | 0.0009 | 0.0027 | 0.0003 | 0 | 0.0012 | 0.0019 | 0.0021 | 0.0011 | 0.0062 | 0 | 0 | 0.0047 | 0 | 0 | 0 | 0
0.1875 | 0.1572 | 0.5075 | 0.0046 | 0.0208 | 0.0375 | 0.039 | 0.0382 | 0.0007 | 0.0018 | 0.0002 | 0 | 0.0014 | 0.0014 | 0.0024 | 0.0014 | 0.0068 | 0 | 0 | 0.0046 | 0 | 0.0001 | 0 | 0
0.1889 | 0.1589 | 0.5045 | 0.0048 | 0.0246 | 0.0514 | 0.0433 | 0.0428 | 0.0009 | 0.0019 | 0.0003 | 0 | 0.0012 | 0.0015 | 0.0019 | 0.0011 | 0.0063 | 0 | 0 | 0.0048 | 0 | 0.0001 | 0 | 0
0.1843 | 0.1584 | 0.4999 | 0.0084 | 0.0224 | 0.035 | 0.0194 | 0.033 | 0.0007 | 0.0015 | 0.0002 | 0 | 0.0011 | 0.0016 | 0.002 | 0.0011 | 0.0059 | 0 | 0 | 0.0048 | 0 | 0 | 0 | 0
0.1875 | 0.1658 | 0.5142 | 0.0092 | 0.0217 | 0.0252 | 0.0099 | 0.0381 | 0.001 | 0.0017 | 0.0004 | 0 | 0.0011 | 0.0016 | 0.0017 | 0.0009 | 0.0067 | 0 | 0 | 0.0048 | 0 | 0 | 0 | 0
0.1927 | 0.145 | 0.476 | 0.0088 | 0.0126 | 0.049 | 0.0213 | 0.0423 | 0.001 | 0.0022 | 0.0003 | 0 | 0.001 | 0.0011 | 0.0025 | 0.0034 | 0.0086 | 0 | 0 | 0.0047 | 0 | 0.0001 | 0 | 0
0.1788 | 0.1389 | 0.4924 | 0.0094 | 0.0191 | 0.0304 | 0.0144 | 0.0438 | 0.0013 | 0.0018 | 0.0004 | 0 | 0.0011 | 0.0016 | 0.0027 | 0.0027 | 0.0078 | 0 | 0 | 0.0047 | 0 | 0.0001 | 0 | 0
0.174 | 0.1371 | 0.5045 | 0.0086 | 0.0196 | 0.0313 | 0.0117 | 0.0447 | 0.0008 | 0.0017 | 0.0004 | 0 | 0.0012 | 0.0018 | 0.0028 | 0.0017 | 0.0069 | 0 | 0 | 0.0046 | 0 | 0.0001 | 0 | 0
0.1796 | 0.1356 | 0.5162 | 0.0127 | 0.0209 | 0.0336 | 0.0117 | 0.0495 | 0.0008 | 0.002 | 0.0004 | 0 | 0.001 | 0.0019 | 0.0021 | 0.0017 | 0.0066 | 0 | 0 | 0.0047 | 0 | 0 | 0 | 0
0.1862 | 0.1312 | 0.5178 | 0.0102 | 0.018 | 0.0295 | 0.0153 | 0.048 | 0.0011 | 0.0017 | 0.0004 | 0 | 0.001 | 0.0017 | 0.002 | 0.0015 | 0.0063 | 0 | 0 | 0.0047 | 0 | 0 | 0 | 0
0.1906 | 0.1379 | 0.5122 | 0.0084 | 0.0178 | 0.0314 | 0.0137 | 0.0389 | 0.0009 | 0.0016 | 0.0004 | 0 | 0.001 | 0.0017 | 0.0021 | 0.0015 | 0.0078 | 0 | 0 | 0.0046 | 0 | 0 | 0 | 0